## Лист_1
№ п/п | Номер | Дата | Место проведения контроля | Номенклатура | Группа номенклатуры | Кол., шт. | Кол., кг | Вид несоответствия | Несоответствие | Критичность несоответствия | Склад (место возникновения) | Ответственное подразделение за несоответствие | Ответственная смена за несоответствие | Коренная причина возникновения | Коренная причина необнаружения | Корректирующие действия | Затраты на доработку
20 | И00-0000181 | 22.05.2026 | Склад готовой продукции | ГПЦ(настил)(40) Настил Р 44,4х11,1/30х2 А Zn 1496х1000 | Настилы прессованые | 5 | 151.35 | Невыполнение требований НТД | Несоответствие геометрических размеров: вмятины крайней несущей полосы до 15 мм. Дефекты ЦП: забоины до основного металла. Несоответствия упаковки тарного места: Упаковочная лента порвана, настилы смещены друг относительно друга. | Устранимое | Склад готовой продукции | Отдел логистики | Невозможно установить | Нарушение установленных схем маршрутов и перемещений внутри предприятия
21 | И00-0000182 | 22.05.2026 | Склад готовой продукции | ГПБ(200) Элемент закладной ЗФ-30/8/Д380-2,5-б (ЭЗ 357.00.00.000 СБ) | ОО | 132 | 13791.36 | Невыполнение требований НТД | Дефекты Битумного покрытия: сморщивание, потеки. Наличие битумного материала на поверхностях, не указанных в КД (дет. 4) | Устранимое | ЦЦ АЛМЦ |  | В работе |  |  |  | Не отражены в 1C:ERP
22 | И00-0000183 | 24.05.2026 | Корпус №11 | (ПФК) Каркас короны (I/D1256/d805) (сварка) | ОО | 1 | 41.68 | Отклонение от прямолинейности | 1. Предельные отклонения допустимых прогибов в плоскости дет.1 фактически 2-3 мм (по ГОСТ 23118 п. 7.3 не более 658х0,001 = 0,6 мм) | В работе | УМИ корпус №11 |  | В работе
23 | К00-0000203 | 18.05.2026 | УПН корпус №13 | (ПФК) Настил SP 34х38/30х5 S4 А 2200х1000 (сварка) | Настилы сварные | 3 | 251.49 | Брызги металла | Сварные брызги. | Устранимое | УПН корпус №13 | - | Смена А УПН | - | - | - | -
24 | К00-0000203 | 18.05.2026 | УПН корпус №13 | (ПФК) Настил SP 34х38/30х5 S4 А 2040х1000 (сварка) | Настилы сварные | 3 | 233.7 | Брызги металла | Сварные брызги. | Устранимое | УПН корпус №13 | - | Смена А УПН | - | - | - | -
25 | К00-0000203 | 18.05.2026 | УПН корпус №13 | (ПФК) Настил SP 34х38/40х4 S4 А 270х616 (сварка) | Настилы сварные | 6 | 48.72 | Дефекты сварных швов | Натёк, брызги металла | Устранимое | УПН корпус №13 | - | Смена А УПН | - | - | - | -
26 | К00-0000203 | 18.05.2026 | УПН корпус №13 | (ПФК) Настил SP 34х38/40х4 S4 А 270х990 (сварка) | Настилы сварные | 4 | 51.52 | Дефекты сварных швов | Натёк, брызги металла | Устранимое | УПН корпус №13 | - | Смена А УПН | - | - | - | -
27 | К00-0000203 | 18.05.2026 | УПН корпус №13 | (ПФК) Настил SP 34х38/40х4 S4 А 1348х990 (сварка) | Настилы сварные | 5 | 167.46 | Отсутствует печать самоконтроля |  | Устранимое | УПН корпус №13 | - | Смена А УПН | - | - | - | -
28 | К00-0000203 | 18.05.2026 | УПН корпус №13 | (ПФК) Настил SP 34х38/40х4 S4 А 1348х616 (сварка) | Настилы сварные | 3 | 105.78 | Дефекты сварных швов | Сварные брызги, несплавления связующих элементов с крайней несущей полосой. | Устранимое | УПН корпус №13 | - | Смена А УПН | - | - | - | -
29 | К00-0000203 | 18.05.2026 | УПН корпус №13 | (ПФК) Настил SP 34х38/30х3 S5 А 1365х1000 (сварка) | Настилы сварные | 3 | 103.65 | Брызги металла | Сварные брызги. | Устранимое | УПН корпус №13 | - | Смена А УПН | - | - | - | -
30 | К00-0000203 | 18.05.2026 | УПН корпус №13 | (ПФК) Настил SP 34х38/30х3 S5 А 1170х1000 (сварка) | Настилы сварные | 4 | 119.28 | Отсутствует печать самоконтроля |  | Устранимое | УПН корпус №13 | - | Смена А УПН | - | - | - | -
31 | К00-0000203 | 18.05.2026 | УПН корпус №13 | (ПФК) Настил SP 34х38/30х3 S5 А 1280х1000 (сварка) | Настилы сварные | 2 | 65.02 | Дефекты сварных швов | Натёк, брызги металла | Устранимое | УПН корпус №13 | - | Смена А УПН | - | - | - | -
32 | К00-0000203 | 18.05.2026 | УПН корпус №13 | (ПФК) Настил SP 34х38/30х3 S5 А 1365х800 (сварка) | Настилы сварные | 1 | 28.55 | Брызги металла | Сварные брызги. | Устранимое | УПН корпус №13 | - | Смена А УПН | - | - | - | -
33 | К00-0000203 | 18.05.2026 | УПН корпус №13 | (ПФК) Настил SP 34х38/30х3 S5 А 1365х500 (сварка) | Настилы сварные | 1 | 18.18 | Невыполнение требований НТД | Выступ связующего элемента не более 1,5 мм, факт 2. Сварные брызги. | Устранимое | УПН корпус №13 | - | Смена А УПН | - | - | - | -
34 | К00-0000203 | 18.05.2026 | УПН корпус №13 | (ПФК) Настил SP 34х38/30х3 S5 А 1350х560 (сварка) | Настилы сварные | 3 | 60.78 | Дефекты сварных швов | Натёк, брызги металла | Устранимое | УПН корпус №13 | - | Смена А УПН | - | - | - | -
46 | К00-0000205 | 19.05.2026 | УМИ корпус №11 | (ПФК) Секция ограждения пешеходного 426-1,0Д/2,0 Крест (ПО 122.01.02.000-01 СБ) (сварка) | ПО | 14 | 219.66 | Дефекты сварных швов | 1. Брызги металла. 2. Кратеры. 3. Поры. 4. Остатки сварочной проволоки. | Устранимое | УМИ корпус №11 | - | Смена А УМИ | - | - | - | -
47 | К00-0000205 | 19.05.2026 | УМИ корпус №11 | (ПФК) Секция ограждения пешеходного 426-1,0Д/2,0 Крест (ПО 122.01.02.000-01 СБ) (сварка) | ПО | 4 | 62.76 | Незаваренный кратер | Кратер | Устранимое | УМИ корпус №11 | - | Смена А УМИ | - | - | - | -
49 | К00-0000205 | 19.05.2026 | УМИ корпус №11 | (ПФК) Элемент закладной ЗФ-30/8/Д380-2,5 (ЭЗ 357.00.00.000 СБ) (сварка) | ОО | 13 | 1358.24 | Дефекты сварных швов | Не выполнено требование "Заварить" | Устранимое | УМИ корпус №11 | - | Смена А УМИ | - | - | - | -
55 | К00-0000207 | 20.05.2026 | УМИ корпус №11 | (ПФК) Стержень секции С1 (М 037.01.01.000 СБ) (слесарная) | ОО | 1 | 1099.51 | Дефекты сварных швов | 1. Сварной шов №5 не соответствует требованиям КД. 2. Брызги металла | Устранимое | УМИ корпус №11 | - | Смена Б УМИ | - | - | - | -
70 | К00-0000209 | 21.05.2026 | УМИ корпус №11 | (ПФК) Элемент закладной ЗФ-30/8/Д380-2,5 (ЭЗ 357.00.00.000 СБ) (сварка) | ОО | 6 | 626.88 | Дефекты сварных швов | 1. Шов №1 не выполнено требование "Заварить" | Устранимое | УМИ корпус №11 | - | Смена Б УМИ | - | - | - | -
73 | К00-0000210 | 22.05.2026 | УМИ корпус №11 | (ПФК) Корпус оголовка D1256 (М 025.01.01.000 СБ) (сварка) | ОО | 3 | 165.03 | Дефекты сварных швов | 1. Сварной шов №1 не соответствует требованиям КД. 2. Кратеры. 3. Брызги металла | Устранимое | УМИ корпус №11 | - | Смена В УМИ | - | - | - | -
75 | К00-0000210 | 22.05.2026 | УМИ корпус №11 | (ПФК) Элемент закладной ЗФ-24/12/Д400-3,0 (сварка) | ОО | 8 | 1144.48 | Дефекты сварных швов | 1. Не выполнено требование "Заварить". 2. Подрезы. | Устранимое | УМИ корпус №11 | - | Смена В УМИ | - | - | - | -
77 | К00-0000210 | 22.05.2026 | УМИ корпус №11 | (ПФК) Тросодержатель МФГ-М 002.30.01.000 (сварка) | ОО | 16 | 57.92 | Неполный (незавершенный) рез | Неполный рез | Устранимое | УМИ корпус №11 | - | Смена В УМИ | - | - | - | -
78 | С00-0000054 | 19.05.2026 | ЦГЦ Большая линия | ГПЦ(80) Секция балки деформационного шва СБ-ДШ-W/3-3320/0,5-М5 | МО | 20 | 751.54 | Не соответствует марка стали и /или материал | из разной стали | Устранимое | УМИ корпус №11 |  | Невозможно установить |  |  |  | Не отражены в 1C:ERP
79 | С00-0000055 | 21.05.2026 | ЦГЦ Большая линия | (ПФК) Кронштейн (ПО 350.03.00.000 СБ) (сварка) | ПО | 50 | 131.5 | Несоответствие сварного соединения требованиям КД | Сварные швы не соответствуют п 4.3.11 ГОСТ 9.307 | Устранимое | УМИ корпус №11 |  | В работе
80 | С00-0000056 | 23.05.2026 | ЦГЦ Большая линия | (ПФК) Настил Р 33,3х11,1/30х2 1 А 1000х1000 (РН 040.03.00.000 СБ) (сварка лазерная) | Настилы прессованые | 1 | 23.57 | Отсутствует сварной шов | Отсутствует сварной шов | В работе | УПН корпус №07 |  | В работе