## Лист_1
№ п/п | Номер | Дата | Основание | Поставщик/переработчик | Поставщик | Место проведения контроля | Номенклатура | Группа номенклатуры | Кол., шт. | Кол., кг | Вид несоответствия | Критичность несоответствия | Несоответствие
1 | В00-0000132 | 28.07.2026 | Поступление от переработчика 0000-000477 от 28.07.2026 1:34:45 | Переработчик | АСТРЕЯ ООО (ЭДО Такском ЗП согл. от 19.03.2025) | Склад ПДС черный | ПФК(закупка) Элемент закладной ЗФ-24/4/К230-2,5 (ЭЗ 249.00.00.000 СБ) (от поставщика/переработчика) | ОО | 15 | 1372.95 | Невыполнение требований НТД | Устранимое | Сварные брызги, поры, наплывы металла, не выполнено требование "заварить". Присутствуют лакокрасочное покрытие, остатки маркировочных бирок производителя
2 | В00-0000132 | 28.07.2026 | Поступление от переработчика 0000-000477 от 28.07.2026 1:34:45 | Переработчик | АСТРЕЯ ООО (ЭДО Такском ЗП согл. от 19.03.2025) | Склад ПДС черный | ПФК(закупка) Элемент закладной ЗФ-24/4/К230-2,5 (ЭЗ 249.00.00.000 СБ) (от поставщика/переработчика) | ОО | 5 | 457.65 | Дефекты сварных швов | Устранимое | Сварные брызги, поры, наплывы металла, не выполнено требование "заварить".
5 | В00-0000133 | 29.07.2026 |  | Переработчик | ТЗМИК АЛЬТАИР ООО | ТЗМИК АЛЬТАИР ООО | ГПОкр(240) Кронштейн КП | МК, другое | 16 | 1169.92 | Невыполнение требований НТД |  | 1.На локальных участках дефекты сварных швов: брызги металла, поры, скопление пор. Доработано в процессе контроля сотрудником ОА «Завод Продмаш». 2.Разнооттеночность очищенной поверхности от светло-серого до темно-серого цвета. Шероховатость поверхности Rz от 30 до 80 мкм.
6 | В00-0000134 | 30.07.2026 |  | Переработчик | АРКУС ПСК ООО (ЭДО Такском ЗП согл. от 15.06.2026) | АРКУС ПСК ООО (ЭДО Такском ЗП согл. от 15.06.2026) | (ПФК(закупка)) Секция С-2 (ОР 363.03.00.000 СБ) (от поставщика/переработчика) | ОО | 1 | 1745.42 | Дефекты сварных швов |  | Не выполнено требование КД "заварить", пора, брызги металла, плохое повторное возобнавление дуги.
8 | В00-0000131 | 28.07.2026 |  | Переработчик | МК ВОЛГАДОН ООО (ЭДО Таксом ЗП согл 21.05.2024) | МК ВОЛГАДОН ООО (ЭДО Таксом ЗП согл 21.05.2024) | (ПФК(закупка)) Секция С-5 (ОР 373.02.00.000 СБ) (от поставщика/переработчика) | ОО | 2 | 1920 | Дефекты сварных швов | Устранимое | Брызги металла; поры; не заваренные кратеры; натек.
11 | В00-0000134 | 30.07.2026 |  | Переработчик | АРКУС ПСК ООО (ЭДО Такском ЗП согл. от 15.06.2026) | АРКУС ПСК ООО (ЭДО Такском ЗП согл. от 15.06.2026) | (ПФК(закупка)) Стойка Ст-7 (ОР 373.01.00.000 СБ) (от поставщика/переработчика) | ОО | 2 | 2766.26 | Брызги металла | Устранимое | Брызги металла.
12 | В00-0000134 | 30.07.2026 |  | Переработчик | АРКУС ПСК ООО (ЭДО Такском ЗП согл. от 15.06.2026) | АРКУС ПСК ООО (ЭДО Такском ЗП согл. от 15.06.2026) | (ПФК(закупка)) Стойка Ст-8 (ОР 365.01.00.000 СБ) (от поставщика/переработчика) | ОО | 1 | 878.9 | Дефекты сварных швов | Устранимое | Не выполнено требование КД "заварить", пора.