## Лист_1
№ п/п | Номер | Дата | Место проведения контроля | Номенклатура | Группа номенклатуры | Кол., шт. | Кол., кг | Вид несоответствия | Несоответствие | Критичность несоответствия | Склад (место возникновения) | Ответственное подразделение за несоответствие | Ответственная смена за несоответствие | Коренная причина возникновения | Коренная причина необнаружения | Корректирующие действия | Затраты на доработку
1 | И00-0000275 | 07.09.2026 | Склад готовой продукции | ГПЦ(65) Столик опорный ОПС | МК, другое | 55 | 3295.05 | Несоответствия ЦП | Бурая ржавчина, забоины до основного металла. | Устранимое | ЦЦ БЛ | В работе | В работе | В работе | В работе | В работе | В работе
2 | И00-0000276 | 09.09.2026 | УМИ корпус №11 | (ПФК) Кронштейн 1.К2-2,0-2,0-Ф4 (сварка) | ОО | 15 | 431.7 | Невыполнение требований НТД | 1. Размер по КД 356 мм (+/-2) фактически 355-360 мм, и 370 мм. 2. Отсутствие клейма сварщика. 3. Отсутствие штампа самоконтроля. | Малозначительное Устранимое | УМИ корпус №11 | В работе | В работе | В работе | В работе | В работе | В работе
20 | С00-0000122 | 08.09.2026 | Корпус №01 | (ПФК) Настил SP 34х38/30х3 S4 А 680х1240(1220) (МЕКТ.305184.595Р поз.10) (сварка) | Настилы сварные | 7 | 158.48 | Несоответствие требованиям КД | отклонение от геометрии | В работе | УПН корпус №13 | В работе | В работе | В работе | В работе | В работе | В работе
21 | С00-0000123 | 09.09.2026 | Корпус №01 | ГПЦ(80) Секция балки СБ-W/2,5-6320/0,5-М5 | ДО | 1 | 54.3 | Волнистость |  | В работе | УМИ корпус №2 | В работе | В работе | В работе | В работе | В работе | В работе
22 | С00-0000124 | 10.09.2026 | Корпус №01 | ГПЦ(80) Секция балки СБ-W/2,5-6320/0,5-М5 | ДО | 1 | 54.3 | Смещение сетки отверстий |  | Устранимое | УМИ корпус №2 | В работе | В работе | В работе | В работе | В работе | В работе
23 | С00-0000125 | 10.09.2026 | Корпус №01 | ГПЦ(80) Секция балки СБ-С1/3-6000 | ДО | 80 | 4912 | Заусенец в виде металлической стружки |  | Устранимое | УМИ корпус №2 | В работе | В работе | В работе | В работе | В работе | В работе
24 | С00-0000126 | 11.09.2026 | Корпус №01 | (ПФК(закупка)) Стойка Ст-3 (ОР 369.01.00.000 СБ) (от поставщика/переработчика) | Опоры АСУДД | 1 | 1584.13 | Несоответствие геометрических размеров |  | Устранимое | Переработчик | В работе | В работе | В работе | В работе | В работе | В работе
25 | С00-0000126 | 11.09.2026 | Корпус №01 | (ПФК(закупка)) Стойка Ст-3 (ОР 369.01.00.000 СБ) (от поставщика/переработчика) | Опоры АСУДД | 1 | 1584.13 | Отклонение от прямолинейности |  | Устранимое | Переработчик | В работе | В работе | В работе | В работе | В работе | В работе