## Лист_1
№ п/п | Номер | Дата | Место проведения контроля | Номенклатура | Группа номенклатуры | Кол., шт. | Кол., кг | Вид несоответствия | Несоответствие | Критичность несоответствия | Склад (место возникновения) | Ответственное подразделение за несоответствие | Ответственная смена за несоответствие | Коренная причина возникновения | Коренная причина необнаружения | Корректирующие действия | Затраты на доработку
1 | И00-0000277 | 17.09.2026 | Склад готовой продукции | ГПЦ(80) Боковина 2 | ФО | 8 | 91.04 | Несоответствие средней толщины ЦП | Толщина цинкового покрытия средняя толщина 63,4 мкм. На ЦП пыль | Устранимое | ЦЦ БЛ | В работе | В работе | В работе | В работе | В работе | В работе
2 | И00-0000277 | 17.09.2026 | Склад готовой продукции | ГПЦ(80) Профиль заднего упора ДД | Панголин | 6 | 75.06 | Отсутствует товарный вид | На ЦП пыль, локальные очаги белой ржавчины. | Устранимое | ЦЦ БЛ | В работе | В работе | В работе | В работе | В работе | В работе
3 | И00-0000277 | 17.09.2026 | Склад готовой продукции | ГПЦ(80) Боковина 1 | Панголин | 32 | 242.24 | Отсутствует товарный вид | На ЦП пыль | Устранимое | ЦЦ БЛ | В работе | В работе | В работе | В работе | В работе | В работе
4 | И00-0000277 | 17.09.2026 | Склад готовой продукции | ГПЦ(80) Стойка БО 280.00.00.006 | Панголин | 24 | 68.88 | Отсутствует товарный вид | На ЦП пыль | Устранимое | ЦЦ БЛ | В работе | В работе | В работе | В работе | В работе | В работе
5 | И00-0000277 | 17.09.2026 | Склад готовой продукции | ГПЦ(80) Стойка БО 280.00.00.006 | ФО | 3 | 8.61 | Отсутствует товарный вид | На ЦП пыль | Устранимое | ЦЦ БЛ | В работе | В работе | В работе | В работе | В работе | В работе
6 | И00-0000277 | 17.09.2026 | Склад готовой продукции | ГПЦ(80) Распорка БО 280.00.00.005 | Панголин | 28 | 29.12 | Отсутствует товарный вид | На ЦП пыль, локальные очаги белой ржавчины. | Устранимое | ЦЦ БЛ | В работе | В работе | В работе | В работе | В работе | В работе
7 | И00-0000277 | 17.09.2026 | Склад готовой продукции | ГПЦ(80) Накладка БО 280.00.00.004 | ФО | 24 | 13.68 | Отсутствует товарный вид | На ЦП пыль, локальные очаги белой ржавчины. | Устранимое | ЦЦ БЛ | В работе | В работе | В работе | В работе | В работе | В работе
8 | И00-0000277 | 17.09.2026 | Склад готовой продукции | ГПЦ(80) Укосина 1 | ФО | 2 | 3.74 | Отсутствует товарный вид | На ЦП, локальные очаги белой ржавчины. | Устранимое | ЦЦ БЛ | В работе | В работе | В работе | В работе | В работе | В работе
9 | И00-0000277 | 17.09.2026 | Склад готовой продукции | ГПЦ(80) Направляющая рядовая | Панголин | 9 | 73.179 | Отсутствует товарный вид | На ЦП пыль, локальные очаги белой ржавчины. | Устранимое | ЦЦ БЛ | В работе | В работе | В работе | В работе | В работе | В работе
10 | И00-0000277 | 17.09.2026 | Склад готовой продукции | ГПЦ(80) Направляющая рядовая | ФО | 2 | 16.262 | Отсутствует товарный вид | На ЦП пыль, локальные очаги белой ржавчины. | Устранимое | ЦЦ БЛ | В работе | В работе | В работе | В работе | В работе | В работе
11 | И00-0000277 | 17.09.2026 | Склад готовой продукции | ГПЦ(80) Направляющая задняя | Панголин | 3 | 26.862 | Отсутствует товарный вид | На ЦП пыль | Устранимое | ЦЦ БЛ | В работе | В работе | В работе | В работе | В работе | В работе
12 | И00-0000278 | 17.09.2026 | УМИ корпус №11 | (ПФК) Секция ограждения пешеходного 426-1,0Д/2,0 Крест (сварка) | ПО | 30 | 433.8 | Дефекты сварных швов | 1. Поры. 2. Кратеры. 3. Брызги металла. 4. Натеки. 5. Остатки сварочной проволоки. 6. Сварной шов неполной длины | Устранимое | УМИ корпус №11 | В работе | В работе | В работе | В работе | В работе | В работе
13 | И00-0000279 | 17.09.2026 | УМИ корпус №11 | (ПФК) Секция СР25 (ОР 288.02.00.000 СБ) (слесарная) | РО | 2 | 743.24 | Невыполнение требований НТД | Зазор между листом и стальной линейкой 3-4 мм. (по ГОСТ не более 1,2 мм). | Устранимое | УМИ корпус №11 | В работе | В работе | В работе | В работе | В работе | В работе
14 | К00-0000298 | 17.09.2026 | УМИ корпус №11 | (ПФК) Секция СР25 (ОР 288.02.00.000 СБ) (слесарная) | РО | 2 | 743.24 | Невыполнение требований НТД | 1. Брызги металла. 2. Зазор между листом и стальной линейкой 3 мм. | Устранимое | УМИ корпус №11 | Участок металлоизделий | Смена А УМИ | - | - | - | Не отражены в 1C:ERP
15 | К00-0000298 | 17.09.2026 | УМИ корпус №11 | (ПФК) Секция СР25 (ОР 288.02.00.000 СБ) (слесарная) | РО | 2 | 743.24 | Невыполнение требований НТД | 1. Пора. 2. Зазор между листом и стальной линейкой 3 мм. | Устранимое | УМИ корпус №11 | Участок металлоизделий | Смена А УМИ | - | - | - | Не отражены в 1C:ERP
19 | К00-0000299 | 18.09.2026 | УМИ корпус №11 | (ПФК) Секция СР25 (ОР 288.02.00.000 СБ) (слесарная) | РО | 2 | 743.24 | Невыполнение требований НТД | 1. Брызги металла. 2. Зазор между стальной линейкой и фланцем 3 мм. | Устранимое | УМИ корпус №11 | Участок металлоизделий | Смена Б УМИ | - | - | - | Не отражены в 1C:ERP
20 | К00-0000299 | 18.09.2026 | УМИ корпус №11 | (ПФК) Секция СР25 (ОР 288.02.00.000 СБ) (слесарная) | РО | 1 | 371.62 | Невыполнение требований НТД | 1. Зазор между стальной линейкой и фланцем 3 мм. | Устранимое | УМИ корпус №11 | Участок металлоизделий | Смена Б УМИ | - | - | - | Не отражены в 1C:ERP
21 | К00-0000299 | 18.09.2026 | УМИ корпус №11 | (ПФК) Секция СР25 (ОР 288.02.00.000 СБ) (слесарная) | РО | 2 | 743.24 | Невыполнение требований НТД | 1. Поры. 2. Зазор между стальной линейкой и фланцем 3 мм. | Устранимое | УМИ корпус №11 | Участок металлоизделий | Смена Б УМИ | - | - | - | Не отражены в 1C:ERP
22 | С00-0000127 | 15.09.2026 | Корпус №01 | ГПЦ(80) Секция балки СБ-W/2,5-6320/0,5-М5 | ДО | 1 | 54.3 | Механическое повреждение |  | Неустранимое | УМИ корпус №2 | В работе | В работе | В работе | В работе | В работе | В работе
23 | С00-0000129 | 18.09.2026 | Корпус №01 | (ПФК(закупка)) Стойка Ст-1 (ОР 363.01.00.000 СБ) (от поставщика/переработчика) | Опоры АСУДД | 1 | 2347.09 | Линейное смещение между свариваемыми элементами |  | Устранимое | Переработчик |  |  |  |  | Скорректировать допуск в КД на поз. 1 и 2. Рассмотреть возможность корректировки допуска на аналогичных изделиях. Отв. Дирекция по разработкам | Не отражены в 1C:ERP
24 | С00-0000130 | 20.09.2026 | Корпус №01 | (ПФК) Корпус КД6 (d16-200х400) (сварка) | ДО | 251 | 609.93 | Несоответствие требованиям КД | заусенцы | В работе | УМИ корпус №11 | В работе | В работе | В работе | В работе | В работе | В работе