## Лист_1
№ п/п | Номер | Дата | Основание | Поставщик/Переработчик | Поставщик | Место проведения контроля | Номенклатура | Группа номенклатуры | Кол., шт. | Кол., кг | Вид несоответствия | Критичность несоответствия | Несоответствие | Решение
105 | В00-0000051 | 02.04.2026 | Приобретение товаров и услуг 0000-001356 от 01.04.2026 15:04:13 | Поставщик | ГК Демидов ООО (ЭДО Такском ЗП) | Основной склад | _уу_Труба 89*3,5 ГОСТ 10704-91/ Ст3сп, Ст3сп5, В-Ст3сп (С255, Ст2сп) | 2.1.1.2.1.6 Трубы стальные электросварные прямошовные ГОСТ 10704-91 | 2215 | 2215 | Заусенец в виде гребня | Взять в работу с доработкой; | Заусенцы по торцу. | Взять в работу с доработкой
106 | В00-0000052 | 02.04.2026 | Приобретение товаров и услуг 0000-001365 от 02.04.2026 12:07:22 | Поставщик | ИНТЕРМЕТГРУПП ООО (ЭДО Такском ЗП) | Основной склад | _уу_Г/к уголок 63*63*5,0 ГОСТ 8509-93/ Ст3сп, Ст3сп5 (С255, Ст2сп) | Уголок горячекатаный равнополочный ГОСТ 8509-93 | 57 | 57 | Механическое повреждение | В лом; | Отклонение от прямого угла допускается не более 2мм, фактически 10мм. | В лом
107 | В00-0000053 | 02.04.2026 | Приобретение товаров и услуг 0000-001355 от 01.04.2026 14:44:20 | Поставщик | ГК Демидов ООО (ЭДО Такском ЗП) | Основной склад | _уу_Труба 57*3,5 ГОСТ 10704-91/ Ст3сп, Ст3сп5, В-Ст3сп (С255, Ст2сп) | 2.1.1.2.1.6 Трубы стальные электросварные прямошовные ГОСТ 10704-91 | 2052 | 2052 | Заусенец в виде гребня | Взять в работу в штатном режиме; | Заусенецы по торцу | Взять в работу в штатном режиме.
108 | В00-0000054 | 06.04.2026 | Приобретение товаров и услуг 0000-001405 от 06.04.2026 10:14:57 | Поставщик | Сталепромышленная компания АО (инн 6671197148) | Основной склад | _уу_Лист 2,5 ГОСТ 19903-2015/ Ст3сп, Ст3сп5 (С255, Ст2сп) | Листы сталь Ст3сп, Ст3сп5 (С255, Ст2сп) | 183 | 183 | Подгиб | Взять в работу в штатном режиме; | Прокат имеет загнутые уголки под углом более 90 градусов. Отклонение от плоскостности. | Взять в работу в штатном режиме
109 | В00-0000055 | 08.04.2026 | Приобретение товаров и услуг 0000-001365 от 02.04.2026 12:07:22 | Поставщик | ИНТЕРМЕТГРУПП ООО (ЭДО Такском ЗП) | Склад ПРОФИЛЬНЫЙ ПРОКАТ | _уу_Г/к уголок 75*75*6,0 ГОСТ 8509-93/ Ст3сп, Ст3сп5 (С255, Ст2сп) | Уголок горячекатаный равнополочный ГОСТ 8509-93 | 81 | 81 | Механическое повреждение | Взять в работу с доработкой; | Отклонение от прямого угла допускается не более 2мм, фактически 5-7мм. | В работу с доработкой
110 | В00-0000056 | 10.04.2026 | Приобретение товаров и услуг 0000-000734 от 09.02.2026 23:59:59 | Поставщик | БАУТЕКС ООО (ЭДО Такском ПМ с 19.11.24; ЗП от 01.09.2025) | _Склад корпус №9 | (ПФ(закупка)) Корпус световозвращателя КД-5 (от поставщика/переработчика) | 1.1.8.2 Световозвращатель КД5-КБII-R1 | 282 | 36.66 | Невыполнение требований НТД | В лом; | В местах контакта с выталкивателями в наличии дефекты: облой на сопрягаемых поверхностях, сколы. Не обеспечена чёткая маркировка года выпуска и знака ЕАС. Трещины, раковины, бугорки, сухое место, сколы, сквозные отверстия. | В лом
111 | В00-0000057 | 14.04.2026 | Приобретение товаров и услуг 0000-001479 от 09.04.2026 0:00:00 | Поставщик | СЕВЕРСТАЛЬ ДИСТРИБУЦИЯ АО (ЭДО Такском) | Основной склад | _уу_Проволока 5,0-Ч-П-I ГОСТ 3282-74 | Проволока | 19726 | 19726 | Несоответствие требованиям РД/договорным документа | В лом; | Номер плавки в сертификате качества №628061264 не соответствует номерам плавок, указанных в маркировочных бирках на поставленных мотках. В сертификате плавка 741559, на маркировочных бирках плавка 741525 и плавка 741565. | Сертификат поставщик заменил на корректный
112 | В00-0000058 | 17.04.2026 | Приобретение товаров и услуг 0000-001563 от 17.04.2026 10:25:34 | Поставщик | ИНТЕРМЕТГРУПП ООО (ЭДО Такском ЗП) | Основной склад | _уу_Лист 2,5 ГОСТ 19903-2015/ Ст3сп, Ст3сп5 (С255, Ст2сп) | Листы сталь Ст3сп, Ст3сп5 (С255, Ст2сп) | 61 | 61 | Подгиб | Взять в работу с доработкой; | Прокат имеет загнутый уголок под углом более 90 градусов. Отклонение от плоскостности. | В работу с доработкой
113 | В00-0000059 | 17.04.2026 | Приобретение товаров и услуг 0000-001327 от 21.03.2026 0:00:00 | Поставщик | ТУЛА-СТАЛЬ ТД ООО (ЭДО Такском) | Основной склад | _уу_Г/к швеллер 12П ГОСТ 8240-97/ Ст3сп, Ст3сп5 (С255, Ст2сп) | 2.1.1.2.2.1 Швеллер горячекатаный ГОСТ 8240-97 | 15178 | 15178 | Невыполнение требований НТД |  | Согласно НТД содержание кремния 0,15-0,30%, фактически 0,12-0,13% | Повторный прожиг подтвердил соответствующее содержание кремния. Процессы по акту прекращены.
114 | В00-0000060 | 20.04.2026 |  | Поставщик | БАУТЕКС ООО (ЭДО Такском ПМ с 19.11.24; ЗП от 01.09.2025) | БАУТЕКС ООО (ЭДО Такском ПМ с 19.11.24; ЗП от 01.09.2025) | (ПФ(закупка)) Корпус световозвращателя КД-5 (от поставщика/переработчика) | 1.1.8.2 Световозвращатель КД5-КБII-R1 | 5 | 0.65 | Несоответствие требованиям КД |  | По КД размер 105(-1)мм, фактически у изделия №3 101,7мм. По КД размер 113,3 (+-0,435)мм, фактически 111,5-112,1мм. По КД квадратное отверстие 18 (+0,43)мм, фактически 18,8*19мм. По КД расстояние от края отверстия до знака EAC 3,5 (+-0,15)мм, фактически 3мм. По КД расстояние от края отверстия до логотипа 2,5(+-0,125)мм фактически 2мм. По КД угол 40 градусов, фактически 45 градусов.На поверхности из0делия №3 механические дефекты. На поверхности изделия №5 раковины.
115 | В00-0000061 | 22.04.2026 | Приобретение товаров и услуг 0000-001610 от 22.04.2026 12:38:16 | Поставщик | ГК Демидов ООО (ЭДО Такском ЗП) | Основной склад | _уу_Труба 32*3,2 ГОСТ 3262-75/ Ст3сп, Ст3сп5 (С255, Ст2сп) | 2.1.1.2.1.8 Трубы стальные водогазопроводные ГОСТ 3262-75 | 93 | 93 | Невыполнение требований НТД |  | Согласно НТД содержание кремния 0,15-0,30%, фактически 0,03-0,04%. | Возвращено поставщику