## Лист_1
№ п/п | Номер | Дата | Основание | Поставщик/Переработчик | Поставщик | Место проведения контроля | Номенклатура | Группа номенклатуры | Кол., шт. | Кол., кг | Вид несоответствия | Критичность несоответствия | Несоответствие | Решение
108 | В00-0000054 | 06.04.2026 | Приобретение товаров и услуг 0000-001405 от 06.04.2026 10:14:57 | Поставщик | Сталепромышленная компания АО (инн 6671197148) | Основной склад | _уу_Лист 2,5 ГОСТ 19903-2015/ Ст3сп, Ст3сп5 (С255, Ст2сп) | Листы сталь Ст3сп, Ст3сп5 (С255, Ст2сп) | 183 | 183 | Подгиб | Взять в работу в штатном режиме; | Прокат имеет загнутые уголки под углом более 90 градусов. Отклонение от плоскостности. | Взять в работу в штатном режиме
109 | В00-0000055 | 08.04.2026 | Приобретение товаров и услуг 0000-001365 от 02.04.2026 12:07:22 | Поставщик | ИНТЕРМЕТГРУПП ООО (ЭДО Такском ЗП) | Склад ПРОФИЛЬНЫЙ ПРОКАТ | _уу_Г/к уголок 75*75*6,0 ГОСТ 8509-93/ Ст3сп, Ст3сп5 (С255, Ст2сп) | Уголок горячекатаный равнополочный ГОСТ 8509-93 | 81 | 81 | Механическое повреждение | Взять в работу с доработкой; | Отклонение от прямого угла допускается не более 2мм, фактически 5-7мм. | В работу с доработкой
110 | В00-0000056 | 10.04.2026 | Приобретение товаров и услуг 0000-000734 от 09.02.2026 23:59:59 | Поставщик | БАУТЕКС ООО (ЭДО Такском ПМ с 19.11.24; ЗП от 01.09.2025) | _Склад корпус №9 | (ПФ(закупка)) Корпус световозвращателя КД-5 (от поставщика/переработчика) | 1.1.8.2 Световозвращатель КД5-КБII-R1 | 282 | 36.66 | Невыполнение требований НТД | В лом; | В местах контакта с выталкивателями в наличии дефекты: облой на сопрягаемых поверхностях, сколы. Не обеспечена чёткая маркировка года выпуска и знака ЕАС. Трещины, раковины, бугорки, сухое место, сколы, сквозные отверстия. | В лом