## Лист_1
№ п/п | Номер | Дата | Основание | Поставщик/переработчик | Поставщик | Место проведения контроля | Номенклатура | Группа номенклатуры | Кол., шт. | Кол., кг | Вид несоответствия | Критичность несоответствия | Несоответствие | Решение
1 | В00-0000113 | 06.07.2026 | Приобретение товаров и услуг 0000-002964 от 06.07.2026 13:06:20 | Поставщик | СЕВЕРСТАЛЬ ДИСТРИБУЦИЯ АО (ЭДО Такском) | Основной склад | _уу_Лист 4,0 ГОСТ 19903-2015/ Ст3сп, Ст3сп5, В-Ст3сп (С255, Ст2сп) | Листы сталь Ст3сп, Ст3сп5 (С255, Ст2сп) | 332 | 332 | Подгиб | Взять в работу в штатном режиме; | Допускается отклонение до 12мм, фактически отклонение от прямолинейности до 24мм.
2 | В00-0000117 | 10.07.2026 | Приобретение товаров и услуг 0000-003062 от 09.07.2026 23:59:59 | Поставщик | СамараПромснаб ПК | Склад готовой продукции | ГПЦ(закупка) Хомут трубостойки (от поставщика/переработчика) | Опоры по СТО 350 | 162 | 11.34 | Несоответствие геометрических размеров |  | По чертежу R14+1, по факту 10-18.
3 | В00-0000115 | 08.07.2026 | Поступление от переработчика 0000-000419 от 08.07.2026 8:41:30 | Переработчик | ПСК-АРКУС ООО(ЭДО Такском ЗП согл. от 15.06.2026) | Склад ПДС черный | ПФК(закупка) Элемент закладной ЗФ-24/4/К230-5,0 (Окно) (ЭЗ 354.00.00.000 СБ) (от поставщика/перераб | Закладные ЗА и ЗФ | 40 | 7320 | Невыполнение требований НТД | Устранимое | Дефекты сварных швов: 1 Сварной шов С10 зачищен до основного металла. 2. Брызги металла. 3. Натеки. 4. Кратер. 5. Подрезы. Дефекты термической резки: 1. Цепочка застывших капель. 2. Налипший шлак. Несооветствие требованиям КД: Не выполнено притупление кромок паза. Механические повреждения
4 | В00-0000114 | 07.07.2026 |  | Переработчик | Монтажторгстрой ООО | Монтажторгстрой ООО | ГПОкр(210-240 мкм (RAL 6034)) Клин Ц 221.00.00.020 | ДиМ | 4 | 5.72 | Невыполнение требований НТД | Устранимое | 1.Покрытие сплошное, темно серого цвета. 2.Включения отсутствуют. 3.Потеки, сморщивание отсутствуют. 4.На поверхности изделий имеются загрязнения неустановленной консистенции. 5.Толщина покрытия: от 12 мкм до 57 мкм, ср.= 44 мкм.
5 | В00-0000114 | 07.07.2026 |  | Переработчик | Монтажторгстрой ООО | Монтажторгстрой ООО | ГПОкр(210-240 мкм (RAL 6034)) Площадка ПЛ-1 | ДиМ | 1 | 187.18 | Невыполнение требований НТД | Устранимое | 1.Покрытие сплошное, темно серого цвета. 2.Включения отсутствуют. 3.Потеки, сморщивание отсутствуют. 4На поверхности изделий имеются загрязнения неустановленной консистенции. 5.Толщина покрытия: от 9 мкм до 117 мкм, ср.= 63 мкм
6 | В00-0000114 | 07.07.2026 |  | Переработчик | Монтажторгстрой ООО | Монтажторгстрой ООО | ГПОкр(210-240 мкм (RAL 6034)) Элемент распорный (16П L=2275) | ДиМ | 1 | 31.33 | Невыполнение требований НТД | Устранимое | 1.Покрытие сплошное, темно серого цвета. 2.Включения отсутствуют. 3.Потеки, сморщивание отсутствуют. 4На поверхности изделий имеются загрязнения неустановленной консистенции. 5.Толщина покрытия: от 21 мкм до 110 мкм, ср.= 47 мкм
7 | В00-0000114 | 07.07.2026 |  | Переработчик | Монтажторгстрой ООО | Монтажторгстрой ООО | ГПОкр(210-240 мкм (RAL 6034)) Элемент распорный (16П L=1985) | ДиМ | 1 | 27.07 | Невыполнение требований НТД | Устранимое | 1.Покрытие сплошное, темно серого цвета. 2.Включения отсутствуют. 3.Потеки, сморщивание отсутствуют. 4На поверхности изделий имеются загрязнения неустановленной консистенции. 5.Толщина покрытия: от 11 мкм до 92 мкм, ср.= 39 мкм
8 | В00-0000114 | 07.07.2026 |  | Переработчик | Монтажторгстрой ООО | Монтажторгстрой ООО | ГПОкр(210-240 мкм (RAL 6034)) Элемент распорный (16П L=1735) | ДиМ | 1 | 23.52 | Невыполнение требований НТД | Устранимое | 1.Покрытие сплошное, темно серого цвета. 2.Включения отсутствуют. 3.Потеки, сморщивание отсутствуют. 4На поверхности изделий имеются загрязнения неустановленной консистенции. 5.Толщина покрытия: от 15 мкм до 92 мкм, ср.= 44 мкм
9 | В00-0000114 | 07.07.2026 |  | Переработчик | Монтажторгстрой ООО | Монтажторгстрой ООО | ГПОкр(210-240 мкм (RAL 6034)) Элемент распорный (16П L=1475) | ДиМ | 1 | 19.82 | Невыполнение требований НТД | Устранимое | 1.Покрытие сплошное, темно серого цвета. 2.Включения отсутствуют. 3.Потеки, сморщивание отсутствуют. 4На поверхности изделий имеются загрязнения неустановленной консистенции. 5.Толщина покрытия: от 23 мкм до 90 мкм, ср.= 47 мкм
10 | В00-0000114 | 07.07.2026 |  | Переработчик | Монтажторгстрой ООО | Монтажторгстрой ООО | ГПОкр(210-240 мкм (RAL 6034)) Элемент распорный (16П L=1195) | ДиМ | 1 | 15.84 | Невыполнение требований НТД | Устранимое | 1.Покрытие сплошное, темно серого цвета. 2.Включения отсутствуют. 3.Потеки, сморщивание отсутствуют. 4На поверхности изделий имеются загрязнения неустановленной консистенции. 5.Толщина покрытия: от 22 мкм до 110 мкм, ср.= 47 мкм
11 | В00-0000114 | 07.07.2026 |  | Переработчик | Монтажторгстрой ООО | Монтажторгстрой ООО | ГПОкр(210-240 мкм (RAL 6034)) Элемент крепежный (16П L=6740) | ДиМ | 2 | 191.68 | Невыполнение требований НТД | Устранимое | 1.Покрытие сплошное, темно серого цвета. 2.Включения отсутствуют. 3.Потеки, сморщивание отсутствуют. 4На поверхности изделий имеются загрязнения неустановленной консистенции. 5.Толщина покрытия: от 8 мкм до 121 мкм, ср.= 46 мкм
12 | В00-0000114 | 07.07.2026 |  | Переработчик | Монтажторгстрой ООО | Монтажторгстрой ООО | ГПОкр(210-240 мкм (RAL 6034)) Элемент крепежный (16П L=6000) | ДиМ | 4 | 341.24 | Невыполнение требований НТД | Устранимое | 1.Покрытие сплошное, темно серого цвета. 2.Включения отсутствуют. 3.Потеки, сморщивание отсутствуют. 4На поверхности изделий имеются загрязнения неустановленной консистенции. 5.Толщина покрытия: от 11 мкм до 126 мкм, ср.= 46 мкм
13 | В00-0000114 | 07.07.2026 |  | Переработчик | Монтажторгстрой ООО | Монтажторгстрой ООО | ГПОкр(210-240 мкм (RAL 6034)) Элемент распорный (16П L=1118) | ДиМ | 2 | 29.56 | Невыполнение требований НТД | Устранимое | 1.Покрытие сплошное, темно серого цвета. 2.Включения отсутствуют. 3.Потеки, сморщивание отсутствуют. 4На поверхности изделий имеются загрязнения неустановленной консистенции. 5.Толщина покрытия: от 15 мкм до 126 мкм, ср.= 42 мкм
14 | В00-0000114 | 07.07.2026 |  | Переработчик | Монтажторгстрой ООО | Монтажторгстрой ООО | ГПОкр(210-240 мкм (RAL 6034)) Элемент распорный (16П L=1316) | ДиМ | 2 | 35.2 | Невыполнение требований НТД | Устранимое | 1.Покрытие сплошное, темно серого цвета. 2.Включения отсутствуют. 3.Потеки, сморщивание отсутствуют. 4На поверхности изделий имеются загрязнения неустановленной консистенции. 5.Толщина покрытия: от 16 мкм до 126 мкм, ср.= 51 мкм
15 | В00-0000114 | 07.07.2026 |  | Переработчик | Монтажторгстрой ООО | Монтажторгстрой ООО | ГПОкр(210-240 мкм (RAL 6034)) Элемент распорный (16П L=1527) | ДиМ | 2 | 41.2 | Невыполнение требований НТД | Устранимое | 1.Покрытие сплошное, темно серого цвета. 2.Включения отсутствуют. 3.Потеки, сморщивание отсутствуют. 4На поверхности изделий имеются загрязнения неустановленной консистенции. 5.Толщина покрытия: от 14 мкм до 121 мкм, ср.= 39 мкм
16 | В00-0000114 | 07.07.2026 |  | Переработчик | Монтажторгстрой ООО | Монтажторгстрой ООО | ГПОкр(210-240 мкм (RAL 6034)) Пластина (10х220х360) | ДиМ | 4 | 24.48 | Невыполнение требований НТД | Устранимое | 1. Покрытие темно серого цвета нанесено не на все поверхности деталей. 2.Включения отсутствуют. 3.Потеки, сморщивание отсутствуют. 4.На поверхности изделий имеются загрязнения неустановленной консистенции. 5.Толщина покрытия: от 50 мкм до 98 мкм, ср.= 75 мкм.
17 | В00-0000114 | 07.07.2026 |  | Переработчик | Монтажторгстрой ООО | Монтажторгстрой ООО | ГПОкр(210-240 мкм (RAL 6034)) Пластина опорная (12х240х240) | ДиМ | 2 | 10.62 | Невыполнение требований НТД | Устранимое | 1. Покрытие темно серого цвета нанесено не на все поверхности деталей. 2.Включения отсутствуют. 3.Потеки, сморщивание отсутствуют. 4.На поверхности изделий имеются загрязнения неустановленной консистенции. 5.Толщина покрытия: от 51 мкм до 69 мкм, ср.= 60 мкм.
18 | В00-0000114 | 07.07.2026 |  | Переработчик | Монтажторгстрой ООО | Монтажторгстрой ООО | ГПОкр(210-240 мкм (RAL 6034)) Пластина установочная (20х250х630) | ДиМ | 1 | 23.28 | Невыполнение требований НТД | Устранимое | 1.Покрытие сплошное, темно серого цвета. 2.Включения отсутствуют. 3.Потеки, сморщивание отсутствуют. 4На поверхности изделий имеются загрязнения неустановленной консистенции. 5.Толщина покрытия: от 29 мкм до 120 мкм, ср.= 70 мкм
19 | В00-0000114 | 07.07.2026 |  | Переработчик | Монтажторгстрой ООО | Монтажторгстрой ООО | ГПОкр(210-240 мкм (RAL 6034)) Пластина (20х80х160) | ДиМ | 2 | 3.74 | Невыполнение требований НТД | Устранимое | 1.Покрытие сплошное, темно серого цвета. 2.Включения отсутствуют. 3.Потеки, сморщивание отсутствуют. 4На поверхности изделий имеются загрязнения неустановленной консистенции. 5.Толщина покрытия: от 21 мкм до 76 мкм, ср.= 37 мкм
20 | В00-0000114 | 07.07.2026 |  | Переработчик | Монтажторгстрой ООО | Монтажторгстрой ООО | ГПОкр(210-240 мкм (RAL 6034)) Ребро (20х370х380) | ДиМ | 2 | 33.38 | Невыполнение требований НТД | Устранимое | 1.Покрытие сплошное, темно серого цвета. 2.Включения отсутствуют. 3.Потеки, сморщивание отсутствуют. 4На поверхности изделий имеются загрязнения неустановленной консистенции. 5.Толщина покрытия: от 44 мкм до 73 мкм, ср.= 51 мкм
21 | В00-0000114 | 07.07.2026 |  | Переработчик | Монтажторгстрой ООО | Монтажторгстрой ООО | ГПОкр(210-240 мкм (RAL 6034)) Опора левая (L125х10 L=1300) | ДиМ | 2 | 48.32 | Невыполнение требований НТД | Устранимое | 1.Покрытие сплошное, темно серого цвета. 2.Включения отсутствуют. 3.Потеки, сморщивание отсутствуют. 4.На поверхности изделий имеются загрязнения неустановленной консистенции. 5.Толщина покрытия: от 12 мкм до 57 мкм, ср.= 32 мкм.
22 | В00-0000114 | 07.07.2026 |  | Переработчик | Монтажторгстрой ООО | Монтажторгстрой ООО | ГПОкр(210-240 мкм (RAL 6034)) Опора правая (L125х10 L=1300) | ДиМ | 2 | 48.32 | Невыполнение требований НТД | Устранимое | 1.Покрытие сплошное, темно серого цвета. 2.Включения отсутствуют. 3.Потеки, сморщивание отсутствуют. 4На поверхности изделий имеются загрязнения неустановленной консистенции. 5.Толщина покрытия: от 21 мкм до 76 мкм, ср.= 37 мкм.
23 | В00-0000114 | 07.07.2026 |  | Переработчик | Монтажторгстрой ООО | Монтажторгстрой ООО | ГПОкр(210-240 мкм (RAL 6034)) Лестница Л-1 | ДиМ | 1 | 590.32 | Невыполнение требований НТД | Устранимое | 1.Покрытие сплошное, темно серого цвета. 2.Включения отсутствуют. 3.Потеки, сморщивание отсутствуют. 4.На поверхности изделий имеются загрязнения неустановленной консистенции. 5.Толщина покрытия: от 10 мкм до 153 мкм, ср.= 57 мкм.
24 | В00-0000114 | 07.07.2026 |  | Переработчик | Монтажторгстрой ООО | Монтажторгстрой ООО | ГПОкр(210-240 мкм (RAL 6034)) Опора левая (L125х10 L=340) | ДиМ | 2 | 11.84 | Невыполнение требований НТД | Устранимое | 1.Покрытие темно серого цвета нанесено не на все поверхности изделия. 2.Включения отсутствуют. 3.Потеки, сморщивание отсутствуют. 4.На поверхности изделий имеются загрязнения неустановленной консистенции. 5.Толщина покрытия: от 9 мкм до 98 мкм, ср.= 37 мкм.
25 | В00-0000114 | 07.07.2026 |  | Переработчик | Монтажторгстрой ООО | Монтажторгстрой ООО | ГПОкр(210-240 мкм (RAL 6034)) Опора правая (L125х10 L=340) | ДиМ | 2 | 11.84 | Невыполнение требований НТД | Устранимое | 1.Покрытие сплошное, темно серого цвета (1 шт.). 2. Покрытие темно серого цвета нанесено не на все поверхности детали (1 шт.). 3.Включения отсутствуют. 4.Потеки, сморщивание отсутствуют. 5.На поверхности изделий имеются загрязнения неустановленной консистенции. 6.Толщина покрытия: от 8 мкм до 85 мкм, ср.= 49 мкм.
26 | В00-0000114 | 07.07.2026 |  | Переработчик | Монтажторгстрой ООО | Монтажторгстрой ООО | ГПОкр(210-240 мкм (RAL 6034)) Ограждение Ог-1 | ДиМ | 2 | 172.48 | Невыполнение требований НТД | Устранимое | 1.Покрытие сплошное, темно серого цвета. 2.Включения отсутствуют. 3.Потеки, сморщивание отсутствуют. 4.На поверхности изделий имеются загрязнения неустановленной консистенции. 5.Толщина покрытия: от 9 мкм до 108 мкм, ср.= 45 мкм.
27 | В00-0000116 | 09.07.2026 |  | Переработчик | ТЗМИК АЛЬТАИР ООО | ТЗМИК АЛЬТАИР ООО | ГПОкр(240) Кронштейн КП | ДиМ | 16 | 1169.92 | Невыполнение требований НТД |  | 1.На локальных участках дефекты сварных швов: брызги металла, поры, скопление пор. Доработано в процессе контроля сотрудником ОА «Завод Продмаш». 2.Разнооттеночность очищенной поверхности от светло-серого до темно-серого цвета. Шероховатость поверхности Rz от 30 до 80 мкм.
28 | В00-0000116 | 09.07.2026 |  | Переработчик | ТЗМИК АЛЬТАИР ООО | ТЗМИК АЛЬТАИР ООО | ГПОкр(240) Кронштейн КП | ДиМ | 16 | 1169.92 | Невыполнение требований НТД |  | Отсутствие перекрывание финишным покрытием: Дет. 1, дет. 2. Доработано в процессе контроля сотрудниками ООО «ТЗМИК Альтаир».