## Лист_1
№ п/п | Номер | Дата | Основание | Поставщик/Переработчик | Поставщик | Место проведения контроля | Номенклатура | Группа номенклатуры | Кол., шт. | Кол., кг | Вид несоответствия | Критичность несоответствия | Несоответствие | Решение
156 | В00-0000090 | 09.06.2026 |  | Переработчик | ТЗМИК АЛЬТАИР ООО |  | ГПОкр(240) Кронштейн КП | МК, другое | 20 | 1462.4 | Невыполнение требований НТД | Устранимое | После нанесения финишного слоя. Класс покрытия V, средняя толщина 350 – 399 мкм, 90/10 – выполнено. Локальные участки с толщинами менее 265 мкм доработаны в процессе контроля. На двух изделиях повреждения финишного слоя до грунта. | Несоответствия устранены
157 | В00-0000090 | 09.06.2026 |  | Переработчик | ТЗМИК АЛЬТАИР ООО |  | ГПОкр(240) Кронштейн КП | МК, другое | 12 | 877.44 | Невыполнение требований НТД | Устранимое | После нанесения второго слоя грунта. Класс покрытия V, средняя толщина 360 – 410 мкм, 90/10 – выполнено.
158 | В00-0000091 | 10.06.2026 | Поступление от переработчика 0000-000330 от 09.06.2026 15:09:30 | Переработчик | АСТРЕЯ ООО (ЭДО Такском ЗП согл. от 19.03.2025) | Склад ПДС черный | ПФК(закупка) Элемент закладной ЗФ-24/4/К230-2,5 (ЭЗ 249.00.00.000 СБ) (от поставщика/переработчика) | ОО | 5 | 457.65 | Не выполнено притупление кромок/ скругление | Устранимое | Не выполнено притупление кромок | Несоответствия устранены УМИ
159 | В00-0000092 | 10.06.2026 | Поступление от переработчика 0000-000328 от 09.06.2026 10:13:01 | Переработчик | АСТРЕЯ ООО (ЭДО Такском ЗП согл. от 19.03.2025) | Склад ПДС черный | ПФК(закупка) Элемент закладной ЗФ-24/4/К230-2,5 (ЭЗ 249.00.00.000 СБ) (от поставщика/переработчика) | ОО | 5 | 457.65 | Не выполнено притупление кромок/ скругление | Устранимое | Не выполнено притупление кромок | Несоответствия устранены УМИ
160 | В00-0000093 | 10.06.2026 | Приобретение товаров и услуг 0000-002480 от 08.06.2026 0:00:00 | Поставщик | МЕТАЛЛОТОРГ АО (ЭДО Такском ПМ, ЗП+) | Основной склад | _уу_Труба 15*2,8 ГОСТ 3262-75/ Ст3сп, Ст3сп5 (С255, Ст2сп) | 2.1.1.2.1.8 Трубы стальные водогазопроводные ГОСТ 3262-75 | 100 | 100 | Невыполнение требований НТД | В лом; | Содержание кремния 0,02-0,04% (ГОСТ 380 сталь Ст3сп содержание кремния 0,15-0,30%).
161 | В00-0000094 | 11.06.2026 | Поступление от переработчика 0000-000342 от 11.06.2026 9:31:44 | Переработчик | АСТРЕЯ ООО (ЭДО Такском ЗП согл. от 19.03.2025) | Склад ПДС черный | (ПФК(закупка)) Настил Р 44,4х11,1/30х3 А 715х1380 (от поставщика/переработчика) | Настилы прессованные | 60 | 1576.2 | Разность диагоналей настила | Устранимое | Разность диагоналей настила фактически 15-17 мм (по СТО 07525912-050-2024 табл. В.1 не более 0,01*1380=13,8 мм) | Несоответствия устранены силами переработчика