## Лист_1
№ п/п | Номер | Дата | Основание | Поставщик/Переработчик | Поставщик | Место проведения контроля | Номенклатура | Группа номенклатуры | Кол., шт. | Кол., кг | Вид несоответствия | Критичность несоответствия | Несоответствие | Решение
47 | В00-0000019 | 09.02.2026 | Поступление от переработчика 0000-000076 от 09.02.2026 10:56:50 | Переработчик | АСТРЕЯ ООО (ЭДО Такском ЗП согл. от 19.03.2025) | Склад для переработчиков | ГПСкомпл(60) Световозвращатель КД5-КБII-RI / (ЭС-2) СТО 07525912-030-2016 | 1.1.8.1 Световозвращатель ЭС-2 (КД5-КБII-RI) | 3600 | 1512 | Несоответствие геометрических размеров | Малозначительное | 1. Размер по КД 4+-1 мм, фактически 2 мм. 2. Размер по КД 5+-1 мм, фактически 3 мм. | КР №9 от 10.02.2026
48 | В00-0000020 | 09.02.2026 | Поступление от переработчика 0000-000067 от 06.02.2026 12:00:00 | Переработчик | МК ВОЛГАДОН ООО (ЭДО Таксом ЗП согл 21.05.2024) | Склад ПДС черный | (ПФК(закупка)) Стойка СП10-01 (от поставщика/переработчика) | РО | 2 | 1763.98 | Несоответствие требованиям РД/договорным документа |  | Дефекты сварных швов: брызги металла, несплавления, плохое повторное возбуждение дуги. ОР 001.01.001: Шероховатость поверхностей (отверстия, торцы) термической резки более Rz 80, в наличие дефекты термической резки: неравномерная глубина линий бороздок, выхватывание. | Несоттветствия устранены переработчиком
49 | В00-0000020 | 09.02.2026 | Поступление от переработчика 0000-000067 от 06.02.2026 12:00:00 | Переработчик | МК ВОЛГАДОН ООО (ЭДО Таксом ЗП согл 21.05.2024) | Склад ПДС черный | (ПФК(закупка)) Стойка СП17 (от поставщика/переработчика) | РО | 6 | 4108.02 | Несоответствие требованиям РД/договорным документа |  | Дефекты сварных швов: брызги металла, несплавления, плохое повторное возбуждение дуги. ОР 001.01.001: Шероховатость поверхностей (отверстия, торцы) термической резки более Rz 80, в наличие дефекты термической резки: неравномерная глубина линий бороздок, выхватывание. | Несоттветствия устранены переработчиком
50 | В00-0000021 | 09.02.2026 | Приобретение товаров и услуг 0000-000655 от 06.02.2026 14:57:41 | Поставщик | Строд Сервис (Самара) (ЭДО Такском ЗП 06.02.25) | Склад готовой продукции | _уу_Знак дорожный 4.2.1 (4.2.2) III типоразмер тип пленки Б со светодиодной поворотной стрелкой на к | ОМФП | 6 | 15.24 | Несоответствие геометрических размеров | В лом; | По КД диаметр отверстий 12+2мм, фактически 9,9мм. По КД межосевое расстояние отверстий 650+-2мм, фактически 660мм. | Доработано силами сотрудников ОЭУ
51 | В00-0000023 | 10.02.2026 | Поступление от переработчика 0000-000084 от 10.02.2026 9:24:03 | Переработчик | АСТРЕЯ ООО (ЭДО Такском ЗП согл. от 19.03.2025) | Склад ПДС черный | ПФК(закупка) Ствол опоры ФГН-10,0-02 (ОО 270.01.00.000 СБ) (от поставщика/переработчика) | ОО | 16 | 2215.84 | Дефекты сварных швов | Устранимое | 1. Брызги металла. 2. Сварной шов №1 и №4 выполнен с прерываниями по незамкнутому контуру. 3. Поры. 4. Свищ. 5. Натёки. 6. Несплавления. 7. Подрезы. 8. Неравномерная ширина шва. 9. Ширина лючка по КД 98+0,5-1мм, фактически от 96,5мм. | Устранено переработчиком
52 | В00-0000024 | 10.02.2026 | Приобретение товаров и услуг 0000-001865 от 14.04.2025 16:02:13 | Поставщик | СЕВЕРСТАЛЬ ДИСТРИБУЦИЯ АО (ЭДО Такском) | Основной склад | _уу_Г/к штрипс 2,9*125/Ст3сп | Штрипсы | 1245 | 1245 | Отклонение формообразования и линейных размеров |  | Серповидность до 100 мм, по спецификации 40/5-3336 не более 5мм/5м.
53 | В00-0000024 | 10.02.2026 | Приобретение товаров и услуг 0000-001865 от 14.04.2025 16:02:13 | Поставщик | СЕВЕРСТАЛЬ ДИСТРИБУЦИЯ АО (ЭДО Такском) | Основной склад | _уу_Г/к штрипс 2,9*125/Ст3сп | Штрипсы | 1595 | 1595 | Отклонение формообразования и линейных размеров |  | Серповидность до 75 мм, по спецификации 40/5-3336 не более 5мм/5м.
54 | В00-0000024 | 10.02.2026 | Приобретение товаров и услуг 0000-001865 от 14.04.2025 16:02:13 | Поставщик | СЕВЕРСТАЛЬ ДИСТРИБУЦИЯ АО (ЭДО Такском) | Основной склад | _уу_Г/к штрипс 2,9*125/Ст3сп | Штрипсы | 1574 | 1574 | Отклонение формообразования и линейных размеров |  | Серповидность до 92 мм, по спецификации 40/5-3336 не более 5мм/5м.
56 | В00-0000026 | 11.02.2026 | Поступление от переработчика 0000-000091 от 10.02.2026 15:04:50 | Переработчик | КЕДР-1 ООО (ЭДО ЗП с 21.01.2026) | Склад ПДС черный | (ПФК(закупка)) Настил Р 44,4х22,2/30х2 1 А 996х1000 (от поставщика/переработчика) | Настилы прессованные | 50 | 812.5 | Дефекты сварных швов | Устранимое | Соединение крайних несущих полос обрамления выполнено на прихватках по КД сварной шов №1 Т1 катет 2. Прожоги.
57 | В00-0000026 | 11.02.2026 | Поступление от переработчика 0000-000091 от 10.02.2026 15:04:50 | Переработчик | КЕДР-1 ООО (ЭДО ЗП с 21.01.2026) | Склад ПДС черный | (ПФК(закупка)) Настил Р 44,4х22,2/30х2 1 А 996х1000 (от поставщика/переработчика) | Настилы прессованные | 25 | 406.25 | Дефекты сварных швов | Устранимое | Соединение крайних несущих полос обрамления выполнено на прихватках по КД сварной шов №1 Т1 катет 2. Шов выполненый методом лазерной сварки неполной длины.
58 | В00-0000026 | 11.02.2026 | Поступление от переработчика 0000-000091 от 10.02.2026 15:04:50 | Переработчик | КЕДР-1 ООО (ЭДО ЗП с 21.01.2026) | Склад ПДС черный | (ПФК(закупка)) Настил Р 44,4х22,2/30х2 1 А 996х1000 (от поставщика/переработчика) | Настилы прессованные | 150 | 2437.5 | Дефекты сварных швов | Устранимое | Соединение крайних несущих полос обрамления выполнено на прихватках по КД сварной шов №1 Т1 катет 2; единичные прихваточные валики расположены на одной из свариваемых полос (ассиметприя сварных швов).
59 | В00-0000026 | 11.02.2026 | Поступление от переработчика 0000-000091 от 10.02.2026 15:04:50 | Переработчик | КЕДР-1 ООО (ЭДО ЗП с 21.01.2026) | Склад ПДС черный | (ПФК(закупка)) Настил Р 44,4х22,2/30х2 1 А 996х1000 (от поставщика/переработчика) | Настилы прессованные | 325 | 5281.25 | Дефекты сварных швов | Устранимое | Соединение крайних несущих полос обрамления выполнено на прихватках по КД сварной шов №1 Т1 катет 2 | Доработано переработчиком 19.02.2026 в корпусе 8
60 | В00-0000027 | 11.02.2026 | Поступление от переработчика 0000-000087 от 10.02.2026 15:04:49 | Переработчик | ВИНПЛАСТ ООО (ЭДО Такском ЗП увед. с 23.05.25) | Склад ПДС черный | (ПФК(закупка)) Секция СР9 (от поставщика/переработчика) | РО | 2 | 1757.76 | Несоответствие требованиям РД/договорным документа |  | Дефекты сварных швов: брызги металла, поры, наплывы, отс. замыкание тавровых швов («закольцовки»), подрезы.
61 | В00-0000027 | 11.02.2026 | Поступление от переработчика 0000-000087 от 10.02.2026 15:04:49 | Переработчик | ВИНПЛАСТ ООО (ЭДО Такском ЗП увед. с 23.05.25) | Склад ПДС черный | (ПФК(закупка)) Секция СР14 (от поставщика/переработчика) | РО | 1 | 659.47 | Несоответствие требованиям РД/договорным документа |  | Дефекты сварных швов: брызги металла, поры, наплывы, отс. замыкание тавровых швов («закольцовки»), подрезы.
62 | В00-0000027 | 11.02.2026 | Поступление от переработчика 0000-000087 от 10.02.2026 15:04:49 | Переработчик | ВИНПЛАСТ ООО (ЭДО Такском ЗП увед. с 23.05.25) | Склад ПДС черный | (ПФК(закупка)) Секция СР17 (от поставщика/переработчика) | РО | 5 | 3089.15 | Несоответствие требованиям РД/договорным документа |  | Дефекты сварных швов: брызги металла, поры, наплывы, отс. замыкание тавровых швов («закольцовки»), подрезы.
63 | В00-0000027 | 11.02.2026 | Поступление от переработчика 0000-000087 от 10.02.2026 15:04:49 | Переработчик | ВИНПЛАСТ ООО (ЭДО Такском ЗП увед. с 23.05.25) | Склад ПДС черный | (ПФК(закупка)) Секция СР6 (от поставщика/переработчика) | РО | 2 | 1618.42 | Несоответствие требованиям РД/договорным документа |  | Дефекты сварных швов: брызги металла, поры, наплывы, отс. замыкание тавровых швов («закольцовки»), подрезы.
64 | В00-0000028 | 11.02.2026 | Поступление от переработчика 0000-000088 от 11.02.2026 5:26:24 | Переработчик | МК ВОЛГАДОН ООО (ЭДО Таксом ЗП согл 21.05.2024) | Склад ПДС черный | (ПФК(закупка)) Стойка СП17 (от поставщика/переработчика) | РО | 8 | 5477.36 | Несоответствие требованиям РД/договорным документа |  | Дефекты сварных швов: брызги металла, отс. замыкание тавровых швов («закольцовки»), подрезы.
65 | В00-0000029 | 11.02.2026 | Поступление от переработчика 0000-000089 от 11.02.2026 9:09:33 | Переработчик | МК ВОЛГАДОН ООО (ЭДО Таксом ЗП согл 21.05.2024) | Склад ПДС черный | (ПФК(закупка)) Стойка СП17 (от поставщика/переработчика) | РО | 3 | 2054.01 | Несоответствие требованиям РД/договорным документа |  | Дефекты сварных швов: брызги металла, отс. замыкание тавровых швов («закольцовки»), подрезы.
66 | В00-0000030 | 13.02.2026 |  | Переработчик | ВПК-КОНЦЕПТ ООО (6312129392) (ЭДО Такском ЗП с 01.04.25) |  | ГПОкр(80 мкм / 80 мкм (RAL 9003)) Кронштейн 36.К1-2,0/1,5-2,0-Чайка-цп | ОО | 10 | 340 | Прочее | Устранимое | Покрытие глянцевое, VII класс, Ral 9003. Шагрень, волнистость, включения (обусловлены поверхностью цинкового покрытия), булавочные проколы, включения (не обусловленные поверхностью цинкового покрытия), наносные загрязнения ЛКМ другого цвета. Толщина ЛКП от 120 мкм до 321 мкм. Отсутствие ЛКП на отдельных участках до 5 мм в диаметре (места контакта с подвесочной проволокой). | Несоответствия устранены силами переработчика
67 | В00-0000031 | 13.02.2026 | Поступление от переработчика 0000-000103 от 13.02.2026 9:36:25 | Переработчик | ВИНПЛАСТ ООО (ЭДО Такском ЗП увед. с 23.05.25) | Склад ПДС черный | (ПФК(закупка)) Секция СР17 (от поставщика/переработчика) | РО | 5 | 3089.15 | Несоответствие требованиям РД/договорным документа |  | Дефекты сварных швов: брызги металла, поры, наплывы, отс. замыкание тавровых швов («закольцовки»), подрезы.