## Лист_1
№ п/п | Номер | Дата | Основание | Поставщик/Переработчик | Поставщик | Место проведения контроля | Номенклатура | Группа номенклатуры | Кол., шт. | Кол., кг | Вид несоответствия | Критичность несоответствия | Несоответствие | Решение
117 | В00-0000063 | 13.05.2026 |  | Поставщик | ИП Бекетов В.С. | Корпус №09 | ОО_ГПЦ(30) Секция основная Э 662.00.15.000, Оцинкованное, (опытный образец) | НА ВЫСТАВКУ | 8 | 1.36 | Несоответствие требованиям КД | Неустранимое | 1. Цинковое покрытие не соответствует требованиям КД | Несоответствия устранены переработчиком
118 | В00-0000063 | 13.05.2026 |  | Поставщик | ИП Бекетов В.С. | Корпус №09 | ОО_ГПЦ(30) Секция балки Э 662.00.00.001, Оцинкованное, (опытный образец) | НА ВЫСТАВКУ | 16 | 4.48 | Несоответствие требованиям КД | Неустранимое | 1. Цинковое покрытие не соответствует требованиям КД | Несоответствия устранены переработчиком
119 | В00-0000063 | 13.05.2026 |  | Поставщик | ИП Бекетов В.С. | Корпус №09 | ОО_ГПЦ(30) Шайба Э 662.00.00.002, Оцинкованное, (опытный образец) | НА ВЫСТАВКУ | 116 | 0.116 | Несоответствие требованиям КД | Неустранимое | 1. Цинковое покрытие не соответствует требованиям КД | Несоответствия устранены переработчиком
120 | В00-0000063 | 13.05.2026 |  | Поставщик | ИП Бекетов В.С. | Корпус №09 | ОО_ГПЦ(30) Пластина Э 662.00.00.003, Оцинкованное, (опытный образец) | НА ВЫСТАВКУ | 40 | 0.4 | Несоответствие требованиям КД | Неустранимое | 1. Цинковое покрытие не соответствует требованиям КД | Несоответствия устранены переработчиком
121 | В00-0000063 | 13.05.2026 |  | Поставщик | ИП Бекетов В.С. | Корпус №09 | ОО_ГПЦ(30) Секция деформационная №2, Оцинкованное, (опытный образец) | НА ВЫСТАВКУ | 8 | 1.76 | Несоответствие требованиям КД | Неустранимое | 1. Цинковое покрытие не соответствует требованиям КД | Несоответствия устранены переработчиком
122 | В00-0000063 | 13.05.2026 |  | Поставщик | ИП Бекетов В.С. | Корпус №09 | ОО_ГПЦ(30) Основание ФО-У-80 (Э 662.00.06.000), Оцинкованное, (опытный образец) | НА ВЫСТАВКУ | 2 | 4.26 | Несоответствие требованиям КД | Неустранимое | 1. Цинковое покрытие не соответствует требованиям КД | Несоответствия устранены переработчиком
123 | В00-0000063 | 13.05.2026 |  | Поставщик | ИП Бекетов В.С. | Корпус №09 | ОО_ГПЦ(30) Секция деформационная №8, Оцинкованное, (опытный образец) | НА ВЫСТАВКУ | 8 | 2.24 | Несоответствие требованиям КД | Неустранимое | 1. Цинковое покрытие не соответствует требованиям КД | Несоответствия устранены переработчиком
124 | В00-0000063 | 13.05.2026 |  | Поставщик | ИП Бекетов В.С. | Корпус №09 | ОО_ГПЦ(30) Плита начальная Э 662.00.12.001, Оцинкованное, (опытный образец) | НА ВЫСТАВКУ | 2 | 0.34 | Несоответствие требованиям КД | Неустранимое | 1. Цинковое покрытие не соответствует требованиям КД | Несоответствия устранены переработчиком
125 | В00-0000064 | 13.05.2026 | Поступление от переработчика 0000-000198 от 13.05.2026 13:53:20 | Переработчик | Монтажторгстрой ООО | Склад ПДС черный | (ПФ(закупка)) Пластина (32х445х545) (от поставщика/переработчика) | МК, другое | 2 | 108.34 | Несоответствие требованиям КД | Устранимое | 500±20 факт. 40,30 – 40,90; 500±20 факт. 38,60 – 39,70; 5±0,2 факт. 4,2-5,0. Заусенцы. | Доработано подрядчиком
126 | В00-0000064 | 13.05.2026 | Поступление от переработчика 0000-000198 от 13.05.2026 13:53:20 | Переработчик | Монтажторгстрой ООО | Склад ПДС черный | (ПФ(закупка)) Пластина (32х454х470) (от поставщика/переработчика) | МК, другое | 1 | 47.22 | Несоответствие требованиям КД | Устранимое | 55±0,4 факт. 63; 500±20 факт. 400; 5±0,2 факт. 4,2-5,0. Заусенцы. Несоответствующее формообразование левой торцевой поверхности, вид В. | Доработано подрядчиком
127 | В00-0000064 | 13.05.2026 | Поступление от переработчика 0000-000198 от 13.05.2026 13:53:20 | Переработчик | Монтажторгстрой ООО | Склад ПДС черный | (ПФ(закупка)) Пластина (32х454х470) зеркальная (от поставщика/переработчика) | МК, другое | 1 | 47.22 | Несоответствие требованиям КД | Устранимое | 5±0,2 факт. 4,2-5,0. Заусенцы. | Доработано подрядчиком
128 | В00-0000065 | 14.05.2026 | Приобретение товаров и услуг 0000-001899 от 14.05.2026 10:55:15 | Поставщик | Строд Сервис (Самара) (ЭДО Такском ЗП 06.02.25) | Склад готовой продукции | _уу_(ПРАВАЯ) Пленка для демпферного устройства ФО-2 фон+Сегмент 1(1шт)+Сегмент 1(2шт) (белая, черная | 1.2.1.5 Световозвращающие пленки | 1 |  | Механическое повреждение | В лом; | Механическое повреждение | Поставщик произвел замену пленки.
129 | В00-0000067 | 14.05.2026 | Приобретение товаров и услуг 0000-001898 от 14.05.2026 10:51:53 | Поставщик | ОБЕСПЕЧЕНИЕ фирма ООО | Основной склад | _уу_Отвод 90-1-114,3х6,3 ГОСТ 17375-2001/Ст10 | Детали трубопроводов 3D ГОСТ 17375-2001 | 16 |  | Невыполнение требований НТД | Взять в работу в штатном режиме; | По ГОСТ 17380 табл. 3 Размер 6,3-0,8 мм, фактически 5,0-5,6 мм. | Конструктором оформлено Разрешение на отступление от чертежа 01/КП 1760, КП 2274. Взять в работу в штатном режиме.
130 | В00-0000068 | 14.05.2026 | Поступление от переработчика 0000-000201 от 14.05.2026 12:38:43 | Переработчик | КЕДР-1 ООО (ЭДО ЗП с 21.01.2026) | Корпус №07 | (ПФК(закупка)) Настил SP 34х38/25х2 S4 А 730х750 (от поставщика/переработчика) | Настилы сварные | 2 | 16.24 | Невыполнение требований НТД | Устранимое | Шаг несущей полосы 34 ± 1,5 мм, фактически 29 – 41 мм. Р-р 746-2 фактически 742 – 746 мм (недостаток длины связующего элемента компенсирован наплавлением металла). Сварка связующих элементов с крайними несущими полосами выполнена на прихватках. Максимальное выступание связующих элементов над несущими полосами не более 1,5 мм, фактически 3 мм. Дефекты сварных швов: Несплавления связующих полос с несущими. Брызги металла, наплывы. | Несоответствия устранены силами работников УПН
131 | В00-0000069 | 15.05.2026 |  | Поставщик | М-СТАЛЬ ООО (ЭДО Такском) | М-СТАЛЬ ООО (ЭДО Такском) | (ПФ) Четверть вторая (четвертая) оболочки нижней секции (раскрой) | ОО | 1 | 388.55 | Несоответствие требованиям КД | В лом; | 1.Геометрические размеры: Размер 482±2 – факт. 478; Размер 868±2 – факт. 864; Паз 14+0,5х90+1 – факт 14,9х90; Отверстие ф25+2 – факт. 24,5; Пазы 5±1х5±1х5±1 – факт. 5х3х3. 2.Отклонения от плоскостности детали: Условная вершина условного нижнего основания трапеции – 9 мм; Нижняя часть трапеции – 6 мм; Центральная часть трапеции – 3 мм; По условным граням (линии гиба) слева направо – 7; 10; 7;5. 3.Дефекты термической резки: Цепочки застывших капель, облой, шлак, выхватывания. | Изготовление опытного образца