## Лист_1
№ п/п | Номер | Дата | Основание | Поставщик/Переработчик | Поставщик | Место проведения контроля | Номенклатура | Группа номенклатуры | Кол., шт. | Кол., кг | Вид несоответствия | Критичность несоответствия | Несоответствие | Решение
1 | В00-0000001 | 13.01.2026 |  | Переработчик | КЕДР-1 ООО (ЭДО ЗП с 21.01.2026) | КЕДР-1 ООО (ЭДО ЗП с 21.01.2026) | (ПФ(закупка)) Настил Р 44,4х22,2/30х2 1 А 996х1000 (от поставщика/переработчика) | Настилы прессованные | 30 | 487.5 | Невыполнение требований НТД |  | Остатки сварочной проволоки. Прожоги (лазерная сварка полос связующих и внешних несущих). Зазор между полосой обрамления и несущей полосой до 4 мм.
2 | В00-0000002 | 13.01.2026 | Поступление от переработчика 0000-000001 от 13.01.2026 11:33:23 | Переработчик | ЖИВАЯ СТАЛЬ ООО | Склад ПДС черный | (ПФК(закупка)) Ступень металлическая СМ2 (Ц 194.01.05.000 СБ) (от поставщика/переработчика) | МК, другое | 1 | 5.61 | Отсутствует сварной шов | Устранимое | Отсутствует сварной шов №1
3 | В00-0000002 | 13.01.2026 | Поступление от переработчика 0000-000001 от 13.01.2026 11:33:23 | Переработчик | ЖИВАЯ СТАЛЬ ООО | Склад ПДС черный | (ПФК(закупка)) Ступень металлическая СМ1 (Ц 194.01.04.000 СБ) (от поставщика/переработчика) | МК, другое | 18 | 105.48 | Дефекты сварных швов | Устранимое | Брызги металла, поры, подрез, несплавление сварного шва с всновным металлом, мех. повреждение. | Несоответствия умтранены силами переработчика
4 | В00-0000003 | 15.01.2026 | Приобретение товаров и услуг 0000-000071 от 15.01.2026 15:33:38 | Поставщик | М-СТАЛЬ ООО (ЭДО Такском) | Основной склад | _уу_Лист 4,0 ГОСТ 19903-2015/ Ст3сп, Ст3сп5, В-Ст3сп (С255, Ст2сп) | Листы сталь Ст3сп, Ст3сп5 (С255, Ст2сп) | 460 | 460 | Подгиб | Взять в работу с доработкой; | Допускается отклонение до 12мм, фактическое отклонение от прямолинейности 19мм. | Взять в работу с доработкой