## Лист_1
№ п/п | Номер | Дата | Основание | Поставщик/Переработчик | Поставщик | Место проведения контроля | Номенклатура | Группа номенклатуры | Кол., шт. | Кол., кг | Вид несоответствия | Критичность несоответствия | Несоответствие | Решение
68 | В00-0000032 | 17.02.2026 |  | Переработчик | МК ВОЛГАДОН ООО (ЭДО Таксом ЗП согл 21.05.2024) | МК ВОЛГАДОН ООО (ЭДО Таксом ЗП согл 21.05.2024) | (ПФК(закупка)) Стойка СП17 (от поставщика/переработчика) | РО | 7 | 4792.69 | Дефекты сварных швов |  | Брызги металла, наплывы
69 | В00-0000032 | 17.02.2026 |  | Переработчик | МК ВОЛГАДОН ООО (ЭДО Таксом ЗП согл 21.05.2024) | МК ВОЛГАДОН ООО (ЭДО Таксом ЗП согл 21.05.2024) | (ПФК(закупка)) Стойка СП9 (от поставщика/переработчика) | РО | 1 | 656.26 | Дефекты сварных швов |  | Брызги металла, наплывы
70 | В00-0000033 | 17.02.2026 |  | Переработчик | ВИНПЛАСТ ООО (ЭДО Такском ЗП увед. с 23.05.25) | ВИНПЛАСТ ООО (ЭДО Такском ЗП увед. с 23.05.25) | (ПФК(закупка)) Секция СР6 (от поставщика/переработчика) | РО | 1 | 809.21 | Брызги металла |  | Брызги металла
71 | В00-0000033 | 17.02.2026 |  | Переработчик | ВИНПЛАСТ ООО (ЭДО Такском ЗП увед. с 23.05.25) | ВИНПЛАСТ ООО (ЭДО Такском ЗП увед. с 23.05.25) | (ПФК(закупка)) Секция СР17 (от поставщика/переработчика) | РО | 11 | 6796.13 | Дефекты сварных швов |  | Дефекты сварных швов: брызги металла, поры, наплывы, отс. замыкание таврового шва («закольцовки»), плохое повторное возобнавление дуги.
72 | В00-0000034 | 19.02.2026 |  | Переработчик | ВПК-КОНЦЕПТ ООО (6312129392) (ЭДО Такском ЗП с 01.04.25) |  | ГПОкр(80 мкм / 80 мкм (RAL 9003)) Кронштейн 36.К1-2,0/1,5-2,0-Чайка-цп | ОО | 46 | 1564 | Прочее | Устранимое | Покрытие глянцевое, VII класс. Шагрень, включения (обусловлены поверхностью цинкового покрытия), булавочные проколы, включения (не обусловленные поверхностью цинкового покрытия). Толщина ЛКП от 112 мкм до 361 мкм. Отсутствие ЛКП на отдельных участках до 1 мм (технологические отверстия). | Несоответствия устранены силами переработчика
73 | В00-0000035 | 20.02.2026 |  | Переработчик | ВИНПЛАСТ ООО (ЭДО Такском ЗП увед. с 23.05.25) | ВИНПЛАСТ ООО (ЭДО Такском ЗП увед. с 23.05.25) | (ПФК(закупка)) Секция СР18 (от поставщика/переработчика) | РО | 6 | 2342.76 | Дефекты сварных швов |  | Дефекты сварных швов: брызги металла, поры, подрезы, отс. замыкание таврового шва («закольцовки»), плохое повторное возобнавление дуги.
74 | В00-0000035 | 20.02.2026 |  | Переработчик | ВИНПЛАСТ ООО (ЭДО Такском ЗП увед. с 23.05.25) | ВИНПЛАСТ ООО (ЭДО Такском ЗП увед. с 23.05.25) | (ПФК(закупка)) Секция СР17 (от поставщика/переработчика) | РО | 9 | 5560.47 | Дефекты сварных швов |  | Дефекты сварных швов: брызги металла, поры, подрезы, отс. замыкание таврового шва («закольцовки»), плохое повторное возобнавление дуги.
75 | В00-0000035 | 20.02.2026 |  | Переработчик | ВИНПЛАСТ ООО (ЭДО Такском ЗП увед. с 23.05.25) | ВИНПЛАСТ ООО (ЭДО Такском ЗП увед. с 23.05.25) | (ПФК(закупка)) Секция СР7 (от поставщика/переработчика) | РО | 2 | 1174.46 | Дефекты сварных швов |  | Дефекты сварных швов: брызги металла, поры, подрезы, отс. замыкание таврового шва («закольцовки»), плохое повторное возобнавление дуги.
76 | В00-0000035 | 20.02.2026 |  | Переработчик | ВИНПЛАСТ ООО (ЭДО Такском ЗП увед. с 23.05.25) | ВИНПЛАСТ ООО (ЭДО Такском ЗП увед. с 23.05.25) | (ПФК(закупка)) Секция СР6 (от поставщика/переработчика) | РО | 2 | 1618.42 | Дефекты сварных швов |  | Дефекты сварных швов: брызги металла, поры, подрезы, отс. замыкание таврового шва («закольцовки»), плохое повторное возобнавление дуги.
77 | В00-0000036 | 20.02.2026 |  | Переработчик | ВПК-КОНЦЕПТ ООО (6312129392) (ЭДО Такском ЗП с 01.04.25) |  | ГПОкр(80 мкм / 80 мкм (RAL 9003)) Кронштейн 36.К1-2,0/1,5-2,0-Чайка-цп | ОО | 10 | 340 | Прочее | Устранимое | Покрытие глянцевое, VII класс. Шагрень, включения (обусловлены поверхностью цинкового покрытия), булавочные проколы, включения (не обусловленные поверхностью цинкового покрытия). Толщина ЛКП от 124 мкм до 493 мкм. | Несоответствия устранены силами переработчика