## Лист_1
№ п/п | Номер | Дата | Основание | Поставщик/Переработчик | Поставщик | Место проведения контроля | Номенклатура | Группа номенклатуры | Кол., шт. | Кол., кг | Вид несоответствия | Критичность несоответствия | Несоответствие | Решение
114 | В00-0000060 | 20.04.2026 |  | Поставщик | БАУТЕКС ООО (ЭДО Такском ПМ с 19.11.24; ЗП от 01.09.2025) | БАУТЕКС ООО (ЭДО Такском ПМ с 19.11.24; ЗП от 01.09.2025) | (ПФ(закупка)) Корпус световозвращателя КД-5 (от поставщика/переработчика) | 1.1.8.2 Световозвращатель КД5-КБII-R1 | 5 | 0.65 | Несоответствие требованиям КД |  | По КД размер 105(-1)мм, фактически у изделия №3 101,7мм. По КД размер 113,3 (+-0,435)мм, фактически 111,5-112,1мм. По КД квадратное отверстие 18 (+0,43)мм, фактически 18,8*19мм. По КД расстояние от края отверстия до знака EAC 3,5 (+-0,15)мм, фактически 3мм. По КД расстояние от края отверстия до логотипа 2,5(+-0,125)мм фактически 2мм. По КД угол 40 градусов, фактически 45 градусов.На поверхности из0делия №3 механические дефекты. На поверхности изделия №5 раковины.
115 | В00-0000061 | 22.04.2026 | Приобретение товаров и услуг 0000-001610 от 22.04.2026 12:38:16 | Поставщик | ГК Демидов ООО (ЭДО Такском ЗП) | Основной склад | _уу_Труба 32*3,2 ГОСТ 3262-75/ Ст3сп, Ст3сп5 (С255, Ст2сп) | 2.1.1.2.1.8 Трубы стальные водогазопроводные ГОСТ 3262-75 | 93 | 93 | Невыполнение требований НТД |  | Согласно НТД содержание кремния 0,15-0,30%, фактически 0,03-0,04%. | Возвращено поставщику