## Лист_1
№ п/п | Номер | Дата | Место проведения контроля | Номенклатура | Группа номенклатуры | Кол., шт. | Кол., кг | Вид несоответствия | Несоответствие | Критичность несоответствия | Склад (место возникновения) | Ответственное подразделение за несоответствие | Ответственная смена за несоответствие | Коренная причина возникновения | Коренная причина необнаружения | Корректирующие действия | Затраты на доработку
1 | И00-0000253 | 03.08.2026 | УМИ корпус №11 | (ПФК) Консоль отрывная КО-150-W (сварка) | ДО | 1823 | 3368.904 | Брызги металла | Брызги металла | Устранимое | УМИ корпус №11 | Участок металлоизделий | Смены А+Б+В УМИ | Невнимательность исполнителя | Невнимательность исполнителя | Усилить самоконтроль во время изготовления продукции на сварочном роботе. Отв. см. мастера УМИ. | Не отражены в 1C:ERP
2 | И00-0000253 | 03.08.2026 | УМИ корпус №11 | (ПФК) Консоль отрывная КО-150-W (сварка) | ДО | 320 | 591.36 | Брызги металла | Брызги металла | Устранимое | УМИ корпус №11 | Участок металлоизделий | Смены А+Б+В УМИ | Невнимательность исполнителя | Невнимательность исполнителя | Усилить самоконтроль во время изготовления продукции на сварочном роботе. Отв. см. мастера УМИ. | Не отражены в 1C:ERP
3 | И00-0000254 | 05.08.2026 | УМИ корпус №4 | (ПФ) Плита 25х800х1000 мм (раскрой) | РО | 7 | 900.48 | Отклонение формообразования и линейных размеров | ГОСТ 23118 предельные отклонения допустимых прогибов до 1 мм. Фактически от 3-7 мм. | Малозначительное | УМИ корпус №4 | Участок металлоизделий | Смена Б УМИ | Не определены (частично или полностью) требования к продукции | При разработке технологии выбраны неоптимальные процессы, операции, режимы работы оборудования | необходима операция правка после раскроя,т.к. происходит термическое воздействие на заготовку.
4 | И00-0000254 | 05.08.2026 | УМИ корпус №4 | (ПФ) Плита 25х800х1000 (ОР 371.01.00.001) (раскрой) | РО | 3 | 393.48 | Отклонение формообразования и линейных размеров | ГОСТ 23118 предельные отклонения допустимых прогибов до 1 мм. Фактически от 3-6 мм. | Малозначительное | УМИ корпус №4 | Участок металлоизделий | Смена Б УМИ | Не определены (частично или полностью) требования к продукции | При разработке технологии выбраны неоптимальные процессы, операции, режимы работы оборудования | необходима операция правка после раскроя,т.к. происходит термическое воздействие на заготовку.
5 | И00-0000255 | 06.08.2026 | УМИ корпус №11 | (ПФК) Стойка МВС-10-120 (МВС-10-120.00.00 СБ) (слесарная) | МК, другое | 1 | 723.9 | Механическое повреждение | Механическое повреждение при хранении: - деформация поз.5 Планка | Устранимое | Логистика
32 | К00-0000265 | 03.08.2026 | УМИ корпус №11 | (ПФК) Элемент закладной ЗФ-24/4/К230-2,5 (ЭЗ 249.00.00.000 СБ) (сварка) | ОО | 1 | 91.53 | Отсутствует сварной шов | Отстствубт сварные швы | Устранимое | УМИ корпус №11 | Участок металлоизделий | Смена В УМИ
129 | С00-0000097 | 03.08.2026 | Корпус №01 | ГПЦ(80) Секция балки СБ-W/3-6320/0,5-М5 | ДО | 1 | 67.763 | Несоответствие требованиям КД | выкус | Устранимое | УМИ корпус №2
130 | С00-0000098 | 05.08.2026 | Корпус №01 | (ПФК(закупка)) Сегмент секции С-1 нижняя часть (ОР 374.02.02.000 СБ) (от поставщика/переработчика) | ОО | 1 | 539.75 | Наличие карманов, закрытых полостей и воздушных мешков | нет отверстий под слив цинка | Устранимое | УМИ корпус №11 | Участок металлоизделий | Невозможно установить | Нарушение требований технологической документации | При разработке технологии выбраны неоптимальные процессы, операции, режимы работы оборудования | необходимо изменение КД | Не отражены в 1C:ERP
131 | С00-0000099 | 05.08.2026 | Корпус №01 | ПФК(закупка) Кронштейн 1.К2-2,0-1,5-0/180-Ф4 (МС 866.00.00.000 СБ) (от поставщика/переработчика) | ОО | 10 | 295 | Наличие карманов, закрытых полостей и воздушных мешков | воздушный карман в месте сгиба | Устранимое | УМИ корпус №11 | Участок металлоизделий | Невозможно установить | Не определены (частично или полностью) требования к продукции | Не определены, частично или полностью, обязанности и/или полномочия | необходимо изменение в КД | Не отражены в 1C:ERP
132 | С00-0000100 | 06.08.2026 | Корпус №01 | ГПЦ(80) Секция балки СБ-W/3-6320/0,5-М5 | ДО | 1 | 67.763 | Несоответствия металлопроката |  | Устранимое | УМИ корпус №2
133 | С00-0000101 | 06.08.2026 | Корпус №01 | ГПЦ(80) Секция балки СБ-W/3-6320/0,5-М5 | ДО | 30 | 2032.89 | Механическое повреждение |  | Устранимое | Склад готовой продукции | Отдел логистики | Невозможно установить | Не соблюдены требования к хранению и транспортировке продукции, сырья, материалов, комплектующих | На соблюдены требования к хранению и транспортировке продукции, сырья, материалов, комплектующих | Проработка в коллективе, соблюдение правил транспортировки и хранения
134 | С00-0000102 | 08.08.2026 | ЦГЦ Большая линия | ГПЦ(80) Секция балки СБ-3N/2,5-4320/0,5-М5 | МО | 1 | 61.69 | Несоответствие требованиям КД | Смещение отверстий | Устранимое | УМИ корпус №2 | Участок металлоизделий | Смена В УМИ | Невнимательность исполнителя | Невнимательность исполнителя | Усилить самоконтроль операторов на профилировочной линии. Проверка сетки отверстий при помощи щупа. Отв. см. мастер и бригадир. | Не отражены в 1C:ERP
135 | С00-0000103 | 08.08.2026 | ЦГЦ Большая линия | ПФЦ(100) Настил SP 34х50/25х3 S4 Е Zn 800х700 (оцинкование) | Настилы сварные | 1 | 12.09 | Не соответствует марка стали и /или материал | Разная сталь | Устранимое | УПН корпус №13 | Участок производства настилов | Невозможно установить | Некорректно выбраны материалы/комплектующие | Невнимательность исполнителя | разработаны ранее | Не отражены в 1C:ERP
136 | С00-0000103 | 08.08.2026 | ЦГЦ Большая линия | ПФЦ(100) Настил SP 34х50/25х3 S4 Е Zn 800х1000 (оцинкование) | Настилы сварные | 27 | 449.82 | Не соответствует марка стали и /или материал | Разная сталь | Устранимое | УПН корпус №13 | Участок производства настилов | Невозможно установить | Некорректно выбраны материалы/комплектующие | Невнимательность исполнителя | разработаны ранее | Не отражены в 1C:ERP