## Лист_1
№ п/п | Номер | Дата | Место проведения контроля | Номенклатура | Группа номенклатуры | Кол., шт. | Кол., кг | Вид несоответствия | Несоответствие | Критичность несоответствия | Склад (место возникновения) | Ответственное подразделение за несоответствие | Ответственная смена за несоответствие | Коренная причина возникновения | Коренная причина необнаружения | Корректирующие действия | Затраты на доработку
16 | И00-0000261 | 18.08.2026 | Склад готовой продукции | ГПЦ(60) Трубка 20х3,0 (М 009.20.00.003) | Мачты | 308 | 6.16 | Несоответствие геометрических размеров | Размер 19+/-1 мм, фактически 17+/-1 мм | Неустранимое | УМИ корпус №4 | Дирекция по разработкам | Смены А+Б УМИ | Производственные процессы не адаптированы к специфике конкретного заказа | Производственные процессы не адаптированы к специфике конкретного заказа | Изменение КД. Задел не использовать согласно конструкторскому извещению 283/2026-М.
17 | И00-0000261 | 18.08.2026 | Склад готовой продукции | ГПЦ(60) Трубка 20х3,0 (М 009.20.00.003) | ОО | 12 | 0.24 | Несоответствие геометрических размеров | Размер 19+/-1 мм, фактически 17+/-1 мм | Неустранимое | УМИ корпус №4 | Дирекция по разработкам | Смены А+Б УМИ | Производственные процессы не адаптированы к специфике конкретного заказа | Производственные процессы не адаптированы к специфике конкретного заказа | Изменение КД. Задел не использовать согласно конструкторскому извещению 283/2026-М.
18 | И00-0000262 | 18.08.2026 | Корпус №09 | ПФЦ(60) Трубка 20х3,0 (М 009.20.00.003) (оцинкование) | ОО | 162 | 3.24 | Несоответствие геометрических размеров | Размер 19+/-1 мм, фактически 17+/-1 мм | Неустранимое | УМИ корпус №4 | Дирекция по разработкам | Смена Б УМИ | Производственные процессы не адаптированы к специфике конкретного заказа | Производственные процессы не адаптированы к специфике конкретного заказа | Изменение КД. Задел не использовать согласно конструкторскому извещению 283/2026-М.
19 | И00-0000263 | 18.08.2026 | Склад готовой продукции | ГПЦ(80) Стойка перильная СПО-012 | ПО | 40 | 462 | Невыполнение требований НТД | Несоответствует упаковка тарного места, отсутствует печать самоконтроля. Дефекты цинкового покрытия: Забоины до основного металла, бурая вжавчина. | Устранимое | ЦЦ БЛ | Цех цинкования | Смены А+Б+В ЦГЦ | Невнимательность исполнителя | Невнимательность исполнителя | проведен инструктаж с исполнителем | Не отражены в 1C:ERP
20 | И00-0000263 | 18.08.2026 | Склад готовой продукции | ГПЦ(80) Стойка перильная СПО-012 | ПО | 1 | 11.55 | Невыполнение требований НТД | Несоответствует упаковка тарного места, отсутствует печать самоконтроля. Дефекты цинкового покрытия: Забоины до основного металла, бурая вжавчина. | Устранимое | ЦЦ БЛ | Цех цинкования | Смены А+Б+В ЦГЦ | Невнимательность исполнителя | Невнимательность исполнителя | проведен инструктаж с исполнителем | Не отражены в 1C:ERP
21 | И00-0000263 | 18.08.2026 | Склад готовой продукции | ГПЦ(80) Стойка перильная СПО-012 | ПО | 4 | 46.2 | Невыполнение требований НТД | Несоответствует упаковка тарного места. Дефекты цинкового покрытия: Забоины до основного металла, бурая вжавчина. | Устранимое | ЦЦ БЛ | Цех цинкования | Смены А+Б+В ЦГЦ | Невнимательность исполнителя | Невнимательность исполнителя | проведен инструктаж с исполнителем | Не отражены в 1C:ERP
22 | И00-0000264 | 18.08.2026 | Склад готовой продукции | ГПЦ(80) Балка СБ-1б | ДО | 160 | 6890.88 | Несоответствия ЦП | Дефекты покрытия: забоины, наплывы цинка в зоне монтажных отверстий, разрушения покрытия до основанного металла, бурая ржавчина. | Устранимое | ЦЦ БЛ | Цех цинкования | Смены Б+В ЦГЦ | Дефицит персонала |  | Открыт набор персонала | Не отражены в 1C:ERP
23 | И00-0000265 | 18.08.2026 | Склад готовой продукции | ГПЦ(80) Закладная деталь ЗДСБО1 | ДО | 9 | 349.2 | Несоответствия ЦП | Дефекты покрытия: забоины, бурая ржавчина. | Устранимое | ЦЦ БЛ | Цех цинкования | Смена А ЦГЦ | Невнимательность исполнителя | Невнимательность исполнителя | проведен инструктаж с исполнителем | Не отражены в 1C:ERP
24 | И00-0000266 | 20.08.2026 | УМИ корпус №9 | (ПФ) Плита 25х800х1000 (ОР 371.01.00.001) (раскрой) | ОО | 2 | 262.32 | Отклонение формообразования и линейных размеров | ГОСТ 23118 предельные отклонения допустимых прогибов до 1 мм. Фактически до 2 мм. | Малозначительное | УМИ корпус №9 | Участок металлоизделий
25 | И00-0000268 | 20.08.2026 | Склад готовой продукции | ДЛЯ ЗК 496 и 497_ГПЦ(80) Секция ограждения пешеходного 427-1,0Д/2,0 Крест (80) | ПО | 1 | 11.68 | Несплавление | Дефект сварного шва: несплавление сварного шва с основным металлом. | Устранимое | УМИ корпус №11 | Участок металлоизделий | Невозможно установить | Невнимательность исполнителя | Невнимательность исполнителя | Усилить самоконтроль со стороны операторов на св. роботе. Отв. см. мастера УМИ. | Не отражены в 1C:ERP
82 | К00-0000278 | 17.08.2026 | УМИ корпус №11 | (ПФК) Стержень секции ВМО-16/6 (слесарная) | МК, другое | 2 | 1285.1 | Брызги металла | Брызги металла | Устранимое | УМИ корпус №11 | Участок металлоизделий | Смена Б УМИ
84 | К00-0000278 | 17.08.2026 | УМИ корпус №11 | (ПФК) Элемент закладной ЗФ-16/4/К140-1,5 (окно) (сварка) | ОО | 8 | 249.04 | Невыполнение требований НТД | Не выполнено притупление кромок, Натеки, Брызги металла | Устранимое | УМИ корпус №11 | Участок металлоизделий | Смена Б УМИ
91 | К00-0000281 | 19.08.2026 | УМИ корпус №11 | (ПФК) Стержень секции ВМО-16/6 (слесарная) | МК, другое | 1 | 642.55 | Невыполнение требований НТД | Не выполнено притупление кромок, брызги металла, натеки | Устранимое | УМИ корпус №11 | Участок металлоизделий | Смена В УМИ
92 | К00-0000281 | 19.08.2026 | УМИ корпус №11 | (ПФК) Стержень секции ВМО-16/6 (слесарная) | МК, другое | 1 | 642.55 | Дефекты сварных швов | Не выполнено требование "Заварить", Брызги | Устранимое | УМИ корпус №11 | Участок металлоизделий | Смена В УМИ
94 | К00-0000281 | 19.08.2026 | УМИ корпус №11 | (ПФК) Ствол секции нижней (М 009.01.02.000 СБ) (сварка) | ОО | 1 | 1611.61 | Брызги металла | Брызги металла | Устранимое | УМИ корпус №11 | Участок металлоизделий | Смена В УМИ
138 | С00-0000105 | 18.08.2026 | ЦГЦ Малая линия | (ПФК) Пластина анкерная (формирование отверстий) | ФО | 94 | 44.18 | Невыполнение технических требований КД | острая кромка,не зачищено после резки лазера | Устранимое | ЦЦ АЛМЦ | Участок металлоизделий | Смена В УМИ | Невнимательность исполнителя | Невнимательность исполнителя | Оператор частично пропустил ПФ с окалиной. Усилить самоконтроль со стороны оператора при работе на лазерной резке. Отв. бригадир Захаров А.В. | Не отражены в 1C:ERP