## Лист_1
№ п/п | Номер | Дата | Место проведения контроля | Номенклатура | Группа номенклатуры | Кол., шт. | Кол., кг | Вид несоответствия | Несоответствие | Критичность несоответствия | Склад (место возникновения) | Ответственное подразделение за несоответствие | Ответственная смена за несоответствие | Коренная причина возникновения | Коренная причина необнаружения | Корректирующие действия | Затраты на доработку
26 | И00-0000269 | 24.08.2026 | УМИ корпус №11 | (ПФК) Кронштейн 2.К2-1,0-1,5-0/180-Ф5 (сварка) | ОО | 10 | 270.8 | Невыполнение требований НТД | 1. Превышение перекрытия сварного шва. 2. Брызги металла. 3. Поры. 4. Кратеры. 5. Сварной шов неполной длины. 6. Отверсти по КД 2 места, фактически 1. 7. Отсутствует штамп самоконтроля | Устранимое | УМИ корпус №11 | Участок металлоизделий | Смена А УМИ | Малый опыт работы на оборудовании/технологической операции | Невнимательность исполнителя | Обратить внимание на качество выпускаемой продукции со стороны исполнителей. Отв. см. мастера УМИ. | Не отражены в 1C:ERP
27 | И00-0000270 | 26.08.2026 | УМИ корпус №11 | (ПФ) Оболочка ФГН-11,5-02 (4/219/100) (ОО 259.01.00.001) (правка) | ОО | 11 | 2005.63 | Скручивание профиля | 1. Скручивание (винтообразность) элемента 15 мм. (по ГОСТ не более 10 мм). | Малозначительное | УМИ корпус №8
28 | И00-0000270 | 26.08.2026 | УМИ корпус №11 | (ПФ) Оболочка ФГН-11,5-02 (4/219/100) (ОО 259.01.00.001) (правка) | ОО | 11 | 2005.63 | Скручивание профиля | 1. Скручивание (винтообразность) элемента 15 мм. (по ГОСТ не более 10 мм). | Малозначительное | УМИ корпус №8
29 | И00-0000271 | 27.08.2026 | УМИ корпус №11 | (ПФК) Консоль отрывная КО-150-W (сварка) | ДО | 430 | 794.64 | Брызги металла | Брызги металла | Устранимое | УМИ корпус №11 | Участок металлоизделий | Смены Б+В УМИ | Малый опыт работы на оборудовании/технологической операции | Невнимательность исполнителя | Обратить внимание на качество выпускаемой продукции со стороны исполнителей. Отв. см. мастера УМИ. | Не отражены в 1C:ERP
30 | И00-0000271 | 27.08.2026 | УМИ корпус №11 | (ПФК) Консоль отрывная КО-150-W (сварка) | ДО | 704 | 1300.992 | Дефекты сварных швов | 1. Брызги металла. 2. Поры | Устранимое | УМИ корпус №11 | Участок металлоизделий | Смены Б+В УМИ | Малый опыт работы на оборудовании/технологической операции | Невнимательность исполнителя | Обратить внимание на качество выпускаемой продукции со стороны исполнителей. Отв. см. мастера УМИ. | Не отражены в 1C:ERP
31 | И00-0000272 | 28.08.2026 | УМИ корпус №11 | (ПФК) Консоль отрывная КО-150-W (сварка) | ДО | 1802 | 3330.096 | Брызги металла | Брызги металла | Устранимое | УМИ корпус №11 | Участок металлоизделий | Смены А+В УМИ | Малый опыт работы на оборудовании/технологической операции | Невнимательность исполнителя | Обратить внимание на качество выпускаемой продукции со стороны исполнителей. Отв. см. мастера УМИ.
116 | К00-0000286 | 26.08.2026 | УМИ корпус №11 | (ПФК) Каркас короны (М 009.40.01.000 СБ) (слесарная) | ОО | 1 | 74.1 | Дефекты сварных швов | Брызги, кратеры | Устранимое | УМИ корпус №11 | Участок металлоизделий | Смена А УМИ
117 | К00-0000286 | 26.08.2026 | УМИ корпус №11 | (ПФК) Каркас короны (М 009.40.01.000 СБ) (слесарная) | ОО | 1 | 74.1 | Брызги металла | Брызги металла | Устранимое | УМИ корпус №11 | Участок металлоизделий | Смена А УМИ
139 | С00-0000106 | 24.08.2026 | Корпус №01 | (ПФК) Секция балки переходная СБП-W/2,5-М5 (сварка) | ДО | 5 | 31.68 | Несоответствие требованиям КД | отверстия несоответствуют чертежу | Устранимое | УМИ корпус №11 | Участок металлоизделий | Смена В УМИ | Невнимательность исполнителя | Невнимательность исполнителя | Провести беседу с исполнителем. Усилить контроль. | Не отражены в 1C:ERP
140 | С00-0000107 | 25.08.2026 | Корпус №01 | (ПФК(закупка)) Стойка Ст-2 (ОР 368.01.00.000 СБ) (от поставщика/переработчика) | ОО | 1 | 1786.36 | Грибовидность полки | гнутая пластина | Устранимое | Переработчик
141 | С00-0000108 | 26.08.2026 | Корпус №01 | (ПФК) Секция балки СБ-W/2,5-4320/0,5-М5 (профилирование) | ДО | 1 | 37.92 | Смещение сетки отверстий | Смещение сетки отверстий | Устранимое | УМИ корпус №2 | Участок металлоизделий | Смена В УМИ | Малый опыт работы на оборудовании/технологической операции | Невнимательность исполнителя | Провести беседу с исполнителем. Усилить контроль. | Не отражены в 1C:ERP
142 | С00-0000109 | 26.08.2026 | Корпус №01 | ГПЦ(80) Секция балки СБ-W/2,5-4320/0,5-М5 | ДО | 1 | 37.92 | Смещение сетки отверстий | Смещение сетки отверстий | В работе | УМИ корпус №2 | Участок металлоизделий | Смена В УМИ | Малый опыт работы на оборудовании/технологической операции | Невнимательность исполнителя | Провести беседу с исполнителем. Усилить контроль. | Не отражены в 1C:ERP
143 | С00-0000110 | 26.08.2026 | Корпус №01 | (ПФК(закупка)) Стойка Ст-3 (ОР 369.01.00.000 СБ) (от поставщика/переработчика) | ОО | 1 | 1584.13 | Грибовидность полки | гнутая пластина | Устранимое | Переработчик | [5 empty] | Не отражены в 1C:ERP
144 | С00-0000112 | 27.08.2026 | Корпус №01 | (ПФК(закупка)) Стойка Ст-1 (ОР 374.01.00.000 СБ) (от поставщика/переработчика) | ОО | 1 | 1802.92 | Грибовидность полки | гнутая пластина | Устранимое | Переработчик
145 | С00-0000113 | 28.08.2026 | Корпус №01 | ГПЦ(80) Секция балки СБ-W/2,5-6320/0,5-М5 | ДО | 1 | 54.3 | Несоответствие требованиям КД | лишнее отверстие | Устранимое | УМИ корпус №2
146 | С00-0000114 | 28.08.2026 | Корпус №01 | (ПФК(закупка)) Стойка Ст-3 (ОР 369.01.00.000 СБ) (от поставщика/переработчика) | ОО | 1 | 1584.13 | Грибовидность полки | гнутая пластина ,не зачищеные сварные швы | Устранимое | Переработчик
147 | С00-0000115 | 29.08.2026 | Корпус №01 | (ПФК(закупка)) Стойка Ст-5 (ОР 371.01.00.000 СБ) (от поставщика/переработчика) | ОО | 1 | 1704.28 | Грибовидность полки | гнутая пластина | Устранимое | Переработчик
148 | С00-0000116 | 30.08.2026 | Корпус №01 | (ПФК(закупка)) Стойка Ст-4 (ОР 370.01.00.000 СБ) (от поставщика/переработчика) | ОО | 1 | 1691.19 | Грибовидность полки | гнутая пластина ,не зачищеные сварные швы,не зачищена кромка. | Устранимое | Переработчик
149 | С00-0000117 | 30.08.2026 | Корпус №01 | ГПЦ(80) Стойка дорожная СД-1,45Ш14-3 | ДО | 1 | 17.88 | Несоответствие требованиям КД | кривая | Устранимое | Не определено