## Лист_1
№ п/п | Номер | Дата | Основание | Поставщик/ переработчик | Поставщик | Место проведения контроля | Номенклатура | Группа номенклатуры | Кол., шт. | Кол., кг | Вид несоответствия | Критичность несоответствия | Несоответствие
1 | В00-0000167 | 08.09.2026 | Приобретение товаров и услуг 0000-004094 от 07.09.2026 13:32:12 | Поставщик | ТРУБОСТАЛЬ ООО | Основной склад | _уу_Труба 325*10,0 ГОСТ 10704-91/ 09Г2С, В-09Г2С (С345) | Трубы |  | 1864 | Невыполнение требований НТД | Взять в работу в штатном режиме; | По ГОСТ 10704 п. 6 толщина стенки 10+0,6/-0,8 мм, фактически 11,01-11,19 мм.
2 | В00-0000170 | 09.09.2026 |  | Переработчик | МК ВОЛГАДОН ООО (ЭДО Таксом ЗП согл 21.05.2024) | МК ВОЛГАДОН ООО (ЭДО Таксом ЗП согл 21.05.2024) | (ПФК(закупка)) Секция СР6 (от поставщика/переработчика) | РО | 3 | 2427.63 | Дефекты сварных швов | Устранимое | Брызги металла, поры, подрез, плохое повторное возбуждение дуги, не выполнено требование КД "Заварить".
5 | В00-0000168 | 08.09.2026 |  | Переработчик | СТАРТ ООО (ЭДО Такском ЗП 25.08.26 увед от 24.08.26) | СТАРТ ООО (ЭДО Такском ЗП 25.08.26 увед от 24.08.26) | ПФК(закупка) Стойка 1 (ОР 384.01.00.000 СБ) (от поставщика/переработчика) | РО | 3 | 2067.12 | Невыполнение требований НТД | Устранимое | Скопление пор. Плохое повторное возбуждение дуги. Не выполнено требование КД "Заварить".
6 | В00-0000172 | 09.09.2026 |  | Переработчик | АРКУС ПСК ООО (ЭДО Такском ЗП согл. от 15.06.2026) | АРКУС ПСК ООО (ЭДО Такском ЗП согл. от 15.06.2026) | ПФК(закупка) Ферма 2 (ОР 384.04.00.000 СБ) (от поставщика/переработчика) | РО | 2 | 1115.8 | Дефекты сварных швов | Устранимое | Межваликовый подрез, наплыв на лицевой стороне шва, пора.
7 | В00-0000172 | 09.09.2026 |  | Переработчик | АРКУС ПСК ООО (ЭДО Такском ЗП согл. от 15.06.2026) | АРКУС ПСК ООО (ЭДО Такском ЗП согл. от 15.06.2026) | ПФК(закупка) Ферма 3 (ОР 385.03.00.000 СБ) (от поставщика/переработчика) | РО | 2 | 1251.84 | Дефекты сварных швов | Устранимое | Подрезы, наплывы, незаполненная разделка кромок, пора.
8 | В00-0000172 | 09.09.2026 |  | Переработчик | АРКУС ПСК ООО (ЭДО Такском ЗП согл. от 15.06.2026) | АРКУС ПСК ООО (ЭДО Такском ЗП согл. от 15.06.2026) | ПФК(закупка) Ферма 6 (ОР 387.03.00.000 СБ) (от поставщика/переработчика) | РО | 1 | 759.92 | Дефекты сварных швов | Устранимое | Еденичный подрез, межваликовый подрез.
9 | В00-0000166 | 08.09.2026 |  | Поставщик | ЮЗМ ООО(ЭДО Такском ЗП увед. от 31.03.2026) | ЮЗМ ООО(ЭДО Такском ЗП увед. от 31.03.2026) | (ПРЯМ.П) Консоль В-20/12/Д372-1,4-б (ЮЗМ ООО) | Прямая поставка (перепродажа) | 8 | 1788.08 | Несоответствие требованиям КД | Взять в работу с доработкой;
10 | В00-0000166 | 08.09.2026 |  | Поставщик | ЮЗМ ООО(ЭДО Такском ЗП увед. от 31.03.2026) | ЮЗМ ООО(ЭДО Такском ЗП увед. от 31.03.2026) | (ПРЯМ.П) Консоль В-20/8/Д360-1,4-б (ЮЗМ ООО) | Прямая поставка (перепродажа) | 12 | 1919.76 | Несоответствие требованиям КД | Взять в работу с доработкой;
11 | В00-0000166 | 08.09.2026 |  | Поставщик | ЮЗМ ООО(ЭДО Такском ЗП увед. от 31.03.2026) | ЮЗМ ООО(ЭДО Такском ЗП увед. от 31.03.2026) | (ПРЯМ.П) Элемент закладной ЗФ-20/12/Д372-2,5-б (ЮЗМ ООО) | Прямая поставка (перепродажа) | 5 | 568 | Несоответствие требованиям КД | Взять в работу с доработкой;
12 | В00-0000166 | 08.09.2026 |  | Поставщик | ЮЗМ ООО(ЭДО Такском ЗП увед. от 31.03.2026) | ЮЗМ ООО(ЭДО Такском ЗП увед. от 31.03.2026) | (ПРЯМ.П) Элемент закладной ЗФ-20/8/Д360-2,5-б (ЮЗМ ООО) | Прямая поставка (перепродажа) | 4 | 378.78 | Несоответствие требованиям КД | Взять в работу с доработкой;
13 | В00-0000169 | 08.09.2026 |  | Поставщик | СК ПРОДМАШ ООО (ООО Офис 2014) (ЭДО Такском 01.10.24) | СК ПРОДМАШ ООО (ООО Офис 2014) (ЭДО Такском 01.10.24) | ГПЦ(80) Секция балки СБ-W/2,5-6320/0,5-М5 | ДО | 21 | 1140.3 | Невыполнение требований НТД | Взять в работу с доработкой; | Производитель неизвестен. Геометрические размеры: - размер по КД 156 мм, фактически 149-156 мм; - размер 312+4/-2 мм, фактически 306 мм; - размер 50 мм, фактически 48 мм; - размер 160 мм, фактически 154-155 мм. Внешний вид: - белая ржавчина, - бурая ржавчина, - загрязнения грунтом и продуктами органического происхождения.
14 | В00-0000169 | 08.09.2026 |  | Поставщик | СК ПРОДМАШ ООО (ООО Офис 2014) (ЭДО Такском 01.10.24) | СК ПРОДМАШ ООО (ООО Офис 2014) (ЭДО Такском 01.10.24) | ГПЦ(80) Секция балки СБ-W/2,5-6320/0,5-М5 | ДО | 480 | 26064 | Отсутствует товарный вид | Взять в работу с доработкой; | Производитель АО "Завод Продмаш". Белая ржавчина, загрязнения грунтом и продуктами органического происхождения.
15 | В00-0000170 | 09.09.2026 |  | Переработчик | МК ВОЛГАДОН ООО (ЭДО Таксом ЗП согл 21.05.2024) | МК ВОЛГАДОН ООО (ЭДО Таксом ЗП согл 21.05.2024) | (ПФК(закупка)) Секция СР20 (от поставщика/переработчика) | РО | 3 | 616.86 | Дефекты сварных швов | Устранимое | Брызги металла, пора, плохое повторное возбуждение дуги, не выполнено требование КД "Заварить".