## Лист_1
№ п/п | Номер | Дата | Основание | Поставщик/ переработчик | Поставщик | Место проведения контроля | Номенклатура | Группа номенклатуры | Кол., шт. | Кол., кг | Вид несоответствия | Критичность несоответствия | Несоответствие
1 | В00-0000174 | 14.09.2026 |  | Переработчик | АРКУС ПСК ООО (ЭДО Такском ЗП согл. от 15.06.2026) | АРКУС ПСК ООО (ЭДО Такском ЗП согл. от 15.06.2026) | (ПФК(закупка)) Стойка Ст-3 (ОР 369.01.00.000 СБ) (от поставщика/переработчика) | Опоры АСУДД | 1 | 1584.13 | Отклонение формообразования и линейных размеров | Устранимое | Отклонение от прямолинейности грани опор фактически 7-9 мм.По СТО 07525912-330-2002 +/-10 мм.
2 | В00-0000174 | 14.09.2026 |  | Переработчик | АРКУС ПСК ООО (ЭДО Такском ЗП согл. от 15.06.2026) | АРКУС ПСК ООО (ЭДО Такском ЗП согл. от 15.06.2026) | (ПФК(закупка)) Стойка Ст-3 (ОР 369.01.00.000 СБ) (от поставщика/переработчика) | Опоры АСУДД | 1 | 1584.13 | Отклонение формообразования и линейных размеров | Устранимое | По КД расчетный размер 738,5 мм. ( 875 - 273/2 мм.), фактически 739 - 752 мм.
7 | В00-0000176 | 16.09.2026 | Приобретение товаров и услуг 0000-004187 от 08.09.2026 23:59:59 | Поставщик | ПТУ ГК ПКФ ООО (ЭДО Такском) | Склад готовой продукции | ГПЦ(закупка) (в КГ) Гайка М20-6H.8.0930 ГОСТ ISO 4032-2014 Оцинкованное | Метизы | 8 | 8 | Несоответствие средней толщины ЦП |  | Значение толщины цинкового покрытия от 17 мкм до 26 мкм, средняя толщина цинкового покрытия 20 мкм (n=30, min= 17 мкм, max=26 мкм).
8 | В00-0000177 | 17.09.2026 | Приобретение товаров и услуг 0000-004290 от 17.09.2026 8:35:04 | Поставщик | МЕТАЛЛИНВЕСТ-УФА ООО(ЭДО Такском ЗП согл. от 03.09.2026) | Основной склад | _уу_Труба 219*9,0 ГОСТ 10704-91/ 09Г2С, В-09Г2С (С345) | Трубы | 14544 | 14544 | Невыполнение требований НТД
9 | В00-0000177 | 17.09.2026 | Приобретение товаров и услуг 0000-004290 от 17.09.2026 8:35:04 | Поставщик | МЕТАЛЛИНВЕСТ-УФА ООО(ЭДО Такском ЗП согл. от 03.09.2026) | Основной склад | _уу_Труба 219*9,0 ГОСТ 10704-91/ 09Г2С, В-09Г2С (С345) | Трубы | 5593 | 5593 | Невыполнение требований НТД |  | Фактическая толщина от 7,92 - 8,09 мм, содержание кремния 0,17%-0,18%, битум на поверхности трубы.
10 | В00-0000178 | 18.09.2026 |  | Переработчик | АРКУС ПСК ООО (ЭДО Такском ЗП согл. от 15.06.2026) | АРКУС ПСК ООО (ЭДО Такском ЗП согл. от 15.06.2026) | (ПФК(закупка)) Стойка Ст-1 (ОР 363.01.00.000 СБ) (от поставщика/переработчика) | Опоры АСУДД | 2 | 4694.18 | Дефекты сварных швов | Устранимое | Незаверенный кратер, подрезы, брызги, поры.
11 | В00-0000179 | 18.09.2026 |  | Переработчик | АРКУС ПСК ООО (ЭДО Такском ЗП согл. от 15.06.2026) | АРКУС ПСК ООО (ЭДО Такском ЗП согл. от 15.06.2026) | (ПФ) Ферма 1 (ОР 384.03.00.000 СБ) (сборка) | РО | 1 | 489.88 | Дефекты сварных швов |  | Плохое повторное возбуждение дуги, не выполнено требование КД (заварить), подрезы. несплавления сварного шва с основным металлом, неравномерная ширина шва, асимметрия углового шва, превышение катета шва № 3,4.
12 | В00-0000179 | 18.09.2026 |  | Переработчик | АРКУС ПСК ООО (ЭДО Такском ЗП согл. от 15.06.2026) | АРКУС ПСК ООО (ЭДО Такском ЗП согл. от 15.06.2026) | (ПФ) Ферма 2 (ОР 384.04.00.000 СБ) (сборка) | РО | 5 | 2789.5 | Дефекты сварных швов |  | Плохое повторное возбуждение дуги, не выполнено требование КД (заварить), подрезы. несплавления сварного шва с основным металлом, неравномерная ширина шва, асимметрия углового шва, превышение катета шва № 3,4.
13 | В00-0000179 | 18.09.2026 |  | Переработчик | АРКУС ПСК ООО (ЭДО Такском ЗП согл. от 15.06.2026) | АРКУС ПСК ООО (ЭДО Такском ЗП согл. от 15.06.2026) | (ПФ) Ферма 3 (ОР 385.03.00.000 СБ) (сборка) | РО | 1 | 625.92 | Дефекты сварных швов |  | Плохое повторное возбуждение дуги, не выполнено требование КД (заварить), подрезы. несплавления сварного шва с основным металлом, неравномерная ширина шва, асимметрия углового шва, превышение катета шва № 3,4.
14 | В00-0000179 | 18.09.2026 |  | Переработчик | АРКУС ПСК ООО (ЭДО Такском ЗП согл. от 15.06.2026) | АРКУС ПСК ООО (ЭДО Такском ЗП согл. от 15.06.2026) | (ПФ) Ферма 6 (ОР 387.03.00.000 СБ) (сборка) | РО | 2 | 1519.84 | Дефекты сварных швов |  | Плохое повторное возбуждение дуги, не выполнено требование КД (заварить), подрезы. несплавления сварного шва с основным металлом, неравномерная ширина шва, асимметрия углового шва, превышение катета шва № 3,4.