## Лист_1
Регистрационный номер | Отправитель | Рекламация | Вид рекламации | Вид несоответствия | Рекламация обоснована | Содержание рекламации | Продуктовое направление | Решение по рекламации | Коренная причина необнаружения | Корреная причина возникновения | Корректирующие действия | Сумма затрат | Масса металлоизделий с несоответствиями, кг | Состав затрат | Дата закрытия рекламации
3470 от 11.04.2025 15:03:30 | ЭГС ООО | Внешняя | Количество | Несоответствие требованиям РД/договорным документа | Нет | Нарушение сроков поставки по Договору поставки № 2022/0311 от 11.03.22 г. (рекламация №9441 от 09.09.24 г.) и Договору поставки № 22322/1108 от 08.11.22 Требование: возместить неустойку | ОО | [7 empty] | 06.03.2026
3505 от 14.04.2025 15:05:54 | ЭЛЕКТРОЩИТ-ЭТС ООО | Внешняя | Качество | Невыполнение требований НТД | Да | На м/и (Д_ГП(черное)) Рама крыши ФБШЛ.500089.722 (сварка) (давальцы) – 1 шт, (Д_ГП(черное)) Рама крыши ФБШЛ.500089.722-04 (сварка) (давальцы) – 1 шт были выявлены несоответствия: - Дефекты сварных швов (незачищены сварные швы, незаваренные кратеры, натек) - Отклонение от плоскостности - Отклонение от прямолинейности Заказ давальца 325 | МК, другое | Доработка продукции |  | Невнимательность исполнителя | Проведена встреча с представителями заказчика. Все вопросы обсуждены и закрыты | 0.1 | 1885.1 | Отсутствуют | 27.05.2025
4128 от 06.05.2025 7:31:45 | НПС Снабжение ООО (ЭДО Такском ЗП 15.03.24, ПМ 12.03.25) | Внешняя | Качество | Несоответствие толщины цинкового покрытия | Нет | Несоответствие толщины ЦП на ГПЦ(80) Секция балки СБ-W/2,5-4320/0,5-М5: - фактически средняя толщина 74 мкм ЗК 116, ЗК 212 (2024 г.) | ДО | По результатам выезда на объект, рекламация не обоснована |  | Недостаточный уровень компетенций для выполнения операции | Не требуется | 33301.1 |  | Заявка на командировку №150 | 20.05.2025
3802 от 24.04.2025 12:40:03 | СЗ ЭМИ АО (ЭДО Такском с 01.07.25) | Внешняя | Качество | Невыполнение требований НТД | Нет | На двух м/и Кронштейн опорный BSO 50-400 были выявлены несоответствия: - Несоответствие геометрических размеров: р-р по КД 35 ±1 мм, фактически 30 мм, р-р по КД 7 ±1,5 мм, фактически 4,5-9,8 мм, - Несоответствия сварных швов: неравномерный сварной шов, поры, - Несоответствие ЦП: шлак в околошовной зоне Сварка – ЗД 410; Оцинкование – ЗД 632" | Услуги по оцинкованию (давальцы) | По результатам общения с заказчиком претензии отсутствуют. | Невнимательность исполнителя | Невнимательность исполнителя | Доработать кондуктор для исключения возможности устанавливать ПФ неправильно. Отв. Ламанов А.Н. | 0.1 | 2.7 | Отсутствуют | 20.05.2025
7239 от 04.08.2025 11:59:21 | ЕДИНЫЙ ОПЕРАТОР ООО (ЭДО Такском ЗП с 11.10.24) | Внешняя | Качество | Невыполнение требований НТД | Нет | Выявлено несоответствие на мачтовой опоре (ц 116-01.01.00.000): - Продольная трещина сварного шва и основного металла Требование: замена продукции ЗК 575 | Мачты | ремонт и последующая замена |  | Средства измерения (СИ) не обеспечивают точность измерений | корневая причина неизвестна - требуется экспертиза Похоже на брак материала | 31693.27 |  | Заявка на командировку №229 - 24 999,27 руб. Затраты на транспорт (бензин) - 6 695 руб. | 01.12.2025
9191 от 22.09.2025 7:02:43 | СК ДЕЛЬТА ООО | Внешняя | Качество | Невыполнение требований НТД | Нет | Поставленные 15 шт. м/и ГПЦ(80) ВОГНУТЫЙ Элемент радиусный ЭР-W/2,5-17000-M5 (R=17000 мм; Lзаг=3320 мм) выполнены не с тем радиусом. ЗК 1070, реал 2459 | ДО | Замена продукции в рамках требований закакзчика, возврат несоответствующей продукции |  | Недостаточная ясность и детализация процедур | В КД на радиусные элементы высотные справочные размеры сделать исполнительными |  | 686.97 | Отсутствуют | 16.10.2025
9439 от 26.09.2025 14:29:30 | СК ДЕЛЬТА ООО | Внешняя | Качество | Невыполнение требований НТД | Да | Выявлены множественные несоответствия на м/и (фото и акт во вложении): ГПЦ Болт М16-6azx35.58.0930 ГОСТ 7802-81/СТО 03362949-ТУ 005-2019/СТО 37841295-002-2016 Оцинкованное в количестве 1286 шт. ГПЦ Болт М16-6azx35.58.0930 ГОСТ 7798-70 Оцинкованное в количестве 287 шт. ГПЦ Болт М16-6azx40.58.0930 ГОСТ 7802-81/СТО 03362949-ТУ 005-2019/СТО 37841295-002-2016 Оцинкованное в количестве 167 шт. ГПЦ Шайба С.20.0930 ГОСТ 11371-78 Оцинкованное в количестве 38 шт. ГПЦ Шайба С.16.0930 ГОСТ 11371-78 Оцинкованное в количестве 18 шт. ГПЦ Гайка М16-6H.5.0930 ГОСТ ISO 4032-2014 Оцинкованное в количестве 93 шт. ГПСкомпл(60) Световозвращатель КД5-КБII-RI / (ЭС-2) СТО 07525912-030-2016 в количестве 5 шт. ЗК 1074 , реал. 2466 (шайбы и болты), 2485 (эс-2 и гайка) | Метизы | По болтам - за счёт поставщика. По ЭС; шайбе и гайке -производство |  | Скрытый дефект в продукции поставщиков | Рассматривать работу с поставщиком с учётом истории рекламаций и актов несоответствий | 31737.7 |  | 1. Себестоимость изготовления наших изделий: - ГПЦ Шайба С.16.0930 ГОСТ 11371-78 Оцинкованное - 37,8 руб. - ГПЦ Шайба С.20.0930 ГОСТ 11371-78 Оцинкованное - 111,72 руб. - ГПСкомпл(60) Световозвращатель КД5-КБII-RI / (ЭС-2) СТО 07525912-030-2016 - 495,95 руб. Итого: 645,47 руб. 2. Закупочная стоимость метизов от поставщика: - ГПЦ Болт М16-6azx35.58.0930 ГОСТ 7802-81/СТО 03362949-ТУ 005-2019/СТО 37841295-002-2016 Оцинкованное 24 536, 88 руб. - ГПЦ Болт М16-6azx35.58.0930 ГОСТ 7798-70 Оцинкованное 5 797,4 руб. - ГПЦ Гайка М16-6H.5.0930 ГОСТ ISO 4032-2014 Оцинкованное 757, 95 руб. Итого: 31 092, 23 руб. Логистических затрат не было | 30.12.2025
5644 от 19.06.2025 12:20:40 | МеталлТоргСтрой ООО | Внешняя | Качество | Несоответствия ЦП | Нет | Выявлены несоответствия ЦП на м\и от давальцев в кол-ве 1024 шт.: - Наплывы ЦП в резьбовой части - Шлак Заказ Давальца 874 | Услуги по оцинкованию (давальцы) | Направлен ответ клиенту |  | Не определены (частично или полностью) требования к продукции | Не требуется | 0.1 |  | Отсутствуют | 01.12.2025
6447 от 10.07.2025 11:21:57 | АКТИВ-АЛЬЯНС ООО ТД | Внешняя | Количество | Несоответствие требованиям РД/договорным документа | Да | Недопоставка ДО СПИСАНИЯ (ПроектЗП) Подшипник QBF2-120190-060 в кол-ве 28 шт. У производителя данная позиция поставляется не в виде цельного изделия, а в виде отдельных половин подшипника.При формировании заказа поставщику было учтено недостаточное количество, в связи с тем, что учет вёлся по единицам, а не по комплектам, необходимых для обеспечния ЗК. ЗК 1829, Заказ для резерва 2041, Заказ поставщику 4235 от 04.12.24 г. | СЭС | Допоставка |  | Нарушены коммуникация в процессах | 1. Для подобной продкции (новая) согласовывать точное кол-во и характеристики, которые выставлены по счёту от поставщика, с разработчиками. Отв. Бородачева А.А., срок - постоянно 2. При поступлении подобной продукции (новой) приглашать на приёмку ОТК и разработчиков. Отв. Бородачева А.А., срок - постоянно | 10586 |  | Доп. поставка клиенту | 01.12.2025
7132 от 31.07.2025 15:48:03 | МЕТУМ ООО (ЭДО Такском ЗП увед. от 08.04.2025) | Внешняя | Количество | Несоответствие требованиям РД/договорным документа | Нет | Не допоставлены элементы ограждения (некорректно заложены м/и в КВ): 1. ГПЦ (80) Консоль-амортизатор КА-80/4-W – 4 шт. 2. ГПЦ (80) Стойка дорожная СД-2,0С/5,0 – 4 шт. 3. ГПЦ (60) Пластина П-1 – 8 шт. 4. ГПЦ Болт М16-6ax40.58.0930 ГОСТ 7802-81/СТО 03362949-ТУ 005-2019/СТО 37841295-002-2016 Оцинкованное – 8 шт. 5. ГПЦ Винт М16-6аx50.58.0930 ГОСТ Р ИСО 4017-2013 Оцинкованное – 8 шт. 6. ГПЦ Гайка М16-6Н.5.0930 ГОСТ ISO 4032-2014 Оцинкованное – 16 шт. 7. ГПЦ Шайба С.16.0930 ГОСТ 11371-78 Оцинкованное – 24 шт. Требование: организовать доп. поставку недостающих м/и до 03.08.25 г. ЗК 671, реал. 1750 | ДО | Корректировка монтажной схемы |  | Некорректно интерпретированы требования документации | Внепланоый инструктаж с сотрудниками ЦТОЗ как делать схемы так, чтобы они толковались однозначно клиентами при монтаже на объекте | 0.1 | 125 | Отсутствуют | 01.12.2025
4768 от 23.05.2025 16:50:43 | СУ 925 ООО | Внешняя | Качество | Несоответствия ЦП | Нет | Выявлены несоответствия толщины ЦП на м/и Секция балки СБ-W/2,5-6320/0,5-M5 в кол-ве 214 шт., фактически толщина составляет 70-85 мкм. Требование: организовать выезд представителя завода для проведения совместной приемки. ЗК 449, реал. 923 от 22.05.25 г. | ДО | [6 empty] | Отсутствуют | 30.05.2025
6598 от 15.07.2025 11:31:31 | ВАД АО | Внешняя | Качество | Отклонение формообразования и линейных размеров | Да | Выявлены несоответствия на м/и ГПЦ(80) Основание ФО-У-90-2-Б(Г) в кол-ве 2 шт.: - Искривление дет. Плита основания ФО-У-90-2-Б(Г) до 40 мм. ЗК 555, реал. 1276 от 26.06.25 г. | ФО | пробуем монтировать Должно получиться все |  | Нарушение требований технологической документации | повторное ознакомление | 0.01 | 491 | Отсутствуют | 01.12.2025
10615 от 22.10.2025 15:44:11 | МостДорСтрой ООО (МДС) Челябинск | Внешняя | Количество | Прочее | Да | Отсутствует ГПЦ Гайка М16-6H.5.0930 ГОСТ ISO 4032-2014 Оцинкованное в количестве 24 636шт. ЗК 0000-000749 от 27.06.2025, Реализация товаров и услуг 0000-001566 от 11.07.2025 В отгрузке товаров с хранения 407 Гайки нет | Метизы | Отгрузить недостающие изделия с текущими отгрузками не позднее 31.10.25. Возврат ошибочно отгруженно продукции будет произведен транспортной компанией, либо догрузом до 07.11.2025 | Невнимательность исполнителя | Невнимательность исполнителя | Повторный инструктаж менеджеров в части создания заказов поставщика под ответ хранения и отгрузки продукции с ответ хранения | 0.1 | 886.896 | Затраты отсутствуют | 18.11.2025
10804 от 28.10.2025 12:59:56 | РЕКОНЭНЕРГО ЗАО | Внешняя | Качество | Несоответствие геометрических размеров | Нет | ЗК 1273 Реализация УПД 4396 ТТН 2626 от 14.10.2025г. Реализация товаров и услуг 0000-002854 от 14.10.2025 Требование по рекламации: Исключение конструктивного дефекта по поставке (замена) + Исключение конструктивного дефекта в последующих поставках. (ЗК 1576 от 21.10.2025г. Спецификация 2 от 22.10.2025г. на согласовании в ДО) | ОО | [6 empty] | Отсутствуют | 31.10.2025
10940 от 30.10.2025 17:02:17 | РЕКОНЭНЕРГО ЗАО | Внешняя | Качество | Несоответствие геометрических размеров | Нет | ЗК 1273 Реализация УПД 4396 ТТН 2626 от 14.10.2025г. Реализация товаров и услуг 0000-002854 от 14.10.2025 Требование по рекламации: Исключение конструктивного дефекта по поставке (замена) + Исключение конструктивного дефекта в последующих поставках. (ЗК 1576 от 21.10.2025г. Спецификация 2 от 22.10.2025г. на согласовании в ДО) | ОО | [6 empty] | Отсутствуют | 07.11.2025
6390 от 08.07.2025 17:45:54 | Строй-Инжиниринг (г. Казань) (ЭДО Такском ЗП+ 19.09.24) | Внешняя | Качество | Несоответствие толщины цинкового покрытия | Нет | Несоответствия цинкового покрытия выявлены сотрудниками Строительного контроля: - Наплывы ЦП; - Несоответствие толщины ЦП ЗК 161, 2052. | ДО | По результатм командировки рекламация не обоснованная. |  | Незнание/непонимание требований к качеству продукции | Рекламация не обоснованная, КорД не требуются | 0.1 |  | Был смежный выезд к двум клиентам (находились рядом), затраты на командировку учтены в рекламации № 6510 от 11.07.2025 | 16.07.2025
9312 от 23.09.2025 17:51:15 | ЛИДЕР ООО (г. Пенза) (Такском ЭДО 23.04.25) | Внешняя | Качество | Несоответствия ЦП | Да | Выявлены несоответствия на м/и ГПСкомпл(60) Световозвращатель дорожный КД6-КI-R1 (D16-100х200): - Наплывы ЦП на резьбовой части (отсутствует свинчиваемость) Требование: помочь с возникшей проблемой, запрашивают шаг резьбы, возможно смогут сами прогнать плашкой. ЗК 759, реал. 2447 | СВЗ | просили помочь Помогли |  | Нарушение требований технологической документации | Добавить операцию в РС, чтобы не забывать | 0.1 | 38.64 | Клиент не выставлял счет по стоимости доработки продукции, фактически затрат нет, но будет предоставлена скидка на следующий заказ | 01.12.2025
12679 от 08.12.2025 7:53:56 | ТСМ ООО (ОСНОВНАЯ КАРТОЧКА) (ЭДО Такском ЗП предоставили информацию 04.08.26) | Внешняя | Качество | Невыполнение требований НТД | Да | Выявлены несоответствия на м/и ГПСкомпл(60) Кронштейн 2.К2-1,0-1,5-0/180-Ф5-ц: - Не проходит кабель Требование: доработать все кронштейны ЗК 1409, ЗК 1218 | ОО | Доработать все кронштейны (выполнить дополнительное отверстие) | Невнимательность исполнителя | Невнимательность исполнителя | Провести инструктаж | 307966.21 | 7632.34 | Заявка на командировку группы сотрудников № 368 - 110 891, 96 руб. Расходы на топливо - 12 272,5 руб. Заказ Поставщику № 4270 (расходники для доработки) - 178 013,25 руб. Заказ Поставщику №4490 (заглушки для кронштейна) - 6 785,5 руб.
7786 от 19.08.2025 8:47:38 | ДСК Трансстрой ООО (ЭДО Такском ЗП 29.03.24+) | Внешняя | Качество | Несоответствия ЦП | Нет | Сторонний стройконтроль провел замеры толщины ЦП на основных элементах БО и по их мнению часть продукции не соответствует требованиям НТД. Сегодня клиент попытается урегулировать данный вопрос собственными силами, если не получится, просят прибыть нашего представителя на объект 21.08.25 г. ЗК №577, №578, 579, 580 (от 2024 года). | ДО | [6 empty] | Отсутствуют | 19.08.2025
8246 от 29.08.2025 0:00:35 | КТЦ Армения | Внешняя | Качество | Несоответствие геометрических размеров | Да | От клиента КТЦ Армения поступила претензия по поводу смещения сетки отверстий на секции балки (30 шт.). Поставка была в рамках Спецификации №4 от 25.07.2025г (заказ клиента № 939). Поставка в чёрном, заказчик покрасил самостоятельно. Требование клиента - замена продукции. | ДО | Монтажники перевернули и собрали | Не проведён технический контроль продукции, сырья, материалов, комплектующих | Неисправности оборудования, влияющие на качество продукции | Постоянные аварийные остановки пресса приводят к выпуску бракованной балки Не всегда эта балка ловится операторами/ Возможные причины остановки пресса указаны в прилагаемом документе - "Анализ смещения отверстий". Предлагаемые корректирующие действия: - обязательный контроль операторами размеров сетки отверстий текущего изделия, после аварийной остановки пресса по существующему фотодатчику контроля “гармошки” металла; - проработать вопрос по дооснащению пресса системой контроля положения цилиндра блока пуансона вырубки П.2 (защита от залипания пуансона), к проработке данного вопроса электронщики приступили. | 0.1 | 1902.9 | Отсутствуют | 01.12.2025
8956 от 15.09.2025 10:02:14 | МЕТУМ ООО (ЭДО Такском ЗП увед. от 08.04.2025) | Внешняя | Качество | Несоответствия ЦП | Нет | Выявлены несоответствия на м/и ГПЦ(80) Секция балки СБ-W/3-6320/0,5-М5 в кол-ве 20 шт.: - Белая коррозия с шлаковыми включениями ЗК 969, реал. 2378 | ДО |  |  |  |  | 9500 |  | Заявка на командировку группы сотрудников № 289 от 22.09.2025 . | 26.09.2025
9095 от 17.09.2025 18:49:16 | Филиал АО "ДиМ" Мостоотряд-114 | Внешняя | Качество | Несоответствие требованиям РД/договорным документа | Да | Выявлены несоответствия на м/и Закладная деталь ЗД-1 в кол-ве 27 шт.: - Отклонение от геометрических параметров РД - Наличие отверстий не предусмотренных в РД Требование: Усилить контроль отгружаемых изделий ЗК 1102 | МК, другое | заказчику ничего не надо |  | Не определены (частично или полностью) требования к продукции | Дефект был обнаружен при самоконтроле. В результате комиссионной приемки был допущен в дальнейшее производство. В последующем при изготовлении изделий с подобным конструктивом будет подобрана оптимальная технология изготовления. Срок реализации корректирующих действий следующий заказ. | 0.1 | 1107.54 | Отсутствуют | 31.10.2025
9471 от 29.09.2025 10:54:17 | НОВОСИБИРСКАВТОДОР АО(ЭДО Такском ЗП увед. от 19.05.2025 БУХГ. док. + 03.06.2025 ДОГОВОР. док.) | Внешняя | Качество | Отсутствует маркировка ЕАС | Нет | Технадзор сообщает, что отсутствует маркировка EAC на м/и ГПЦ(80) Стойка дорожная СД-1,5Ш12-1 в кол-ве 132 шт. Требование: Объект находится на сдаче, необходимо оперативно предоставить ответ клиенту. ЗК 594 | ДО | Клиент нашел маркировку | [5 empty] | Отсутствуют | 01.12.2025
8911 от 11.09.2025 15:13:36 | СЗ РМК АО (ЭДО Такском ЗП 15.07.25) | Внешняя | Качество | Несоответствия ЦП | Нет | Выявлены несоответствия ЦП на сварных настила в кол-ве 398 шт.: - Наплывы ЦП в зоне сопрягаемых поверхностей - Несоответствие геометрического размера - Фактически толщина ЦП составляет от 47 мкм ЗК 863, реал 2392 | Настилы сварные | [6 empty] | Отсутствуют | 26.09.2025
10569 от 21.10.2025 17:32:01 | ЗАВОД ПРОДМАШ АО | Внутренняя | Количество | Прочее | Да | Реализация товаров и услуг 0000-002784 от 09.10.2025, 0000-002785 от 09.10.2025, 0000-002869 от 15.10.2025,0000-002892 от 17.10.2025 После отгрузки продукции клиенту, от конструктора ЦТОЗ поступила информация, что в КВ не учтены детали, которые клиенту потребуются при монтаже продукции на посчитанный метраж. Была создана отдельная КВ с данными деталями ПО-88.01-25. Так как клиенту под наш расчет заказчик отдельно выделял финансирование, его увеличение не предоставляется возможным. | ПО | Произвести недостающую продукцию и отгрузить заказчику (безвозмездно) |  | Невнимательность исполнителя | Провести внепланоый инструктаж с сотрудниками ЦТОЗ | 8263.62 |  | Затраты 8 263,62 руб | 30.12.2025
11282 от 07.11.2025 8:08:20 | ПРОФТЕХСТРОЙ ООО(ЭДО Такском ЗП увед. от 03.09.2025) | Внешняя | Качество | Невыполнение требований НТД | Да | Выявлены несоответствия требованиям НТД (отклонения от формообразования и линейных размеров), а также несоответствие п.3.1-3.3 к Договору поставки №19525/0903 на м/и : - Настил SP 30х19/80х5 А Zn 670х1000 - 4 шт. - Настил SP 30х19/80х5 А Zn 810х900 - 1 шт. - Настил SP 30х19/80х5 А Zn 710х1000 - 2 шт. - Настил SP 30х19/80х5 А Zn 810х1000 - 4 шт. Требование: заменить несоответсвующую продукцию в срок не позднее 5 рабочих дней ЗК 1212 | Настилы сварные | забираем на ремонт | Не проведён технический контроль продукции, сырья, материалов, комплектующих | Невнимательность исполнителя | Данный конструктив не изготавливался ранее, производилась отработка технологического процесса. На этапе самоконтроля сотрудниками ТО и производства в процессе выполнения работ отклонению геометрии «выгнутость связующего элемента» зафиксировано не было. На будущем подобном заказе будет проведен ВИК на каждом этапе технологического процессе с фиксацией значений. Отв. Технологи+ ОТК | 81389 | 997.96 | Затраты на доработку не отражались в 1С ERP Логистические затраты 81 389 руб.
11715 от 18.11.2025 10:12:21 | ЗАВОД ПРОДМАШ АО | Внутренняя | Качество | Невыполнение требований НТД | Нет | Отсутствует возможность идентифицировать продукции ГПЦ(120) Ферма РМП-2 (КП 5382), по причине отсутствия чертежа в системе. Продукция срочная, но за сутки вопрос не решился. | РО | Чертежи были получены ЦТОЗ от заказчика 17.11.25 в 15.33. Чертежи были проверены и отправлены на в НИАНО 18.11.25 в 9.33 |  |  | Разработан план мероприятий, который будет включен для реализации на 26 г. |  |  | Отсутствуют | 15.12.2025
8950 от 15.09.2025 8:06:09 | ТСМ ООО (ОСНОВНАЯ КАРТОЧКА) (ЭДО Такском ЗП предоставили информацию 04.08.26) | Внешняя | Качество | Несоответствие требованиям РД/договорным документа | Нет | Выявлены несоответствия на м/и ферма Ф1 в количестве 1 шт.: - Марка стали не соответствует требованиям РД - Отклонение от прямолинейности ЗК 787, реал. 2442 | РО | [6 empty] | Отсутствуют | 26.09.2025
12968 от 10.12.2025 13:38:38 | НПС Снабжение ООО (ЭДО Такском ЗП 15.03.24, ПМ 12.03.25) | Внешняя | Качество | Волнистость граней | Да | Выявлены несоответствия на м/и ГПЦ(80) Секция балки СБ-W/2,5-4320/0,5-М5: -волнистость граней ЗК 1044 | ДО | Отгрузка ремкомплекта с реализацией 3658 |  | Отсутствует мониторинг процесса | При отгрузке осуществлять дополнительный визуальный контроль данной продукции | 1927.5 |  | Ремкомплект: 1 927,5 руб. Логистических затрат не было | 18.02.2026
3612 от 16.04.2025 16:45:26 | МОСТОТРЕСТ-СЕРВИС АО (МТТС) (ЭДО Такском 30.01.25) | Внешняя | Качество | Невыполнение требований НТД | Да | Вышел из строя блок управления световой индикации на ОФМП. Требование: Произвести замену в кротчайшие сроки ЗК 355, реализация 2148 от 01.08.24 г. | ОМФП | Поставщик оправил клиенту на замену блок управления |  | Скрытый дефект в продукции поставщиков | 1. Усилить входной контроль комплектующих от данного поставщика, отв. - Чеботев Д.С., срок - 30.09.2025 2. Внести в РЭ требования по сборке и эксплуатации ССИ, отв. - Степанов Н.М., срок - 31.05.2025 | 0.1 |  | Отсутствуют | 20.05.2025
5899 от 26.06.2025 13:16:51 | ДСК АВТОБАН АО (ЭДО Такском ЗП с 01.08.24 в договр т/о подпись ГД ЭДО) | Внешняя | Качество | Несоответствия ЦП | Нет | Выявлены несоответствия ЦП: Бурая ржавчина на м/и Стойка ограждения пешеходного Крест для Грунта в кол-ве 10 шт. Требование: замена продукции ЗК 811 от 20.06.24 г. , 1346 от 07.10.24 г. | ПО | [6 empty] | Отсутствуют | 16.07.2025
6038 от 01.07.2025 13:50:33 | АТЛАНТ-КТ ООО (оцинкование) (ЭДО Такском) | Внешняя | Качество | Несоответствия ЦП | Да | Выявлены несоответствия ЦП на м/и от давальца: - бурая ржавчина Требования: Направить ответ о возможных причинах возникновения коррозии на продукции с толщиной горячего цинка 70 мкм, и инструкцию по проведению ремонтных работ по восстановлению ЦП. Заказ Давальца 1198 от 12.11.24 г. | Услуги по оцинкованию (давальцы) | Отправить регламент по доработке + рем.комплект |  | Невнимательность исполнителя | Провести проверку знаний в сменах, организовать дополнительное обучение. | 4147 | 7720 | Спрей цинкосодержащий - 4 шт. - 3 168,00 руб. за 4 шт. Цинол - банка 250 гр. - 235,00 руб. 4 кисточки - 300,00 руб. за 4 шт. КЛТ-А40 - 4 шт. - 336,00 руб. за 4 шт. Растворитель сольвент - 250 гр. - 108,00 руб. | 01.12.2025
3543 от 15.04.2025 13:45:52 | ПТ ГРУПП ООО | Внешняя | Качество | Невыполнение требований НТД | Нет | Нарушение технологического процесса по оцинкованию м/и от давальцев. Требование: Произвести повторное оцинкование м/и за счет ОАО "Завод Продмаш", которые были ранее расцинкованны. Заказ давальца 482 | Услуги по оцинкованию (давальцы) | Направлен ответ клиенту | [5 empty] | Отсутствуют | 22.04.2025
3875 от 28.04.2025 10:26:26 | ПМК ООО (г. Саратов) (ЭДО Такском ЗП 21.08.24) | Внешняя | Качество | Невыполнение требований НТД | Нет | Наличие следов грязи и/или следов воздействия химических веществ на цинковом покрытии на м/и Секция балки Требование: дать разъяснения по устранению выявленных несоответствий внешнего вида. ЗК 730, реал. 19179, ЗК 733, реал. 3186 | МО | [6 empty] | Отсутствуют | 05.05.2025
5293 от 05.06.2025 19:13:03 | СП ПМК ТОО (Казахстан) | Внешняя | Прочее | Невыполнение требований НТД | Нет | Выявлены несоответствия технического решения установки барьерного ограждения действующим НТД Заказы клиента: 0000-001225 0000-001275 0000-001882 0000-001891 0000-002029 0000-002048 0000-002108 0000-000005 0000-000023 0000-000143 0000-000203 0000-000249 0000-000379 0000-000392 0000-000535 0000-000556 | ДО | [6 empty] | Отсутствуют | 18.06.2025
10228 от 14.10.2025 7:48:42 | ВЕРТИКАЛЬ ПОВОЛЖЬЕ ООО | Внешняя | Качество | Невыполнение требований НТД | Нет | Выявлены несоответствия на м/и ГПСкомпл(60) Опора круглого сечения Н=28м (III): -Отклонение от вертикали в верхней точке (28 м) составляет 115 мм Требование: устранить дефекты в течении трех дней ЗК 570, реал 0000-002714 | МК, другое | 1. Требования, указанные в рекламации выпоняются при монтаже, то есть не относятся к нашему заводу напрямую (рекламация, возмжно, будет не обоснована) 2. Для решения вопроса выполнить следующие действия: - Подготовить письмо с обоснованием нашей позиции; - Выполнить прочностной расчет для подтверждения работоспсобности конструкции; - При необходимости, изготовить и поставить в адрес Заказчика проставочноые пластины - Рассмотреть вопрос об ужесточении допусков на перпендикулярность фланцев | Некорректно интерпретированы требования документации | Некорректно интерпретированы требования документации | 1. Совместно с технологическим отделом пересмотреть допуски на перпендикулярность фланцев (однако это решение не устранит проблему) 2. С каждой поставкой подобных опор направлять проставочные пластины для регулировки угла установки секций опор | 0.1 |  | Отсутствуют | 24.12.2025
6509 от 11.07.2025 12:47:38 | ЗАВОД ПРОДМАШ АО | Внутренняя | Качество | Прочее | Да | При проработке заказа на рамные опоры в ресурсных спецификациях не были учтены требования к шильдам на изделие. ЗК 590 | РО | Скорректировать РС |  | Невнимательность исполнителя | Внеплановый инструктаж по требованиям к КД на изделия | 0.1 | 4468.65 | Отсутствуют | 01.12.2025
7246 от 04.08.2025 12:25:32 | FIBER EXPO УЗБЕКИСТАН | Внешняя | Качество | Невыполнение требований НТД | Нет | Выявлены несоответствия на ГПЦ(80) Стойка дорожная СД-1,5С2 (4,0) в кол-ве 300 шт.: - Деформация изделий - Разнотонность ЦП - Несоответствие геометрического размера (длина меньше на 15-25 мм) ЗК 708 | ДО | 1. Выезд на объект для определния причин 2. Отгрузка дополнительных стоек на объект | Не определены (частично или полностью) требования к продукции | Не определены (частично или полностью) требования к продукции | Для сложных грунтов необходимо выбирать другой тип монтажа | 72198.11 |  | Заявка на командировку №251 - 68 547 руб.+ выход в выхоной день 3 651,11 | 01.12.2025
9601 от 01.10.2025 12:17:51 | ЗАВОД ПРОДМАШ АО | Внутренняя | Качество | Невыполнение требований НТД | Да | На складе выявлены регулярные случаи механических повреждений на настилах - вырваны связующие элементы. | Решетчатые настилы | - Применение качественной и объемной фиксации к поддону. (без выступа продукции за габариты поддона). - перемещение продукции на склад (1 поддон/1 место). |  | Не определены требования к хранению и транспортировке продукции, сырья, материалов, комплектующих | - Применение качественной и объемной фиксации к поддону. (без выступа продукции за габариты поддона). - перемещение продукции на склад (1 поддон/1 место). | 0.1 |  | Отсутствуют | 01.12.2025
11658 от 17.11.2025 12:30:15 | ЗАВОД ПРОДМАШ АО | Внутренняя | Качество | Невыполнение требований НТД | Нет | В ЦТОЗ поступила задача от менеджера по работе с клиентами (Хлопина А.Н.) о необходимости оперативно проработать КП № 0000-005382 от 08.10.2025 ДСК АВТОБАН . На момент запроса отсутствовала информация по шильдам, в связи с чем оформление РС было приостановлено. После обращения С.Н. Филатова, РС были оформлены без данных о шильдах (под его личную ответственность), так как изделие уже направлялось от переработчика на оцинкование. По устной договоренности предполагалось получение информации о шильдах в ходе проведения операции цинкования, однако данные не поступили. В результате шильды не были заказаны и не включены в комплектность изделия. | РО | Разработан план мероприятий, который будет включен для реализации на 26 г. | [5 empty] | Отсутствуют | 15.12.2025
476 от 21.01.2025 12:41:53 | Мосты РТ ООО (№2) (г. Казань) (ЭДО Такском ЗП 01.08.24) | Внешняя | Качество | Невыполнение требований НТД | Нет | В результате погодных условий на ГПСкомпл(60) Павильон остановочный АП 016.00.00.000 произошело поврежедние оргстекла. Требование: устранение несоответствий на объекте, доработка конструктива автопавильона, для избежания подобных случаев. ЗК 750, реал. 3270 | АВ | Требуется дефектовка корректности сборки остановочного павильона согласно монтажной инструкции и проверка геометрии выставления конструкции. После дефектовки требуется составить перечень материалов для замены, в случае выявления гарантийного случая. Согласно яндекс картам ( https://yandex.ru/maps/236/naberezhnye-chelny/geo/m_12_1061_y_kilometr/5566983197/?l=mrc&ll=52.499608%2C55.678355&mrc%5Bid%5D=2084864890&mrc%5BsegmentIndex%5D=100&z=19 ) на фото от 10 декабря данный павильон стоит без боковых стекл. | До изготовителя не доведены требования по условиям эксплуатации продукции | До изготовителя не доведены требования по условиям эксплуатации продукции | Требуется официальное письмо от заказчика, в данном случае только имеется фото от третьего лица. контактное лицо указаное в рекламации является Зам.директором Строй-Инжиниринг (г. Казань) им было передано от Мосты РТ - 4 павильона которые были смонтированы своими силами. | 0.01 |  | Отсутствуют | 31.03.2025
6950 от 25.07.2025 12:49:13 | СП ПМК ТОО (Казахстан) | Внешняя | Прочее | Невыполнение требований НТД | Нет | Выявлены несоответствия технического решения установки барьерного ограждения действующим НТД Аналогичная рекламация № 5293 от 05.06.2025 Заказы клиента: 0000-001225 0000-001275 0000-001882 0000-001891 0000-002029 0000-002048 0000-002108 0000-000005 0000-000023 0000-000143 0000-000203 0000-000249 0000-000379 0000-000392 0000-000535 0000-000556 | ДО | [6 empty] | Отсутствуют | 31.10.2025
12781 от 08.12.2025 15:23:49 | СМУ ИТС ООО | Внешняя | Качество | Несоответствия ЦП | Да | Выявлены несоответствия ЦП на м/и ГПСкомпл(80) Опора МНО-ФГ-11,5-02-ц СТО 07525912-300-2021 (ФГН-11,5-02-ц) - Отслоение и сколы ЦП На сегодня претензия на 1 и 3 машину Прямая поставка ЛЕГИОН НПО ООО ЗК 1556, Заказ поставщику 3754 | ОО | Доработка |  | Поставщик не обеспечивает качество продукции в соответствии с требованиями | Проработка с поставщиком вопроса по упаковке опор (возможность использование войлока или подкаладки, чтобы не было дефектов ЦП) Отв. Отдел закупок | 0.1 | 4629.3 | Отсутствуют | 18.02.2026
7447 от 08.08.2025 7:58:18 | ТСМ ООО (ОСНОВНАЯ КАРТОЧКА) (ЭДО Такском ЗП предоставили информацию 04.08.26) | Внешняя | Качество | Несоответствие требованиям КД | Да | М/и ГПСкомпл(60) Кронштейн 1.К3-2,0-2,0-/90-03-ц в кол-ве 4 шт. выполнены с некорректным позиционированием дет. 9. и 11 (угол поворота по КД 90 гр., фактически 270 гр) ЗК 507 | ОО | замена |  | Невнимательность исполнителя | Провести внеплановый инструктаж по чтению и сварке аналогичных изделий. Отв. сменный мастер | 5000 | 292 | Затраты на логистику 5 000 | 15.01.2026
7692 от 14.08.2025 12:47:12 | ТОПСМР ООО (ЭДО Такском 30.05.25) | Внешняя | Качество | Несоответствие требованиям КД | Да | На м/и ГПЦ(80) Стержень стойки СМО-1,3С-001(М) в кол-ве 86 шт. выявлены несоответствие: - отсутствует монтажное отверстие предусмотренное в КД Требование: замена изделий ЗК 596, реал 1738 | МО | замена |  | Невнимательность исполнителя | пробуем автоматизировать загрузку задания в линию Поставлена задача в IT | 21796 | 1277.96 | Заявка на командировку №243 - 11 332 руб. Затраты на транспорт (бензин) - 10 464 руб. | 01.12.2025
8921 от 11.09.2025 18:37:11 | СК БЛОК ООО (г. Москва) (ЭДО Такском ЗП 14.07.25) | Внешняя | Качество | Несоответствия ЦП | Да | Выявлены несоответствия на м/и ГПЦ(80) Секция балки СБ-W/2,5-4320/0,5-М5 в кол-ве 2 шт. , ГПЦ(80) Секция балки СБ-W/2,5-6320/0,5-М5 в кол-ве 15 шт.: - Средняя толщина ЦП менее 80 мкм. Требование: стройконтроль не принимает данные изделия, замена ЗК 851 | ДО | замена |  | Нарушены коммуникация в процессах | Скорректировать режим цинкования для получения гарантированной средней толщины ЦП не ниже 80 мкм | 16899.5 | 636.9 | Заявка на командировку 295 - 6 000 руб. Расхоты на топливо - 10 899,5 руб. | 23.10.2025
3301 от 08.04.2025 11:55:51 | НПС Снабжение ООО (ЭДО Такском ЗП 15.03.24, ПМ 12.03.25) | Внешняя | Качество | Невыполнение требований НТД | Нет | Некорректная работа Системы световой индикации ОМФП, а именно дет. Световой блок ИСС и дет. Световой модуль СМ. ЗК 2042 | ОМФП | Замена поставщиком | [5 empty] | Отсутствуют | 11.04.2025
4827 от 26.05.2025 14:49:14 | СУ 925 ООО | Внешняя | Качество | Несоответствия ЦП | Да | Выявлены несоответствия: - наплывы ЦП на м/и Секция балки СБ-W/2,5-6320/0,5-M5 в кол-ве 302 шт. Требование: организовать выезд представителя завода для проведения совместной приемки. ЗК 449, реал. 921 | ДО | письмо с пояснениями и рем комплект | Не проведён технический контроль продукции, сырья, материалов, комплектующих | Невыполнение требований технологической документации в части доработки | Разработан фотостандарт по доработке, расположили непосредственно на рабочем месте. | 5570.83 | 12644.74 | (ВП) Круг абразивный КЛТ 125х22 Р40 (Завод Продмаш) - 840 руб за 10 шт. _уу_Композиция цинксодержащая (Завод Продмаш) - 469,68 руб. за 0,5 кг. (ВП) Кисть №1 School щетина плоская №14 (Завод Продмаш) - 301,15 руб. за 5 шт. _уу_Спрей цинкосодержащий WURTH (Завод Продмаш) - 3960,00 руб. за 5 баллонов
5488 от 11.06.2025 13:15:50 | ВОЛГА-ЭНЕРГОГАЗ ООО (ЭДО Такском ЗП 16.06.25) | Внешняя | Качество | Несоответствия ЦП | Да | Выявлены несоответствия ЦП: - Наплывы ЦП; - Непроцинк; - Шлак; Заказ давальца 871 от 29.05.25 г. | Услуги по оцинкованию (давальцы) | выезд сотрудников в их выходной день для устранения | Не проведён технический контроль продукции, сырья, материалов, комплектующих | Невнимательность исполнителя | реализуются | 0.01 |  | отсутствуют | 01.07.2025
6510 от 11.07.2025 12:51:55 | СтройНьюСити СЗ ООО (г. Казань) (ЭДО Такском 09.07.24) | Внешняя | Качество | Несоответствия ЦП | Да | Несоответствие толщины ЦП на м/и Секция балки СБ-W/2,5-6320/0,5-М5 в кол-ве 30 шт ЗК 1357,1358 | ДО | Выезд на объект. замена продукции | Выборка для проведения контроля не обеспечивает достоверный результат | Заданы некорректные режимы работы технологического оборудования в документации | План работ и мероприятий № 7-25 от 25.06.2025 | 21734.6 | 1737 | Заявка на командировку №200- 17 847 руб. Затраты на транспорт (бензин) - 3 887,6 руб Затраты на возврат продукции с объекта - будут учтены в рекламации № 9689 от 02.10.2025 так как возвращали от клиента еще изделия | 01.12.2025
8744 от 09.09.2025 9:13:06 | ЗЕЛЕНЫЙ ГРАД ООО ДСК(ЭДО Такском ЗП увед. от 01.08.2025) | Внешняя | Качество | Несоответствия ЦП | Да | Выявлены несоответствия ЦП на м/и Секция балки: - Забоины - Бурая ржавчина Требование: выезд нашего специалиста на объект 10.09.25 г. в 11:00 для составления двухстороннего акта осмотра товара ЗК 968 | ДО | От клиента спустя почти 3 месяца нет обратной связи |  | Оборудование не обеспечивает выполнение требований по качеству и производительности (морально устаре | Отражены в ТУ309 и ТУ310, переборка продукции на складе, приспособление для траверсы | 0.1 |  | Отсутствуют | 26.11.2025
5849 от 25.06.2025 13:37:51 | ТСМ ООО (ОСНОВНАЯ КАРТОЧКА) (ЭДО Такском ЗП предоставили информацию 04.08.26) | Внешняя | Качество | Невыполнение требований НТД | Нет | Выявлены мех. повреждения и окисление поверхности на шильдах у поставленных опор. Требование: замена шильдов ЗК 1016 от 21.07.23 г. | ОО | [6 empty] | Отсутствуют | 21.07.2025
6328 от 08.07.2025 6:24:07 | ДСК Трансстрой ООО (ЭДО Такском ЗП 29.03.24+) | Внешняя | Качество | Несоответствия ЦП | Нет | Выявлены несоответствия на м/и ГПЦ Гайка М16-6H.5.0930 ГОСТ ISO 4032-2014 Оцинкованное: - Бурая ржавчина ЗК 577, 578, 579, 580 | ДО | [6 empty] | Отсутствуют | 16.07.2025
7107 от 31.07.2025 7:34:13 | Строй-Инжиниринг (г. Казань) (ЭДО Такском ЗП+ 19.09.24) | Внешняя | Качество | Несоответствие толщины цинкового покрытия | Нет | Сотрудник заказчика (Плюснин Павел +79123340984) сообщает о несоответствиях толщины ЦП на секциях балки. Измерения проводили приборами МТ-1008 и Константа К5. Фактические значения во вложении. ЗК 823. | ДО | Выезд представителей для совместного измерения толщины цинкового покрытия |  | Неправильное использование мерительного инструмента/средств измерений (СИ) | Нет необходимости | 12647 |  | Заявка на командировку №223 - 8 760 руб. Затраты на трансопрт (бензин) - 3 887 руб. | 30.12.2025
9651 от 01.10.2025 16:03:59 | ТСМ ООО (ОСНОВНАЯ КАРТОЧКА) (ЭДО Такском ЗП предоставили информацию 04.08.26) | Внешняя | Качество | Несоответствие требованиям РД/договорным документа | Нет | Выявлены несоответствия на м/и ферма Ф2 в количестве 2 шт., Ф6 - 3 шт., Ф7-1 шт., Ф5-3 шт: - Толщина ЦП не соответствует требованиям РД - Отклонение от прямолинейности ЗК 787, реал. 2586 | РО | Гончарова И.В.: Дать рекомендации по корректному измерению толщины ЦП (в соответствии с ГОСТ 9.307). Если подтвердится несоответствие, дать обоснование, что данная толщина ЦП обоснована сортаментом и материалов комплектующих. | Переработчик не обеспечивает качество продукции в соответствии с требованиями | При разработке технологии выбраны неоптимальные процессы, операции, режимы работы оборудования | Гончарова И.В.: По криволнинейности - не обоснована (есть письмо от ПИ, что данная конструкция после ГЦ не может соответствовать требованиям КД). По ГЦ делал переработчик, в рамках приёмки давали рекомендации им по корректировке. У себя подбираем режимы. По кор.действиям по ГЦ: При проработке подобных заказов согласовывать материалы исходя из требований ГЦ. | 0.1 |  | Отсутствуют | 30.12.2025
5286 от 05.06.2025 16:28:47 | ДОНАЭРОДОРСТРОЙ АО(ЭДО Такском ЗП 02.02.26 согл. от 20.03.2025 ТОЛЬКО УПД) | Внешняя | Качество | Невыполнение требований НТД | Да | Некорректная работа Системы световой индикации ОМФП VIN X2Y869623R0000030 ЗК №2137, Реализация №836 | ОМФП | Замена ССИ поставщиком. Так как световая индикация комплектуется у нас С 9-11 июня направлю рекомендационное письмо от производителя для правильной сборки индикации Поставщик уведомлен - чуть позже дадим результат по устранению |  | Скрытый дефект в продукции поставщиков | План работ и мероприятий № 8-25 от 03.07.2025 . Корректирующие действия по ОМФП | 0.1 | 686.49 | Отсутствуют | 01.12.2025
5558 от 17.06.2025 9:18:53 | ПСК КРЫМСТРОЙ ООО (ЭДО Такском с 21.10.24) | Внешняя | Качество | Несоответствие толщины цинкового покрытия | Да | Выявлены несоответствия толщины ЦП на м/и ГПЦ(80) Стойка дорожная СД-1,5С2 (4,0), фактически толщина составляет 60 мкм. Требование: замена продукции ЗК 401 | ДО | замена | Дефицит персонала | Недостаточная ясность и детализация процедур | Отделу поставлена задач в рамках "План работ и мероприятий № 7-25 от 25.06.2025 . Повышение качества цинкового покрытия (по результатам рекламаций и актов)" | 49500 | 643.8 | Возврат продукции с объекта -49 500 руб. Затраты на доработку возвращенных стоек (акт 159) - не отражались в erp | 01.12.2025
5874 от 26.06.2025 9:26:12 | МНИТЕК ООО | Внешняя | Качество | Несоответствия ЦП | Да | На оцинкованных м/и от давальца выявлены несоответствия ЦП: - Наплывы ЦП; - Шлак, гарцинк; - Белая ржачина; - Наносная бурая ржавчина; - Бурая ржавчина в местах механической доработки Заказ Давальца 930 | Услуги по оцинкованию (давальцы) | заказчик ничего не просит по данной партии | Не проведён технический контроль продукции, сырья, материалов, комплектующих | Сотрудники не информированы о требованиях к процессам/продукции | Обоснована в части невыполнения регламент по доработке покрытия, а также доработки наплывов. Требования по наплывам были указаны в КД заказчика, но не доведены до производства. 1. По доработеке - внеплановый инструктаж сотрудников АЛЦМ по ТР 001-2023. Отв. сменный мастер, инженер-технолог, срок - 15.07.25. 2. По процессу доведения требований - актуализировать процесс проработки КП на ГЦ в части трансляции требованицй давальца к продукции. Отв. ДОРСМК, срок - 31.07.25. | 0.01 | 2340 | Отсутствуют
3728 от 22.04.2025 11:00:32 | МеталлТоргСтрой ООО | Внешняя | Качество | Несоответствия ЦП | Нет | Несоответствие ЦП на м/и в количестве 1460 шт.: - Наплывы - Вздутия Требования: Предоставить способы устаранения несоответствий Заказ давальца 371 | Услуги по оцинкованию (давальцы) | [6 empty] | Отсутствуют | 29.05.2025
6739 от 18.07.2025 13:55:06 | СтройНьюСити СЗ ООО (г. Казань) (ЭДО Такском 09.07.24) | Внешняя | Качество | Несоответствия ЦП | Нет | Несоответствие толщины ЦП на БО (точная номенклатура и кол-во уточняется).: Фактическая толщина ЦП 63 мкм Требование: Выезд на объект (прислать контакт за день до того как представитель приедет для согласования времени) ЗК 1357,1358 Ранее поступала аналогичная рекламация № 6510 от 11.07.2025 | ДО | Осуществлён выезд, рекламация не обоснованна |  | Незнание/непонимание требований к качеству продукции | Осуществлён выезд, рекламация не обоснованна | 24892.24 |  | Заявка на командировку №209 - 18 849 руб. Затраты на трансопрт (бензин) - 6 043,24 руб | 30.12.2025
7382 от 06.08.2025 15:34:31 | НОВОСИБИРСКАВТОДОР АО(ЭДО Такском ЗП увед. от 19.05.2025 БУХГ. док. + 03.06.2025 ДОГОВОР. док.) | Внешняя | Количество | Несоответствие требованиям РД/договорным документа | Да | Не допоставка м/и Связь анкерная СА-W/2,5-М5 в кол-ве 1 шт. Требование: произвести доп. поставку изделия ЗК 572, реал. 1829 | ДО | допоставка продукции деловыми линиями за счет виновного |  | Невнимательность исполнителя | Доп инструктаж по всем сменам | 0.1 | 21.51 | Отсутствуют | 30.12.2025
9730 от 02.10.2025 16:19:01 | ЗЕЛЕНЫЙ ГРАД ООО ДСК(ЭДО Такском ЗП увед. от 01.08.2025) | Внешняя | Качество | Невыполнение требований НТД | Нет | В ходе сдачи работ, заказчик не принимает изделия ДО СПИСАНИЯ ПРЯМ.П ГПСкомпл(закупка) Световозвращатель КД5-КБII-R1 в кол-ве 6404 шт. Требование: до 04.10.25 г. сообщить о возможности замены КД5 на металлические аналоги, а также указать сроки реализации замены ЗК 968 | СВЗ | [6 empty] | Отсутствуют | 10.10.2025
12271 от 28.11.2025 16:00:45 | ДОРОЖНЫЕ СИСТЕМЫ ООО ИНН 1300016564 | Внешняя | Качество | Невыполнение требований НТД | Да | Отсутствует свинчиваемость ГПЦ(закупка) (в ШТ) Винт М12-6azx60.58.0930 ГОСТ Р ИСО 4017-2013 Оцинкованное с ГПЦ(закупка) (в ШТ) Гайка М12-6H.6.0930 ГОСТ ISO 4032-2014 Оцинкованное в кол-ве – 250 шт. ЗК 1542, Заказ поставщику 2924, 3551 | Метизы | Клиент самостоятельно закупил метизы на сумму 4 535 руб. (счет во вложении) |  | Незнание/непонимание требований к качеству продукции | 1.Отгрузка крепежных изделий только в компекте Отв. Логистика 2.Проверка свинчиваемости в момент приемки метизной продукции Отв. ОТК | 4535 | 19.251 | Скидка клиенту на следующий заказ
9990 от 07.10.2025 18:30:17 | ТСМ ООО (ОСНОВНАЯ КАРТОЧКА) (ЭДО Такском ЗП предоставили информацию 04.08.26) | Внешняя | Качество | Несоответствие требованиям КД | Нет | На поставленных 33 шт. Опор МСД отсутствуют отверстия ЗК 1064 | ОО | [6 empty] | Отсутствуют | 09.10.2025
10203 от 13.10.2025 14:11:00 | ФЕНИКС ООО (СПБ) (ЭДО Такском ЗП 30.05.25) | Внешняя | Качество | Невыполнение требований НТД | Да | На м/и ГПЦ Болт М16-6azx35.58.0930 ГОСТ 7802-81/СТО 03362949-ТУ 005-2019/СТО 37841295-002-2016 Оцинкованное в кол- ве-35 шт. (но еще идет монтаж, возможно будут еще) выявлены несоответствия: - Нарушение прочности соединения головки со стержнем. ЗК 1179, Заказ поставщику 2668, 2245 | Метизы | Прошу направить акт по нашей форме в адрес поставщика |  | Скрытый дефект в продукции поставщиков | Переговоры с поставщиком о доп контроле метизной продукции | 0.1 | 3.325 | Отсутствуют | 01.12.2025
10270 от 14.10.2025 13:35:01 | ДСК Трансстрой ООО (ЭДО Такском ЗП 29.03.24+) | Внешняя | Качество | Несоответствие требованиям КД | Да | ГПЦ(80) Узел сопряжения УС-1-W-М5 не обеспечивает сборку ДО: - Некорректное позиционирование дет. 2 Уголок УС-1-W-002 Требование: дать разъяснение. При необходимости срочная замена. Завтра сдача объекта. ЗК 1363, реал. 2829 | ДО | Замена изделий. | Не проведён технический контроль продукции, сырья, материалов, комплектующих | Малый опыт работы на оборудовании/технологической операции | Провести дополнительный инструктаж о качестве выпускаемой продукции. | 0.1 | 129.4 | Отсутствуют | 07.11.2025
10858 от 29.10.2025 14:45:36 | ДСК АВТОБАН АО (ЭДО Такском ЗП с 01.08.24 в договр т/о подпись ГД ЭДО) | Внешняя | Качество | Отсутствует маркировка ЕАС | Нет | Отсутствие маркировки ЕАС - ЗК 956 Спецификация 30 Реализация 1956 УПД 3223 ТТН 1954 от 11.08.2025г Реализация товаров и услуг 0000-001965 от 11.08.2025 - ЗК 746 Спецификация 22 Реализация 1589 УПД 2740 ТТН 1674 от 15.07.2025г. Реализация товаров и услуг 0000-001589 от 15.07.2025 -ЗК 441 Спецификация 5 -ЗК 440 Спецификация 4 | ДО | На элементы подлежащие маркировке необходиом проставить символ "ЕАС" штампом |  | Не определены (частично или полностью) требования к продукции | Довести до заказка требования по нашей позиции и трактовке НТД (ТР ТС 014, ГОСТ 33128) в части маркировки ЕАС | 39364.25 |  | Заявка на командировку группы сотрудников № 326 - 30 845,11 руб Затраты на топливо - 8 519,14 руб. | 30.12.2025
868 от 03.02.2025 11:30:39 | Федеральная служба по надзору в сфере транспорта (РОСТРАНСНАДЗОР) | Внешняя | Качество | Отсутствует маркировка ЕАС | Да | В результате проведения проверки от 24.12.24 г. было выявлено, что отсутствует маркировка ЕАС на элемантах дорожного ограждения. Требование: Руководителю или законному представителю ОАО "Завод Продмаш" с документами, подтверждающие полномочия и удостоверяющими личность, необходимо явиться 18.02.2025г. в 14-00 по адресу: г. Краснодар, ул. Орджоникидзе, 64, каб. 21, для составления протокола по части 1 статьи 14.43 КоАП РФ. ЗК 1341 | ДО | заказчик проставит печать. Выписано предупреждение. | Не проведён технический контроль продукции, сырья, материалов, комплектующих | Невнимательность исполнителя | Провести дополнительный инструктаж в сменах | 0.01 | 11.7 | Отсутствуют | 17.03.2025
6529 от 11.07.2025 15:42:36 | БРИДЖ ООО (ЭДО Таксом с 12.12.24) | Внешняя | Качество | Несоответствие требованиям РД/договорным документа | Нет | В процессе разработки КД была допущена ошибка в указании геометрического размера — длины волы, вследствие чего маркировка расположена некорректно. Требование: заменить ГПЦ(80) Секция балки СБ-W/3-4820/0,5-М5 на ГПЦ(80) Секция балки СБ-W/3-5820/0,5-М5 в кол-ве 6 шт. ЗК 2120, реал. 163 от 12.02.25 г. | МО | [6 empty] | Отсутствуют | 31.07.2025
8922 от 11.09.2025 18:47:23 | СП ПМК ТОО (Казахстан) | Внешняя | Качество | Несоответствия ЦП | Нет | Выявлены несоответствия на м/и ГПЦ(80) Секция балки СБ-W/2,5-6320/0,5-М5: - Толщина ЦП менее 80 мкм ЗК 214, реал. 704, ЗК 1050, реал. 2162,2163 | ДО | После повторного замера толщины ЦП клиентом в соответствии с ГОСТ рекламация признана необоснованной | [5 empty] | Отсутствуют | 17.09.2025
1251 от 11.02.2025 16:19:13 | СОЮЗМЕТАЛЛСЕРВИС ООО (ЭДО) | Внешняя | Прочее | Несоответствие требованиям РД/договорным документам | Нет | Нарушение сроков простоя вагонов. Требование: оплатить штраф 120 000 руб. Договор поставки №7322/06910 от 10 июня 22 г. Ранее поступала аналогичная рекламация № 10825 от 15.10.2024 | СиМ | Подготовил ответ. Направил Бородачевой А.А. для отправки поставщику и проработке. | [5 empty] | Отсутствуют | 25.02.2025
13335 от 19.12.2025 8:23:10 | Мостовик ООО (г. Пенза) (ЭДО Такском 06.03.25) | Внешняя | Количество | Прочее | Нет | Недостача м/и ГПЦ(80) Консоль отрывная КО-150-W - По документам и по бирке 854 штуки, по факту 846. Требование: проверить расхождение, при необходимости допоставить с ближайшей машиной. (одна машина с радиусами запланирована к ним в ближайшие дни). ЗК 2126, Реал. 3702 | ДО | [6 empty] | Отсутствуют | 19.12.2025
8972 от 15.09.2025 12:19:38 | НОВОСИБИРСКАВТОДОР АО(ЭДО Такском ЗП увед. от 19.05.2025 БУХГ. док. + 03.06.2025 ДОГОВОР. док.) | Внешняя | Прочее | Несоответствие требованиям РД/договорным документа | Да | В прошлом году отгрузили на Новосибирскавтодор по ЗК 627 от 21.05.2024, ограждение 21 МО/450-1,1х1,5-0,75 (1,10) / СТО 07525912-110-2016. НАД уверяет, что с нашей стороны ошибка в РД в части габарита МО (сужение проезжей части). | МЛ | Заменить консоли КА-170/4-W на КА-120/4-W и консоли КА-150/4 на КА-100/4. Произвести поставку совместно со стержнями стоек. Заказчик и проектировщик заморозили вопрос. |  | Некорректно интерпретированы требования документации | Более тщательно изучать требования | 0.1 |  | Заказ на ВП 774 от 26.05.2026 - Логистика за счет клиента
9689 от 02.10.2025 10:51:41 | СтройНьюСити СЗ ООО (г. Казань) (ЭДО Такском 09.07.24) | Внешняя | Качество | Несоответствия ЦП | Да | Выявлены несоответствия на м/и ГПЦ(80) Секция балки СБ-W/2,5-6320/0,5-М5: -Средняя толщина ЦП менее 80 мкм ЗК 1302 | ДО | Замена продукции (86 шт.) | Не проведён технический контроль продукции, сырья, материалов, комплектующих | При разработке технологии выбраны неоптимальные процессы, операции, режимы работы оборудования | Реализованны | 70749 | 4979.4 | Заявка на командировку: 6 000 руб. Расходы на топливо: 4 749 руб. Замена продукции (логистические расходы): 60 000 руб. | 18.02.2026
5169 от 03.06.2025 16:40:03 | АКТИВ-АЛЬЯНС ООО ТД | Внешняя | Качество | Невыполнение требований НТД | Да | В процессе монтажа выявлены несоответствия на м/и _уу_Шпилька резьбовая оцинкованная М10*1000 DIN 976 (DIN 975) кл.пр. 5.8 - срыв резьбы Требование: закупить новые шпильки М10х140 кл.пр 5.8 и направить клиенту ЗК 1829, Заказ Поставщику 0000-004226 от 03.12.2024 | СЭС | Отдел закупок - закупил согласно заказа - партия была принята на склад 16 декабря - акт о соответствии 23 декабря | Разночтения в интерпретации требований договорных документов между поставщиком и заказчиком | Поставщик не обеспечивает качество продукции в соответствии с требованиями | 1. Для аналогичной продукции организовать входной контроль с учётом требования КВ/КД, а не только ЗП. Отв. Чеботаев Д.С., срок - постоянно 2. Закупать подобную продукцию у другого поставщика. Отв. Бородачева А.А., срок - постоянно | 10054.48 | 43.407 | Возмещение стоимости новых метизов клиенту | 01.12.2025
11501 от 12.11.2025 13:26:19 | ТСМ ООО (ОСНОВНАЯ КАРТОЧКА) (ЭДО Такском ЗП предоставили информацию 04.08.26) | Внешняя | Качество | Невыполнение требований НТД | Да | Выявлены несоответствия на м/и Секция заполнения СЗ-3000 в количестве 88 шт.: -отклонение от прямолинейности ЗК 875, реал. 3109, реал. 3240 | ПО | Замена изделий на новые Отгрузка с реализацией 3515 от 30.11.25 г. | Нарушена схема упаковки | Нарушена схема упаковки | Обеспечить упаковку в соответствие со схемой, провести инструктаж для сотрудников склада и произвоства. Отв. Отдел логистики, ЦГЦ, срок - 28.11.25. Скорректировать схему упаковки Отв. ЦТОЗ срок 05.12.25 |  | 1566.4 | Логистические затраты: Отгрузка продукции на объект совместно с другим ЗК Возврат продукции на завод: 35 000 руб. Затраты на доработку:
7501 от 11.08.2025 8:24:43 | ДСК Трансстрой ООО (ЭДО Такском ЗП 29.03.24+) | Внешняя | Качество | Невыполнение требований НТД | Да | Выявлены несоответствия на м/и ГПСкомпл Комплект монтажный 16/60/4: - Отсутствует свинчиваемость Требование: замена изделий ЗК 038, реал. 593 от 11.04.25 г. Аналогичная рекламация была в 2024 г. № 8396 от 12.08.2024, Производство без заказа 0000-001644 от 28.03.2024 | Метизы | Коррекцию реализуют сотрудники склада (замена гаек) |  | Сотрудники не информированы о требованиях к процессам/продукции | Болты и гайки для монтажных комплектов хранить совместно. Сотрудники склада информированы о том, что отгружаемые клиенту (на один заказ) болты и гайки должны быть из одной поставки (приобретения). Дополнительно при комплектовке перед отгрузкой проверить сотрудником склада свинчиваемость крепежа | 0.1 | 179.4 | Отсутствуют | 01.12.2025
5172 от 04.06.2025 8:34:13 | НПС Снабжение ООО (ЭДО Такском ЗП 15.03.24, ПМ 12.03.25) | Внешняя | Качество | Невыполнение требований НТД | Нет | Некорректная работа Системы световой индикации ОМФП: - вышли из строя 5 блоков ССИ Требование: провести ремонт и восстановление ЗК 355, Реал. 1259 от 03.06.2024; Реал. 1171 от 28.05.2024; Реал. 1356 от 11.06.2024 | ОМФП | Поставщик направит рекомендационное письмо по сборке индикации на нашей площадки |  | Скрытый дефект в продукции поставщиков | План работ и мероприятий № 8-25 от 03.07.2025 . Корректирующие действия по ОМФП | 0.1 |  | Отсутствуют | 01.12.2025
10056 от 09.10.2025 10:23:38 | МАПО-ТРАНС ООО (г. Саранск) (ЭДО Такском ЗП 04.06.25) | Внешняя | Качество | Несоответствия ЦП | Да | Выявлены несоответствия на м/и ГПЦ(80) Консоль отрывная КО-150-W (17 шт.): - Средняя толщина ЦП менее 80 мкм ЗК 602, реал. 1625 | ДО | У заказчиков нет вопросов. | Не проведён технический контроль продукции, сырья, материалов, комплектующих | Выборка для проведения контроля не обеспечивает достоверный результат | Отгрузка была осуществлена в переходный период (ГОСТ 33128-2024), когда требования к толщине ГП консолей изменились. На текущий момент действует старый ГОСТ, поэтому именно ГОСТу изделия соответствуют (однако всё же есть нарушение условий догворных документов). Кор.действия на будущий период (когда вступит в силу ГОСТ 2024 года): 1. Провести сплошной контроль консолей 60 мкм 2. Перейти на технологию ГЦ консолей для 80 мкм 3. При отгрузке дублировать контроль толщины выборочно | 0.01 | 31.79 | Отсутствуют | 26.10.2025
10498 от 20.10.2025 17:18:56 | БРИДЖ ООО (ЭДО Таксом с 12.12.24) | Внешняя | Качество | Отсутствует маркировка ЕАС | Нет | ГПЦ(80) Стержень стойки СМО-1,2С-001, некоторые балки не имеют маркировку ЕАС: Требование: отправка штампика ЕАС. ЗК 0000-002120, 0000-002149, 0000-000181, 0000-000182 | ДО | Отправка штампика ЕАС по согласованию с заказчиком |  | Некорректно интерпретированы требования документации | Существующая документация (ТР ТС, ГОСТ) допускает неоднозначную интерпретацию требований по маркировке ЕАС. Так, под изделием понимается стойка, а стойка на МО никогда не ставится отдельно от опор, распорок и т.д. Таким образом, с точки зрения требований НТД на стержне СМО-1,2С-001 не должно быть маркировки при её наличии на других элементах. Фото с отгрузки подтверждают наличие ЕАС на опорых боковых. Таким образом, удовлетворив требования заказчика, всё-таки для нас рекламация не является обоснованной, так как мы отгружаем большое количество закаов на МО, и проблем с ними не возникает. В свою очередь, введение требования по маркировке каждого элемента стойки мостовой в сборе приведёт: 1. к увеличению трудоёикости производства 2. увеличению вероятности возникновения ошибок | 4176 |  | Отправка штампика и краски - 1 120 руб. Штампы по 950 р. 2 шт. Краска по 578 р. 2 флакона. Итого 3 056 р. Итого 4 176 руб. | 27.10.2025
11571 от 13.11.2025 15:47:00 | ДиМ АО (Дороги и мосты) (ЭДО Такс ЗП с 27.06.23 т/о договоры в руч режиме, УПД на бумаге ) | Внешняя | Качество | Невыполнение требований НТД | Да | Выявлены несоответствия на перильных ограждениях: - Отсутствует сертификат качества на продукцию - Забоины ЦП - Разнотонность покрытия ЦП - Труба заполнения парапетного ограждения несоответствует КМД - На Стойка парапетного ограждения грибовидность фланца Требование: направить представителя для совестной приемки продукции и принятия решения по устранению дефектов ЗК 773, реал. 3168 | ПО | выезд | Не проведён технический контроль продукции, сырья, материалов, комплектующих | Невыполнение требований технологической документации в части доработки | Внеплановый инструктаж сотрудников ГЦ по регламенту по восстановлению ЦП Отв. Макушкин И.С. | 101853 |  | Заявка на командировку группы сотрудников № 336 от 17.11.2025 - 101 853 руб.
12985 от 10.12.2025 19:08:31 | ДиМ АО (Дороги и мосты) (ЭДО Такс ЗП с 27.06.23 т/о договоры в руч режиме, УПД на бумаге ) | Внешняя | Качество | Невыполнение требований НТД | Да | Выявлены несоответсвия на м/и для водоотвода: - Паспорта на изделия – отсутствуют. - Локально на элементах водоотвода присутствует повреждение цинкового покрытия, присутствуют участки с проступающей ржавчиной, а также есть участки покрытия, выполненные по не подготовленной поверхности. - Локально на некоторых элементах водоотвода присутствуют следы ремонта покрытия, которые по цвету существенно отличаются от основного цвета, что приводит к тому что общий вид конструкции водоотвода после монтажа будет отличаться и выглядеть не эстетично в общей цветовой гамме искусственных сооружений перечисленных выше. ЗК 1138 | МК, другое | выезд, доработка | Производственные процессы не адаптированы к специфике конкретного заказа | Недостаточная ясность и детализация процедур | 1. Создать РС на доработку на сотрудников ЦГЦ. Возможно некоторые изделия были отправлены заказчику из-за некорректного маршрута изготовления. Изначально РС были созданы на Сварщиков 11 корпуса. Срок реализации кор.действий: Следующий заказ Отв. Руководитель ЦТОЗ | 60808.6 |  | Заявка на командировку 60 808,6 руб
3741 от 22.04.2025 13:23:35 | СПЕЦСТРОЙ ООО (6079) | Внешняя | Качество | Невыполнение требований НТД | Да | Некорректная работа Системы световой индикации ОМФП (не работает диод стрелки) Требование: устранить несоответствие в кратчайшие сроки ЗК 1969 от 21.11.24 г. | ОМФП | Отошел контакт - замена кабеля силами клиента Инструтаж от поставщика получен | Скрытый дефект в продукции поставщиков | Скрытый дефект в продукции поставщиков | 1. Усилить входной контроль комплектующих от данного поставщика, отв. - Чеботев Д.С., срок - 30.09.2025 2. Внести в РЭ требования по сборке и эксплуатации ССИ, отв. - Степанов Н.М., срок - 31.05.2025 | 0.1 |  | Отсутствуют | 11.04.2025
5661 от 19.06.2025 15:52:01 | ВИНПЛАСТ ООО (ЭДО Такском ЗП увед. с 23.05.25) | Внешняя | Качество | Несоответствия ЦП | Да | Выявлены несоответствия ЦП на м/и от давальцев: - Забоины ЦП; - Наплывы ЦП - Шлак; - Непроцинк (следы от подвесной проволоки) Заказ Давальца 923, 924 | Услуги по оцинкованию (давальцы) | доработка у заказчика | Дефицит персонала | Дефицит персонала | В соответствии с Планом работ и мероприятий № 7-25 от 25.06.2025 . Повышение качества цинкового покрытия (по результатам рекламаций и актов) | 0.01 | 7460 | Отсутствуют | 01.12.2025
9599 от 01.10.2025 12:07:09 | ЗАВОД ПРОДМАШ АО | Внутренняя | Качество | Невыполнение требований НТД | Нет | Ресурсные спецификации на лазерный раскрой, более 5 шт. что удалось обнаружить, выполнены с ошибкой. А именно везде заложен кислород, хотя резка тонких металлов происходит на сжатом воздухе. Это приводит к не правильному списанию материалов, неправильному расчету себестоимости и т. д Вот пример РС из ночного задания e1cib/data/Справочник.РесурсныеСпецификации?ref=80d0a0369f5844f111f08fc4a30d2db6 e1cib/data/Справочник.РесурсныеСпецификации?ref=80d0a0369f5844f111f093ae6a71b2e4 | Другое | [6 empty] | Отсутствуют | 07.10.2025
10316 от 19.09.2025 0:00:44 | СК ДЕЛЬТА ООО | Внешняя | Качество | Невыполнение требований НТД | Да | ГПЦ(80) Элемент радиусный ЭР-W/2,5-1000-М5 (R=1000 мм; Lзаг=2320 мм) ВЫПУКЛЫЙ - 11 шт. Во вложении фото с объекта, то что мы поставили. Клиент утверждает, что ЭР недостаточно согнута и предоставил замеры радиуса 1840, чертеж прилагается. Заказчик предоставил план (ранее у нас его не было) согласно которому КБ установило, что данный элемент даже после доработки им не подойдет. ЗК 1070 | ДО | Элменты изгготовлены с нарушением требований КД, однако сама КД согласована ошибочно (заказчик заказа не то). Принято решение заменить элементы с частичной компенсацией затрат со стороны заказчика. | Не проведён технический контроль продукции, сырья, материалов, комплектующих | Невнимательность исполнителя | Так как ошибка была и на стороне заказчика и на стороне завода, рекламация обоснована только в части ошибки исполнителя на производстве (изготовил не то). Поэтому в качестве ко.рдействий реализовать внеплановый инструктаж и аттсестацию. |  | 686.97
12550 от 04.12.2025 8:02:50 | ЗАВОД ПРОДМАШ АО | Внутренняя | Качество | Невыполнение требований НТД | Да | В рамках тендера, осуществлялась поставка и монтаж барьерного ограждения с помощью подрядной организации, в результате монтажа были выявлены несоответствия на м/и ГПСкомпл(60) Световозвращатель КД5-КБII-RI / (ЭС-2) СТО 07525912-030-2016: - забоины на наклейках; - отсутствие наклейки на изделии Точное количество с таким дефектом монтажники не обозначали, но произвели в оперативном режиме допоставку 10 шт. для сдачи объекта. Требование: усилить контроль. ЗК 1616, реал. 3507, ЗК для резерва продукции 1615 | СВЗ | Замена 10 шт. изделий |  | Невнимательность исполнителя | Дисциплинарные - переборка склада переработчиком | 1024.4 | 4.2 | Себестоимость 10 шт. изделий - 1 024,40 руб. Логистических затрат не было | 24.12.2025
720 от 29.01.2025 11:57:52 | ЗАВОД ПРОДМАШ АО | Внутренняя | Качество | Невыполнение требований НТД | Да | В СТО 410 и в КД по ЗК 2025 не заложены требования на используемый тип пленки для знаков дорожных на ОФМП. Ранее используемая пленка не соответствует требованиям ГОСТ 52289 п. 5.1.17 | ОМФП | Заменить все знаки на новые, с пленкой класса В. Старые знаки использовать в других заказах | Не определены (частично или полностью) требования к продукции | Не определены (частично или полностью) требования к продукции | Во всех новых конструкция впредь будет закладываться пленка типа Б или типа В. Какой конкретно тип пленки использовать должно быть указано в заказе. | 30000 | 62.87 | Затраты на логистику 30 000 руб. | 17.04.2025