## Лист_1
№ п/п | Номер | Дата | Основание | Поставщик/переработчик | Поставщик | Место проведения контроля | Номенклатура | Группа номенклатуры | Кол., шт. | Кол., кг | Вид несоответствия | Критичность несоответствия | Несоответствие
1 | В00-0000106 | 01.07.2026 | Приобретение товаров и услуг 0000-002894 от 01.07.2026 15:26:33 | Поставщик | СамараПромснаб ПК | Склад готовой продукции | ГПЦ Шпилька М16-6gx470.58.0915 DIN 976 Гальваническое | Метизы | 20 | 12.16 | Невыполнение требований НТД | В лом; | Угол профиля резьбы менее 60º, резьба не является метрической
2 | В00-0000107 | 01.07.2026 | Приобретение товаров и услуг 0000-002895 от 01.07.2026 15:35:03 | Поставщик | СамараПромснаб ПК | Склад готовой продукции | ПФК(закупка) Переходник МФГ30-М 001.51.00.001 (от поставщика/переработчика) | ОО | 4 | 1 | Невыполнение технических требований КД | Взять в работу с доработкой; | Отсутствует притупление острых кромок радиусом 0,5 мм. (МФГ30-М 001.51.00.001 п.3)
3 | В00-0000113 | 06.07.2026 | Приобретение товаров и услуг 0000-002964 от 06.07.2026 13:06:20 | Поставщик | СЕВЕРСТАЛЬ СЕТЬ АО (АО «Северсталь Дистрибуция») | Основной склад | _уу_Лист 4,0 ГОСТ 19903-2015/ Ст3сп, Ст3сп5, В-Ст3сп (С255, Ст2сп) | Листы | 332 | 332 | Подгиб | Взять в работу в штатном режиме; | Допускается отклонение до 12мм, фактически отклонение от прямолинейности до 24мм.
4 | В00-0000117 | 10.07.2026 | Приобретение товаров и услуг 0000-003062 от 09.07.2026 23:59:59 | Поставщик | СамараПромснаб ПК | Склад готовой продукции | ГПЦ(закупка) Хомут трубостойки (от поставщика/переработчика) | ОО | 162 | 11.34 | Несоответствие геометрических размеров | В лом; | По чертежу R14+1, по факту 10-18.
5 | В00-0000128 | 22.07.2026 | Приобретение товаров и услуг 0000-003191 от 17.07.2026 0:00:00 | Поставщик | Строд Сервис (Самара) (ЭДО Такском ЗП 06.02.25) | Склад готовой продукции | _уу_(ЛЕВАЯ) Пленка для демпферного устройства ФО-2 фон+Сегмент 1(2шт)+Сегмент 2 (белая, черная) | СиМ | 1 | 1.973 | Механическое повреждение | В лом; | Механическое повреждение
6 | В00-0000126 | 21.07.2026 | Приобретение товаров и услуг 0000-003199 от 17.07.2026 23:59:59 | Поставщик | МЕТАЛЛСЕРВИС-МОСКВА ООО | Основной склад | _уу_Труба 219*4,0 ГОСТ 10704-91/ 09Г2С, В-09Г2С (С345) | Трубы | 12725 | 12725 | Несоответствия металлопроката | В лом; | фактическое содержание кремния Si = 0,18 - 0,22.
7 | В00-0000129 | 23.07.2026 | Приобретение товаров и услуг 0000-003224 от 20.07.2026 23:59:59 | Поставщик | АРГО ПКФ ООО(ЭДО Такском ЗП согл. от 04.05.2026) | Основной склад | ПФК(закупка) Шпилька М36-6azx320.58.-б/п ГОСТ 22042-76 Черное (полная резьба) (от поставщика/перераб | Метизы | 16 | 40.96 | Невыполнение требований НТД | В лом; | ISO 965-4:2021: D = 35,620 - 35,145 мм, фактически 35,89 - 35,83 мм; D2 = 33,022 - 32,798 мм, фактически 33,063 - 33,042 мм.
8 | В00-0000129 | 23.07.2026 | Приобретение товаров и услуг 0000-003224 от 20.07.2026 23:59:59 | Поставщик | АРГО ПКФ ООО(ЭДО Такском ЗП согл. от 04.05.2026) | Основной склад | ПФК(закупка) Шпилька М16-6azx170.58.-б/п ГОСТ 22042-76 Черное (полная резьба) (от поставщика/перераб | Метизы | 32 | 8.64 | Невыполнение требований НТД | В лом; | ISO 965-4:2021: D = 15,660 - 15,380 мм, фактически 15,98 - 15,92 мм; D2 = 14.361 - 14,201 мм, фактически 14,56 - 14,510 мм.
9 | В00-0000108 | 01.07.2026 | Поступление от переработчика 0000-000406 от 01.07.2026 0:00:00 | Переработчик | Самарский колледж сервиса ГАПОУ Самарской области СКСПО (ЭДО Такском с 01.04.25) | Склад ПДС черный | (ПФК(закупка)) Настил SP 34х38/30х2 А 1100х1000 (от поставщика/переработчика) | Настилы сварные | 6 | 123.24 | Невыполнение требований НТД | Устранимое | Максимальный выступ связующего элемента относительно несущей полосы по СТО не более 0,5 мм, фактически до 2 мм. Максимальное выступание связующих элементов над несущими полосами по СТО не более 1,5 мм, фактически до 3,18 мм. Максимальное занижение обрамляющего элемента относительно несущей полосы по СТО не более 1,0 мм, фактическое 1,85 мм. Заусенцы. Дефекты сварных швов: брызги металла, кратеры, поры, натёки, прожоги, остатки сварной проволоки, несплавления.
10 | В00-0000108 | 01.07.2026 | Поступление от переработчика 0000-000406 от 01.07.2026 0:00:00 | Переработчик | Самарский колледж сервиса ГАПОУ Самарской области СКСПО (ЭДО Такском с 01.04.25) | Склад ПДС черный | (ПФК(закупка)) Настил SP 34х38/30х2 А 1100х500 (от поставщика/переработчика) | Настилы сварные | 6 | 64.62 | Невыполнение требований НТД | Устранимое | Максимальный выступ связующего элемента относительно несущей полосы по СТО не более 0,5 мм, фактически до 2 мм. Максимальное выступание связующих элементов над несущими полосами по СТО не более 1,5 мм, фактически до 3,18 мм. Максимальное занижение обрамляющего элемента относительно несущей полосы по СТО не более 1,0 мм, фактическое 1,85 мм. На одном изделии размеры по КД 500 мм, фактически 494 мм. Заусенцы. На одном изделии отсутствует связующая полоса. Дефекты сварных швов: брызги металла, кратеры, поры, натёки, прожоги, остатки сварной проволоки, несплавления.
11 | В00-0000108 | 01.07.2026 | Поступление от переработчика 0000-000406 от 01.07.2026 0:00:00 | Переработчик | Самарский колледж сервиса ГАПОУ Самарской области СКСПО (ЭДО Такском с 01.04.25) | Склад ПДС черный | (ПФК(закупка)) Настил SP 34х38/30х2 А 500х500 (от поставщика/переработчика) | Настилы сварные | 1 | 5.12 | Невыполнение требований НТД | Устранимое | Максимальный выступ связующего элемента относительно несущей полосы по СТО не более 0,5 мм, фактически до 1,32 мм. Максимальное выступание связующих элементов над несущими полосами по СТО не более 1,5 мм, фактически до 3,18 мм. Максимальное занижение обрамляющего элемента относительно несущей полосы по СТО не более 1,0 мм, фактическое 1,85 мм. Дефекты сварных швов: брызги металла, кратеры, поры, натёки, прожоги, остатки сварной проволоки, несплавления.
12 | В00-0000108 | 01.07.2026 | Поступление от переработчика 0000-000406 от 01.07.2026 0:00:00 | Переработчик | Самарский колледж сервиса ГАПОУ Самарской области СКСПО (ЭДО Такском с 01.04.25) | Склад ПДС черный | (ПФК(закупка)) Ступень SP 34х38/30х2 А 1000х270 (от поставщика/переработчика) | Настилы сварные | 15 | 98.25 | Невыполнение требований НТД | Устранимое | Максимальный выступ связующего элемента относительно несущей полосы по СТО не более 0,5 мм, фактически до 2 мм. Максимальное выступание связующих элементов над несущими полосами по СТО не более 1,5 мм, фактически до 3,18 мм. Максимальное занижение обрамляющего элемента относительно несущей полосы по СТО не более 1,0 мм, фактическое 1,85 мм. Заусенцы. Дефекты сварных швов: брызги металла, кратеры, поры, натёки, прожоги, остатки сварной проволоки, несплавления.
13 | В00-0000111 | 03.07.2026 | Поступление от переработчика 0000-000413 от 03.07.2026 14:46:05 | Переработчик | АРКУС ПСК ООО (ЭДО Такском ЗП согл. от 15.06.2026) | Склад ПДС черный | ПФК(закупка) Кронштейн 2.К2-1,0-1,5-0/180-Ф5 (от поставщика/переработчика) | ОО | 90 | 2437.2 | Невыполнение требований НТД | Устранимое | Размер по КД 200+/-2 мм, фактически 191-200 мм. Дефекты сварных швов (3 шт.): поры, незаваренный кратер.
14 | В00-0000115 | 08.07.2026 | Поступление от переработчика 0000-000419 от 08.07.2026 8:41:30 | Переработчик | АРКУС ПСК ООО (ЭДО Такском ЗП согл. от 15.06.2026) | Склад ПДС черный | ПФК(закупка) Элемент закладной ЗФ-24/4/К230-5,0 (Окно) (ЭЗ 354.00.00.000 СБ) (от поставщика/перераб | ОО | 40 | 7320 | Невыполнение требований НТД | Устранимое | Дефекты сварных швов: 1 Сварной шов С10 зачищен до основного металла. 2. Брызги металла. 3. Натеки. 4. Кратер. 5. Подрезы. Дефекты термической резки: 1. Цепочка застывших капель. 2. Налипший шлак. Несооветствие требованиям КД: Не выполнено притупление кромок паза. Механические повреждения
15 | В00-0000118 | 13.07.2026 | Поступление от переработчика 0000-000428 от 13.07.2026 11:13:11 | Переработчик | АРКУС ПСК ООО (ЭДО Такском ЗП согл. от 15.06.2026) | Склад ПДС черный | ПФК(закупка) Кронштейн 2.К2-1,0-1,5-0/180-Ф5 (от поставщика/переработчика) | ОО | 1 | 27.08 | Несоответствие геометрических размеров | Малозначительное | 1. Размер по КД 200(+/-2)мм, фактически 196 мм. 2. Отсутствует плавный перезод к основному металлу.
16 | В00-0000123 | 17.07.2026 | Поступление от переработчика 0000-000430 от 13.07.2026 13:30:24 | Переработчик | АЛЬТ ГРУПП ООО(ЭДО Такском ЗП увед. от 21.07.2026) | Склад ШТРИПС | _уу_Г/к штрипс 2,9*25/Ст3сп | Штрипсы | 1739.506 | 1739.506 | Серповидность |  | В процессе изготовления продукции выявлен скрытый дефект полосы 2,9*25: серповидность составляет 54 мм на длине 3 м.
17 | В00-0000119 | 15.07.2026 | Поступление от переработчика 0000-000438 от 15.07.2026 11:36:57 | Переработчик | КЕДР-1 ООО (ЭДО ЗП с 21.01.2026) | Склад ПДС черный | ПФК(закупка) Элемент закладной ЗФ-24/4/К230-5,0 (Окно) (ЭЗ 354.00.00.000 СБ) (от поставщика/перераб | ОО | 40 | 7320 | Невыполнение требований НТД | Устранимое | 1. Брызги металла. 2. Подрезы. 3. Отсутствие лпавного перехода к основному металлу. 4. Кратеры. 5. Плохое повторное возбуждение дуги. 6. Натеки. 7. Не выполнено требование "Заварить". 8. Поры. 9. Не выполнено притупление кромок паза.
18 | В00-0000127 | 22.07.2026 | Поступление от переработчика 0000-000438 от 15.07.2026 11:36:57 | Переработчик | КЕДР-1 ООО (ЭДО ЗП с 21.01.2026) | Склад ПДС черный | ПФК(закупка) Элемент закладной ЗФ-24/4/К230-5,0 (Окно) (ЭЗ 354.00.00.000 СБ) (от поставщика/перераб | ОО | 40 | 7320 | Невыполнение требований НТД | Устранимое | ЭЗ 354.00.00.000 СБ: 1.«Б-Б» не выполнено требование «Заварить». 2.Сварной шов №2 фактические катеты 6-10 мм. 3.Дефекты сварных швов: плохое повторное возбуждение дуги, натек, превышение выпуклости, скопление пор, несплавления. ЭЗ 354.00.00.001: 1.Сварной шов С10 по ГОСТ 14771 фактические размеры: e=8-14 мм, g до 4 мм. Дефекты поверхности п/ф: Дет. 2 – заусенцы на торцевых поверхностях реза. Дет. 3 – дефекты термической резки – незавершенный рез.
19 | В00-0000124 | 20.07.2026 | Поступление от переработчика 0000-000451 от 19.07.2026 22:34:45 | Переработчик | АСТРЕЯ ООО (ЭДО Такском ЗП согл. от 19.03.2025) | Склад ПДС черный | ПФК(закупка) Элемент закладной ЗФ-24/4/К230-5,0 (Окно) (ЭЗ 354.00.00.000 СБ) (от поставщика/перераб | ОО | 15 | 2745 | Брызги металла | Устранимое | Брызги металла. ГОСТ 9.307 п.4.4.1
20 | В00-0000132 | 28.07.2026 | Поступление от переработчика 0000-000477 от 28.07.2026 1:34:45 | Переработчик | АСТРЕЯ ООО (ЭДО Такском ЗП согл. от 19.03.2025) | Склад ПДС черный | ПФК(закупка) Элемент закладной ЗФ-24/4/К230-2,5 (ЭЗ 249.00.00.000 СБ) (от поставщика/переработчика) | ОО | 15 | 1372.95 | Невыполнение требований НТД | Устранимое | Сварные брызги, поры, наплывы металла, не выполнено требование "заварить". Присутствуют лакокрасочное покрытие, остатки маркировочных бирок производителя
21 | В00-0000132 | 28.07.2026 | Поступление от переработчика 0000-000477 от 28.07.2026 1:34:45 | Переработчик | АСТРЕЯ ООО (ЭДО Такском ЗП согл. от 19.03.2025) | Склад ПДС черный | ПФК(закупка) Элемент закладной ЗФ-24/4/К230-2,5 (ЭЗ 249.00.00.000 СБ) (от поставщика/переработчика) | ОО | 5 | 457.65 | Дефекты сварных швов | Устранимое | Сварные брызги, поры, наплывы металла, не выполнено требование "заварить".
23 | В00-0000130 | 24.07.2026 |  | Переработчик | АРКУС ПСК ООО (ЭДО Такском ЗП согл. от 15.06.2026) | АРКУС ПСК ООО (ЭДО Такском ЗП согл. от 15.06.2026) | (ПФК(закупка)) Стойка СГ2 (от поставщика/переработчика) | РО | 1 | 867.52 | Невыполнение требований НТД | Устранимое | Дефекты термической резки – цыпочка застывших капель. Дефекты сварных швов – брызги металла.
24 | В00-0000130 | 24.07.2026 |  | Переработчик | АРКУС ПСК ООО (ЭДО Такском ЗП согл. от 15.06.2026) | АРКУС ПСК ООО (ЭДО Такском ЗП согл. от 15.06.2026) | (ПФК(закупка)) Секция СР19 (от поставщика/переработчика) | РО | 1 | 512.13 | Брызги металла | Устранимое | Дефекты сварных швов: - брызги металла. Доработаны в процессе контроля.
25 | В00-0000120 | 17.07.2026 |  | Поставщик | СамараПромснаб ПК | СамараПромснаб ПК | ОО_ГПЦ(15) Секция балки (Э 634.00.00.001), Гальваническое, (опытный образец) | Опытные образцы | 4 | 3.32 | Невыполнение технических требований КД | Устранимое | Акт во вложении
26 | В00-0000120 | 17.07.2026 |  | Поставщик | СамараПромснаб ПК | СамараПромснаб ПК | ОО_ГПЦ(15) Стойка дорожная, Гальваническое, (опытный образец) | Опытные образцы | 4 | 0.8 | Невыполнение технических требований КД | Устранимое | Акт во вложении
27 | В00-0000120 | 17.07.2026 |  | Поставщик | СамараПромснаб ПК | СамараПромснаб ПК | ОО_ГПЦ(15) Подиум, Гальваническое, (опытный образец) | Опытные образцы | 2 | 4.08 | Невыполнение технических требований КД | Устранимое | Акт во вложении
28 | В00-0000110 | 02.07.2026 |  | Переработчик | Монтажторгстрой ООО | Монтажторгстрой ООО | ГПОкр(210-240 мкм (RAL 6034)) Клин Ц 221.00.00.020 | МК, другое | 4 | 5.72 | Невыполнение требований НТД | Устранимое
29 | В00-0000125 | 20.07.2026 |  | Переработчик | Монтажторгстрой ООО | Монтажторгстрой ООО | ГПОкр(210-240 мкм (RAL 6034)) Клин Ц 221.00.00.020 | МК, другое | 1 | 1.43 | Невыполнение требований НТД | Устранимое | Акт во вложении
30 | В00-0000122 | 17.07.2026 |  | Переработчик | Монтажторгстрой ООО | Монтажторгстрой ООО | ГПОкр(210-240 мкм (RAL 6034)) Клин Ц 221.00.00.020 | МК, другое | 4 | 5.72 | Невыполнение требований НТД | Устранимое
31 | В00-0000114 | 07.07.2026 |  | Переработчик | Монтажторгстрой ООО | Монтажторгстрой ООО | ГПОкр(210-240 мкм (RAL 6034)) Клин Ц 221.00.00.020 | МК, другое | 4 | 5.72 | Невыполнение требований НТД | Устранимое | 1.Покрытие сплошное, темно серого цвета. 2.Включения отсутствуют. 3.Потеки, сморщивание отсутствуют. 4.На поверхности изделий имеются загрязнения неустановленной консистенции. 5.Толщина покрытия: от 12 мкм до 57 мкм, ср.= 44 мкм.
32 | В00-0000110 | 02.07.2026 |  | Переработчик | Монтажторгстрой ООО | Монтажторгстрой ООО | ГПОкр(210-240 мкм (RAL 6034)) Площадка ПЛ-1 | МК, другое | 1 | 187.18 | Невыполнение требований НТД | Устранимое
33 | В00-0000125 | 20.07.2026 |  | Переработчик | Монтажторгстрой ООО | Монтажторгстрой ООО | ГПОкр(210-240 мкм (RAL 6034)) Площадка ПЛ-1 | МК, другое | 1 | 187.18 | Невыполнение требований НТД | Устранимое | Акт во вложении
34 | В00-0000122 | 17.07.2026 |  | Переработчик | Монтажторгстрой ООО | Монтажторгстрой ООО | ГПОкр(210-240 мкм (RAL 6034)) Площадка ПЛ-1 | МК, другое | 1 | 187.18 | Невыполнение требований НТД | Устранимое
35 | В00-0000114 | 07.07.2026 |  | Переработчик | Монтажторгстрой ООО | Монтажторгстрой ООО | ГПОкр(210-240 мкм (RAL 6034)) Площадка ПЛ-1 | МК, другое | 1 | 187.18 | Невыполнение требований НТД | Устранимое | 1.Покрытие сплошное, темно серого цвета. 2.Включения отсутствуют. 3.Потеки, сморщивание отсутствуют. 4На поверхности изделий имеются загрязнения неустановленной консистенции. 5.Толщина покрытия: от 9 мкм до 117 мкм, ср.= 63 мкм
36 | В00-0000110 | 02.07.2026 |  | Переработчик | Монтажторгстрой ООО | Монтажторгстрой ООО | ГПОкр(210-240 мкм (RAL 6034)) Элемент распорный (16П L=2275) | МК, другое | 1 | 31.33 | Невыполнение требований НТД | Устранимое
37 | В00-0000125 | 20.07.2026 |  | Переработчик | Монтажторгстрой ООО | Монтажторгстрой ООО | ГПОкр(210-240 мкм (RAL 6034)) Элемент распорный (16П L=2275) | МК, другое | 1 | 31.33 | Невыполнение требований НТД | Устранимое | Акт во вложении
38 | В00-0000122 | 17.07.2026 |  | Переработчик | Монтажторгстрой ООО | Монтажторгстрой ООО | ГПОкр(210-240 мкм (RAL 6034)) Элемент распорный (16П L=2275) | МК, другое | 1 | 31.33 | Невыполнение требований НТД | Устранимое
39 | В00-0000114 | 07.07.2026 |  | Переработчик | Монтажторгстрой ООО | Монтажторгстрой ООО | ГПОкр(210-240 мкм (RAL 6034)) Элемент распорный (16П L=2275) | МК, другое | 1 | 31.33 | Невыполнение требований НТД | Устранимое | 1.Покрытие сплошное, темно серого цвета. 2.Включения отсутствуют. 3.Потеки, сморщивание отсутствуют. 4На поверхности изделий имеются загрязнения неустановленной консистенции. 5.Толщина покрытия: от 21 мкм до 110 мкм, ср.= 47 мкм
40 | В00-0000110 | 02.07.2026 |  | Переработчик | Монтажторгстрой ООО | Монтажторгстрой ООО | ГПОкр(210-240 мкм (RAL 6034)) Элемент распорный (16П L=1985) | МК, другое | 1 | 27.07 | Невыполнение требований НТД | Устранимое
41 | В00-0000125 | 20.07.2026 |  | Переработчик | Монтажторгстрой ООО | Монтажторгстрой ООО | ГПОкр(210-240 мкм (RAL 6034)) Элемент распорный (16П L=1985) | МК, другое | 1 | 27.07 | Невыполнение требований НТД | Устранимое | Акт во вложении
42 | В00-0000122 | 17.07.2026 |  | Переработчик | Монтажторгстрой ООО | Монтажторгстрой ООО | ГПОкр(210-240 мкм (RAL 6034)) Элемент распорный (16П L=1985) | МК, другое | 1 | 27.07 | Невыполнение требований НТД | Устранимое
43 | В00-0000114 | 07.07.2026 |  | Переработчик | Монтажторгстрой ООО | Монтажторгстрой ООО | ГПОкр(210-240 мкм (RAL 6034)) Элемент распорный (16П L=1985) | МК, другое | 1 | 27.07 | Невыполнение требований НТД | Устранимое | 1.Покрытие сплошное, темно серого цвета. 2.Включения отсутствуют. 3.Потеки, сморщивание отсутствуют. 4На поверхности изделий имеются загрязнения неустановленной консистенции. 5.Толщина покрытия: от 11 мкм до 92 мкм, ср.= 39 мкм
44 | В00-0000110 | 02.07.2026 |  | Переработчик | Монтажторгстрой ООО | Монтажторгстрой ООО | ГПОкр(210-240 мкм (RAL 6034)) Элемент распорный (16П L=1735) | МК, другое | 1 | 23.52 | Невыполнение требований НТД | Устранимое
45 | В00-0000125 | 20.07.2026 |  | Переработчик | Монтажторгстрой ООО | Монтажторгстрой ООО | ГПОкр(210-240 мкм (RAL 6034)) Элемент распорный (16П L=1735) | МК, другое | 1 | 23.52 | Невыполнение требований НТД | Устранимое | Акт во вложении
46 | В00-0000122 | 17.07.2026 |  | Переработчик | Монтажторгстрой ООО | Монтажторгстрой ООО | ГПОкр(210-240 мкм (RAL 6034)) Элемент распорный (16П L=1735) | МК, другое | 1 | 23.52 | Невыполнение требований НТД | Устранимое
47 | В00-0000114 | 07.07.2026 |  | Переработчик | Монтажторгстрой ООО | Монтажторгстрой ООО | ГПОкр(210-240 мкм (RAL 6034)) Элемент распорный (16П L=1735) | МК, другое | 1 | 23.52 | Невыполнение требований НТД | Устранимое | 1.Покрытие сплошное, темно серого цвета. 2.Включения отсутствуют. 3.Потеки, сморщивание отсутствуют. 4На поверхности изделий имеются загрязнения неустановленной консистенции. 5.Толщина покрытия: от 15 мкм до 92 мкм, ср.= 44 мкм
48 | В00-0000110 | 02.07.2026 |  | Переработчик | Монтажторгстрой ООО | Монтажторгстрой ООО | ГПОкр(210-240 мкм (RAL 6034)) Элемент распорный (16П L=1475) | МК, другое | 1 | 19.82 | Невыполнение требований НТД | Устранимое
49 | В00-0000125 | 20.07.2026 |  | Переработчик | Монтажторгстрой ООО | Монтажторгстрой ООО | ГПОкр(210-240 мкм (RAL 6034)) Элемент распорный (16П L=1475) | МК, другое | 1 | 19.82 | Невыполнение требований НТД | Устранимое | Акт во вложении
50 | В00-0000122 | 17.07.2026 |  | Переработчик | Монтажторгстрой ООО | Монтажторгстрой ООО | ГПОкр(210-240 мкм (RAL 6034)) Элемент распорный (16П L=1475) | МК, другое | 1 | 19.82 | Невыполнение требований НТД | Устранимое
51 | В00-0000114 | 07.07.2026 |  | Переработчик | Монтажторгстрой ООО | Монтажторгстрой ООО | ГПОкр(210-240 мкм (RAL 6034)) Элемент распорный (16П L=1475) | МК, другое | 1 | 19.82 | Невыполнение требований НТД | Устранимое | 1.Покрытие сплошное, темно серого цвета. 2.Включения отсутствуют. 3.Потеки, сморщивание отсутствуют. 4На поверхности изделий имеются загрязнения неустановленной консистенции. 5.Толщина покрытия: от 23 мкм до 90 мкм, ср.= 47 мкм
52 | В00-0000110 | 02.07.2026 |  | Переработчик | Монтажторгстрой ООО | Монтажторгстрой ООО | ГПОкр(210-240 мкм (RAL 6034)) Элемент распорный (16П L=1195) | МК, другое | 1 | 15.84 | Невыполнение требований НТД | Устранимое
53 | В00-0000125 | 20.07.2026 |  | Переработчик | Монтажторгстрой ООО | Монтажторгстрой ООО | ГПОкр(210-240 мкм (RAL 6034)) Элемент распорный (16П L=1195) | МК, другое | 1 | 15.84 | Невыполнение требований НТД | Устранимое | Акт во вложении
54 | В00-0000122 | 17.07.2026 |  | Переработчик | Монтажторгстрой ООО | Монтажторгстрой ООО | ГПОкр(210-240 мкм (RAL 6034)) Элемент распорный (16П L=1195) | МК, другое | 1 | 15.84 | Невыполнение требований НТД | Устранимое
55 | В00-0000114 | 07.07.2026 |  | Переработчик | Монтажторгстрой ООО | Монтажторгстрой ООО | ГПОкр(210-240 мкм (RAL 6034)) Элемент распорный (16П L=1195) | МК, другое | 1 | 15.84 | Невыполнение требований НТД | Устранимое | 1.Покрытие сплошное, темно серого цвета. 2.Включения отсутствуют. 3.Потеки, сморщивание отсутствуют. 4На поверхности изделий имеются загрязнения неустановленной консистенции. 5.Толщина покрытия: от 22 мкм до 110 мкм, ср.= 47 мкм
56 | В00-0000110 | 02.07.2026 |  | Переработчик | Монтажторгстрой ООО | Монтажторгстрой ООО | ГПОкр(210-240 мкм (RAL 6034)) Элемент крепежный (16П L=6740) | МК, другое | 2 | 191.68 | Невыполнение требований НТД | Устранимое
57 | В00-0000125 | 20.07.2026 |  | Переработчик | Монтажторгстрой ООО | Монтажторгстрой ООО | ГПОкр(210-240 мкм (RAL 6034)) Элемент крепежный (16П L=6740) | МК, другое | 1 | 95.84 | Невыполнение требований НТД | Устранимое | Акт во вложении
58 | В00-0000122 | 17.07.2026 |  | Переработчик | Монтажторгстрой ООО | Монтажторгстрой ООО | ГПОкр(210-240 мкм (RAL 6034)) Элемент крепежный (16П L=6740) | МК, другое | 2 | 191.68 | Невыполнение требований НТД | Устранимое
59 | В00-0000114 | 07.07.2026 |  | Переработчик | Монтажторгстрой ООО | Монтажторгстрой ООО | ГПОкр(210-240 мкм (RAL 6034)) Элемент крепежный (16П L=6740) | МК, другое | 2 | 191.68 | Невыполнение требований НТД | Устранимое | 1.Покрытие сплошное, темно серого цвета. 2.Включения отсутствуют. 3.Потеки, сморщивание отсутствуют. 4На поверхности изделий имеются загрязнения неустановленной консистенции. 5.Толщина покрытия: от 8 мкм до 121 мкм, ср.= 46 мкм
60 | В00-0000110 | 02.07.2026 |  | Переработчик | Монтажторгстрой ООО | Монтажторгстрой ООО | ГПОкр(210-240 мкм (RAL 6034)) Элемент крепежный (16П L=6000) | МК, другое | 4 | 341.24 | Невыполнение требований НТД | Устранимое
61 | В00-0000125 | 20.07.2026 |  | Переработчик | Монтажторгстрой ООО | Монтажторгстрой ООО | ГПОкр(210-240 мкм (RAL 6034)) Элемент крепежный (16П L=6000) | МК, другое | 2 | 170.62 | Невыполнение требований НТД | Устранимое | Акт во вложении
62 | В00-0000122 | 17.07.2026 |  | Переработчик | Монтажторгстрой ООО | Монтажторгстрой ООО | ГПОкр(210-240 мкм (RAL 6034)) Элемент крепежный (16П L=6000) | МК, другое | 4 | 341.24 | Невыполнение требований НТД | Устранимое
63 | В00-0000114 | 07.07.2026 |  | Переработчик | Монтажторгстрой ООО | Монтажторгстрой ООО | ГПОкр(210-240 мкм (RAL 6034)) Элемент крепежный (16П L=6000) | МК, другое | 4 | 341.24 | Невыполнение требований НТД | Устранимое | 1.Покрытие сплошное, темно серого цвета. 2.Включения отсутствуют. 3.Потеки, сморщивание отсутствуют. 4На поверхности изделий имеются загрязнения неустановленной консистенции. 5.Толщина покрытия: от 11 мкм до 126 мкм, ср.= 46 мкм
64 | В00-0000110 | 02.07.2026 |  | Переработчик | Монтажторгстрой ООО | Монтажторгстрой ООО | ГПОкр(210-240 мкм (RAL 6034)) Элемент распорный (16П L=1118) | МК, другое | 2 | 29.56 | Невыполнение требований НТД | Устранимое
65 | В00-0000125 | 20.07.2026 |  | Переработчик | Монтажторгстрой ООО | Монтажторгстрой ООО | ГПОкр(210-240 мкм (RAL 6034)) Элемент распорный (16П L=1118) | МК, другое | 2 | 29.56 | Невыполнение требований НТД | Устранимое | Акт во вложении
66 | В00-0000122 | 17.07.2026 |  | Переработчик | Монтажторгстрой ООО | Монтажторгстрой ООО | ГПОкр(210-240 мкм (RAL 6034)) Элемент распорный (16П L=1118) | МК, другое | 2 | 29.56 | Невыполнение требований НТД | Устранимое
67 | В00-0000114 | 07.07.2026 |  | Переработчик | Монтажторгстрой ООО | Монтажторгстрой ООО | ГПОкр(210-240 мкм (RAL 6034)) Элемент распорный (16П L=1118) | МК, другое | 2 | 29.56 | Невыполнение требований НТД | Устранимое | 1.Покрытие сплошное, темно серого цвета. 2.Включения отсутствуют. 3.Потеки, сморщивание отсутствуют. 4На поверхности изделий имеются загрязнения неустановленной консистенции. 5.Толщина покрытия: от 15 мкм до 126 мкм, ср.= 42 мкм
68 | В00-0000110 | 02.07.2026 |  | Переработчик | Монтажторгстрой ООО | Монтажторгстрой ООО | ГПОкр(210-240 мкм (RAL 6034)) Элемент распорный (16П L=1316) | МК, другое | 2 | 35.2 | Невыполнение требований НТД | Устранимое
69 | В00-0000125 | 20.07.2026 |  | Переработчик | Монтажторгстрой ООО | Монтажторгстрой ООО | ГПОкр(210-240 мкм (RAL 6034)) Элемент распорный (16П L=1316) | МК, другое | 2 | 35.2 | Невыполнение требований НТД | Устранимое | Акт во вложении
70 | В00-0000122 | 17.07.2026 |  | Переработчик | Монтажторгстрой ООО | Монтажторгстрой ООО | ГПОкр(210-240 мкм (RAL 6034)) Элемент распорный (16П L=1316) | МК, другое | 2 | 35.2 | Невыполнение требований НТД | Устранимое
71 | В00-0000114 | 07.07.2026 |  | Переработчик | Монтажторгстрой ООО | Монтажторгстрой ООО | ГПОкр(210-240 мкм (RAL 6034)) Элемент распорный (16П L=1316) | МК, другое | 2 | 35.2 | Невыполнение требований НТД | Устранимое | 1.Покрытие сплошное, темно серого цвета. 2.Включения отсутствуют. 3.Потеки, сморщивание отсутствуют. 4На поверхности изделий имеются загрязнения неустановленной консистенции. 5.Толщина покрытия: от 16 мкм до 126 мкм, ср.= 51 мкм
72 | В00-0000110 | 02.07.2026 |  | Переработчик | Монтажторгстрой ООО | Монтажторгстрой ООО | ГПОкр(210-240 мкм (RAL 6034)) Элемент распорный (16П L=1527) | МК, другое | 2 | 41.2 | Невыполнение требований НТД | Устранимое
73 | В00-0000125 | 20.07.2026 |  | Переработчик | Монтажторгстрой ООО | Монтажторгстрой ООО | ГПОкр(210-240 мкм (RAL 6034)) Элемент распорный (16П L=1527) | МК, другое | 2 | 41.2 | Невыполнение требований НТД | Устранимое | Акт во вложении
74 | В00-0000122 | 17.07.2026 |  | Переработчик | Монтажторгстрой ООО | Монтажторгстрой ООО | ГПОкр(210-240 мкм (RAL 6034)) Элемент распорный (16П L=1527) | МК, другое | 2 | 41.2 | Невыполнение требований НТД | Устранимое
75 | В00-0000114 | 07.07.2026 |  | Переработчик | Монтажторгстрой ООО | Монтажторгстрой ООО | ГПОкр(210-240 мкм (RAL 6034)) Элемент распорный (16П L=1527) | МК, другое | 2 | 41.2 | Невыполнение требований НТД | Устранимое | 1.Покрытие сплошное, темно серого цвета. 2.Включения отсутствуют. 3.Потеки, сморщивание отсутствуют. 4На поверхности изделий имеются загрязнения неустановленной консистенции. 5.Толщина покрытия: от 14 мкм до 121 мкм, ср.= 39 мкм
76 | В00-0000110 | 02.07.2026 |  | Переработчик | Монтажторгстрой ООО | Монтажторгстрой ООО | ГПОкр(210-240 мкм (RAL 6034)) Пластина (10х220х360) | МК, другое | 4 | 24.48 | Невыполнение требований НТД | Устранимое
77 | В00-0000125 | 20.07.2026 |  | Переработчик | Монтажторгстрой ООО | Монтажторгстрой ООО | ГПОкр(210-240 мкм (RAL 6034)) Пластина (10х220х360) | МК, другое | 1 | 6.12 | Невыполнение требований НТД | Устранимое | Акт во вложении
78 | В00-0000122 | 17.07.2026 |  | Переработчик | Монтажторгстрой ООО | Монтажторгстрой ООО | ГПОкр(210-240 мкм (RAL 6034)) Пластина (10х220х360) | МК, другое | 4 | 24.48 | Невыполнение требований НТД | Устранимое
79 | В00-0000114 | 07.07.2026 |  | Переработчик | Монтажторгстрой ООО | Монтажторгстрой ООО | ГПОкр(210-240 мкм (RAL 6034)) Пластина (10х220х360) | МК, другое | 4 | 24.48 | Невыполнение требований НТД | Устранимое | 1. Покрытие темно серого цвета нанесено не на все поверхности деталей. 2.Включения отсутствуют. 3.Потеки, сморщивание отсутствуют. 4.На поверхности изделий имеются загрязнения неустановленной консистенции. 5.Толщина покрытия: от 50 мкм до 98 мкм, ср.= 75 мкм.
80 | В00-0000110 | 02.07.2026 |  | Переработчик | Монтажторгстрой ООО | Монтажторгстрой ООО | ГПОкр(210-240 мкм (RAL 6034)) Пластина опорная (12х240х240) | МК, другое | 2 | 10.62 | Невыполнение требований НТД | Устранимое
81 | В00-0000125 | 20.07.2026 |  | Переработчик | Монтажторгстрой ООО | Монтажторгстрой ООО | ГПОкр(210-240 мкм (RAL 6034)) Пластина опорная (12х240х240) | МК, другое | 2 | 10.62 | Невыполнение требований НТД | Устранимое | Акт во вложении
82 | В00-0000122 | 17.07.2026 |  | Переработчик | Монтажторгстрой ООО | Монтажторгстрой ООО | ГПОкр(210-240 мкм (RAL 6034)) Пластина опорная (12х240х240) | МК, другое | 2 | 10.62 | Невыполнение требований НТД | Устранимое
83 | В00-0000114 | 07.07.2026 |  | Переработчик | Монтажторгстрой ООО | Монтажторгстрой ООО | ГПОкр(210-240 мкм (RAL 6034)) Пластина опорная (12х240х240) | МК, другое | 2 | 10.62 | Невыполнение требований НТД | Устранимое | 1. Покрытие темно серого цвета нанесено не на все поверхности деталей. 2.Включения отсутствуют. 3.Потеки, сморщивание отсутствуют. 4.На поверхности изделий имеются загрязнения неустановленной консистенции. 5.Толщина покрытия: от 51 мкм до 69 мкм, ср.= 60 мкм.
84 | В00-0000110 | 02.07.2026 |  | Переработчик | Монтажторгстрой ООО | Монтажторгстрой ООО | ГПОкр(210-240 мкм (RAL 6034)) Пластина установочная (20х250х630) | МК, другое | 1 | 23.28 | Невыполнение требований НТД | Устранимое
85 | В00-0000125 | 20.07.2026 |  | Переработчик | Монтажторгстрой ООО | Монтажторгстрой ООО | ГПОкр(210-240 мкм (RAL 6034)) Пластина установочная (20х250х630) | МК, другое | 1 | 23.28 | Невыполнение требований НТД | Устранимое | Акт во вложении
86 | В00-0000122 | 17.07.2026 |  | Переработчик | Монтажторгстрой ООО | Монтажторгстрой ООО | ГПОкр(210-240 мкм (RAL 6034)) Пластина установочная (20х250х630) | МК, другое | 1 | 23.28 | Невыполнение требований НТД | Устранимое
87 | В00-0000114 | 07.07.2026 |  | Переработчик | Монтажторгстрой ООО | Монтажторгстрой ООО | ГПОкр(210-240 мкм (RAL 6034)) Пластина установочная (20х250х630) | МК, другое | 1 | 23.28 | Невыполнение требований НТД | Устранимое | 1.Покрытие сплошное, темно серого цвета. 2.Включения отсутствуют. 3.Потеки, сморщивание отсутствуют. 4На поверхности изделий имеются загрязнения неустановленной консистенции. 5.Толщина покрытия: от 29 мкм до 120 мкм, ср.= 70 мкм
88 | В00-0000110 | 02.07.2026 |  | Переработчик | Монтажторгстрой ООО | Монтажторгстрой ООО | ГПОкр(210-240 мкм (RAL 6034)) Пластина (20х80х160) | МК, другое | 2 | 3.74 | Невыполнение требований НТД | Устранимое
89 | В00-0000125 | 20.07.2026 |  | Переработчик | Монтажторгстрой ООО | Монтажторгстрой ООО | ГПОкр(210-240 мкм (RAL 6034)) Пластина (20х80х160) | МК, другое | 1 | 1.87 | Невыполнение требований НТД | Устранимое | Акт во вложении
90 | В00-0000122 | 17.07.2026 |  | Переработчик | Монтажторгстрой ООО | Монтажторгстрой ООО | ГПОкр(210-240 мкм (RAL 6034)) Пластина (20х80х160) | МК, другое | 2 | 3.74 | Невыполнение требований НТД | Устранимое
91 | В00-0000114 | 07.07.2026 |  | Переработчик | Монтажторгстрой ООО | Монтажторгстрой ООО | ГПОкр(210-240 мкм (RAL 6034)) Пластина (20х80х160) | МК, другое | 2 | 3.74 | Невыполнение требований НТД | Устранимое | 1.Покрытие сплошное, темно серого цвета. 2.Включения отсутствуют. 3.Потеки, сморщивание отсутствуют. 4На поверхности изделий имеются загрязнения неустановленной консистенции. 5.Толщина покрытия: от 21 мкм до 76 мкм, ср.= 37 мкм
92 | В00-0000110 | 02.07.2026 |  | Переработчик | Монтажторгстрой ООО | Монтажторгстрой ООО | ГПОкр(210-240 мкм (RAL 6034)) Ребро (20х370х380) | МК, другое | 2 | 33.38 | Невыполнение требований НТД | Устранимое
93 | В00-0000125 | 20.07.2026 |  | Переработчик | Монтажторгстрой ООО | Монтажторгстрой ООО | ГПОкр(210-240 мкм (RAL 6034)) Ребро (20х370х380) | МК, другое | 1 | 16.69 | Невыполнение требований НТД | Устранимое | Акт во вложении
94 | В00-0000122 | 17.07.2026 |  | Переработчик | Монтажторгстрой ООО | Монтажторгстрой ООО | ГПОкр(210-240 мкм (RAL 6034)) Ребро (20х370х380) | МК, другое | 2 | 33.38 | Невыполнение требований НТД | Устранимое
95 | В00-0000114 | 07.07.2026 |  | Переработчик | Монтажторгстрой ООО | Монтажторгстрой ООО | ГПОкр(210-240 мкм (RAL 6034)) Ребро (20х370х380) | МК, другое | 2 | 33.38 | Невыполнение требований НТД | Устранимое | 1.Покрытие сплошное, темно серого цвета. 2.Включения отсутствуют. 3.Потеки, сморщивание отсутствуют. 4На поверхности изделий имеются загрязнения неустановленной консистенции. 5.Толщина покрытия: от 44 мкм до 73 мкм, ср.= 51 мкм
96 | В00-0000110 | 02.07.2026 |  | Переработчик | Монтажторгстрой ООО | Монтажторгстрой ООО | ГПОкр(210-240 мкм (RAL 6034)) Опора левая (L125х10 L=1300) | МК, другое | 2 | 48.32 | Невыполнение требований НТД | Устранимое
97 | В00-0000125 | 20.07.2026 |  | Переработчик | Монтажторгстрой ООО | Монтажторгстрой ООО | ГПОкр(210-240 мкм (RAL 6034)) Опора левая (L125х10 L=1300) | МК, другое | 2 | 48.32 | Невыполнение требований НТД | Устранимое | Акт во вложении
98 | В00-0000122 | 17.07.2026 |  | Переработчик | Монтажторгстрой ООО | Монтажторгстрой ООО | ГПОкр(210-240 мкм (RAL 6034)) Опора левая (L125х10 L=1300) | МК, другое | 2 | 48.32 | Невыполнение требований НТД | Устранимое
99 | В00-0000114 | 07.07.2026 |  | Переработчик | Монтажторгстрой ООО | Монтажторгстрой ООО | ГПОкр(210-240 мкм (RAL 6034)) Опора левая (L125х10 L=1300) | МК, другое | 2 | 48.32 | Невыполнение требований НТД | Устранимое | 1.Покрытие сплошное, темно серого цвета. 2.Включения отсутствуют. 3.Потеки, сморщивание отсутствуют. 4.На поверхности изделий имеются загрязнения неустановленной консистенции. 5.Толщина покрытия: от 12 мкм до 57 мкм, ср.= 32 мкм.
100 | В00-0000110 | 02.07.2026 |  | Переработчик | Монтажторгстрой ООО | Монтажторгстрой ООО | ГПОкр(210-240 мкм (RAL 6034)) Опора правая (L125х10 L=1300) | МК, другое | 2 | 48.32 | Невыполнение требований НТД | Устранимое
101 | В00-0000125 | 20.07.2026 |  | Переработчик | Монтажторгстрой ООО | Монтажторгстрой ООО | ГПОкр(210-240 мкм (RAL 6034)) Опора правая (L125х10 L=1300) | МК, другое | 2 | 48.32 | Невыполнение требований НТД | Устранимое | Акт во вложении
102 | В00-0000122 | 17.07.2026 |  | Переработчик | Монтажторгстрой ООО | Монтажторгстрой ООО | ГПОкр(210-240 мкм (RAL 6034)) Опора правая (L125х10 L=1300) | МК, другое | 2 | 48.32 | Невыполнение требований НТД | Устранимое
103 | В00-0000114 | 07.07.2026 |  | Переработчик | Монтажторгстрой ООО | Монтажторгстрой ООО | ГПОкр(210-240 мкм (RAL 6034)) Опора правая (L125х10 L=1300) | МК, другое | 2 | 48.32 | Невыполнение требований НТД | Устранимое | 1.Покрытие сплошное, темно серого цвета. 2.Включения отсутствуют. 3.Потеки, сморщивание отсутствуют. 4На поверхности изделий имеются загрязнения неустановленной консистенции. 5.Толщина покрытия: от 21 мкм до 76 мкм, ср.= 37 мкм.
104 | В00-0000110 | 02.07.2026 |  | Переработчик | Монтажторгстрой ООО | Монтажторгстрой ООО | ГПОкр(210-240 мкм (RAL 6034)) Лестница Л-1 | МК, другое | 1 | 590.32 | Невыполнение требований НТД | Устранимое
105 | В00-0000125 | 20.07.2026 |  | Переработчик | Монтажторгстрой ООО | Монтажторгстрой ООО | ГПОкр(210-240 мкм (RAL 6034)) Лестница Л-1 | МК, другое | 1 | 590.32 | Невыполнение требований НТД | Устранимое | Акт во вложении
106 | В00-0000122 | 17.07.2026 |  | Переработчик | Монтажторгстрой ООО | Монтажторгстрой ООО | ГПОкр(210-240 мкм (RAL 6034)) Лестница Л-1 | МК, другое | 1 | 590.32 | Невыполнение требований НТД | Устранимое
107 | В00-0000114 | 07.07.2026 |  | Переработчик | Монтажторгстрой ООО | Монтажторгстрой ООО | ГПОкр(210-240 мкм (RAL 6034)) Лестница Л-1 | МК, другое | 1 | 590.32 | Невыполнение требований НТД | Устранимое | 1.Покрытие сплошное, темно серого цвета. 2.Включения отсутствуют. 3.Потеки, сморщивание отсутствуют. 4.На поверхности изделий имеются загрязнения неустановленной консистенции. 5.Толщина покрытия: от 10 мкм до 153 мкм, ср.= 57 мкм.
108 | В00-0000110 | 02.07.2026 |  | Переработчик | Монтажторгстрой ООО | Монтажторгстрой ООО | ГПОкр(210-240 мкм (RAL 6034)) Опора левая (L125х10 L=340) | МК, другое | 2 | 11.84 | Невыполнение требований НТД | Устранимое
109 | В00-0000125 | 20.07.2026 |  | Переработчик | Монтажторгстрой ООО | Монтажторгстрой ООО | ГПОкр(210-240 мкм (RAL 6034)) Опора левая (L125х10 L=340) | МК, другое | 2 | 11.84 | Невыполнение требований НТД | Устранимое | Акт во вложении
110 | В00-0000122 | 17.07.2026 |  | Переработчик | Монтажторгстрой ООО | Монтажторгстрой ООО | ГПОкр(210-240 мкм (RAL 6034)) Опора левая (L125х10 L=340) | МК, другое | 2 | 11.84 | Невыполнение требований НТД | Устранимое
111 | В00-0000114 | 07.07.2026 |  | Переработчик | Монтажторгстрой ООО | Монтажторгстрой ООО | ГПОкр(210-240 мкм (RAL 6034)) Опора левая (L125х10 L=340) | МК, другое | 2 | 11.84 | Невыполнение требований НТД | Устранимое | 1.Покрытие темно серого цвета нанесено не на все поверхности изделия. 2.Включения отсутствуют. 3.Потеки, сморщивание отсутствуют. 4.На поверхности изделий имеются загрязнения неустановленной консистенции. 5.Толщина покрытия: от 9 мкм до 98 мкм, ср.= 37 мкм.
112 | В00-0000110 | 02.07.2026 |  | Переработчик | Монтажторгстрой ООО | Монтажторгстрой ООО | ГПОкр(210-240 мкм (RAL 6034)) Опора правая (L125х10 L=340) | МК, другое | 2 | 11.84 | Невыполнение требований НТД | Устранимое
113 | В00-0000125 | 20.07.2026 |  | Переработчик | Монтажторгстрой ООО | Монтажторгстрой ООО | ГПОкр(210-240 мкм (RAL 6034)) Опора правая (L125х10 L=340) | МК, другое | 1 | 5.92 | Невыполнение требований НТД | Устранимое | Акт во вложении
114 | В00-0000122 | 17.07.2026 |  | Переработчик | Монтажторгстрой ООО | Монтажторгстрой ООО | ГПОкр(210-240 мкм (RAL 6034)) Опора правая (L125х10 L=340) | МК, другое | 2 | 11.84 | Невыполнение требований НТД | Устранимое
115 | В00-0000114 | 07.07.2026 |  | Переработчик | Монтажторгстрой ООО | Монтажторгстрой ООО | ГПОкр(210-240 мкм (RAL 6034)) Опора правая (L125х10 L=340) | МК, другое | 2 | 11.84 | Невыполнение требований НТД | Устранимое | 1.Покрытие сплошное, темно серого цвета (1 шт.). 2. Покрытие темно серого цвета нанесено не на все поверхности детали (1 шт.). 3.Включения отсутствуют. 4.Потеки, сморщивание отсутствуют. 5.На поверхности изделий имеются загрязнения неустановленной консистенции. 6.Толщина покрытия: от 8 мкм до 85 мкм, ср.= 49 мкм.
116 | В00-0000110 | 02.07.2026 |  | Переработчик | Монтажторгстрой ООО | Монтажторгстрой ООО | ГПОкр(210-240 мкм (RAL 6034)) Ограждение Ог-1 | МК, другое | 2 | 172.48 | Невыполнение требований НТД | Устранимое
117 | В00-0000125 | 20.07.2026 |  | Переработчик | Монтажторгстрой ООО | Монтажторгстрой ООО | ГПОкр(210-240 мкм (RAL 6034)) Ограждение Ог-1 | МК, другое | 2 | 172.48 | Невыполнение требований НТД | Устранимое | Акт во вложении
118 | В00-0000122 | 17.07.2026 |  | Переработчик | Монтажторгстрой ООО | Монтажторгстрой ООО | ГПОкр(210-240 мкм (RAL 6034)) Ограждение Ог-1 | МК, другое | 2 | 172.48 | Невыполнение требований НТД | Устранимое
119 | В00-0000114 | 07.07.2026 |  | Переработчик | Монтажторгстрой ООО | Монтажторгстрой ООО | ГПОкр(210-240 мкм (RAL 6034)) Ограждение Ог-1 | МК, другое | 2 | 172.48 | Невыполнение требований НТД | Устранимое | 1.Покрытие сплошное, темно серого цвета. 2.Включения отсутствуют. 3.Потеки, сморщивание отсутствуют. 4.На поверхности изделий имеются загрязнения неустановленной консистенции. 5.Толщина покрытия: от 9 мкм до 108 мкм, ср.= 45 мкм.
122 | В00-0000109 | 01.07.2026 |  | Переработчик | ТЗМИК АЛЬТАИР ООО | ТЗМИК АЛЬТАИР ООО | ГПОкр(240) Кронштейн КП | МК, другое | 16 | 1169.92 | Невыполнение требований НТД |  | Дефекты сварных швов: поры, плохое повторное возбуждение дуги, брызги металла. Устранено в процессе контроля. Состояние поверхности: "бурая ржавчина", следы полимеризовавшегося ЛКМ на локальных участках. На поверхности одного изделия масло.
123 | В00-0000112 | 04.07.2026 |  | Переработчик | ТЗМИК АЛЬТАИР ООО | ТЗМИК АЛЬТАИР ООО | ГПОкр(240) Кронштейн КП | МК, другое | 16 | 1169.92 | Невыполнение требований НТД | Устранимое | Отсутствие перекрывание финишным покрытием: Дет. 1, дет. 2, дет. 3. Доработано в процессе контроля сотрудниками ООО «ТЗМИК Альтаир».
124 | В00-0000116 | 09.07.2026 |  | Переработчик | ТЗМИК АЛЬТАИР ООО | ТЗМИК АЛЬТАИР ООО | ГПОкр(240) Кронштейн КП | МК, другое | 16 | 1169.92 | Невыполнение требований НТД |  | 1.На локальных участках дефекты сварных швов: брызги металла, поры, скопление пор. Доработано в процессе контроля сотрудником ОА «Завод Продмаш». 2.Разнооттеночность очищенной поверхности от светло-серого до темно-серого цвета. Шероховатость поверхности Rz от 30 до 80 мкм.
125 | В00-0000116 | 09.07.2026 |  | Переработчик | ТЗМИК АЛЬТАИР ООО | ТЗМИК АЛЬТАИР ООО | ГПОкр(240) Кронштейн КП | МК, другое | 16 | 1169.92 | Невыполнение требований НТД |  | Отсутствие перекрывание финишным покрытием: Дет. 1, дет. 2. Доработано в процессе контроля сотрудниками ООО «ТЗМИК Альтаир».
126 | В00-0000133 | 29.07.2026 |  | Переработчик | ТЗМИК АЛЬТАИР ООО | ТЗМИК АЛЬТАИР ООО | ГПОкр(240) Кронштейн КП | МК, другое | 16 | 1169.92 | Невыполнение требований НТД |  | 1.На локальных участках дефекты сварных швов: брызги металла, поры, скопление пор. Доработано в процессе контроля сотрудником ОА «Завод Продмаш». 2.Разнооттеночность очищенной поверхности от светло-серого до темно-серого цвета. Шероховатость поверхности Rz от 30 до 80 мкм.
127 | В00-0000112 | 04.07.2026 |  | Переработчик | ТЗМИК АЛЬТАИР ООО | ТЗМИК АЛЬТАИР ООО | (ПФК) Кронштейн КПн (Ц 207.13.00.000 СБ) (снятие фасок) | МК, другое | 16 | 1169.92 | Невыполнение требований НТД | Устранимое | 1.На локальных участках дефекты сварных швов: брызги металла, поры, скопление пор. Доработано в процессе контроля сотрудником ОА «Завод Продмаш». 2.Разнооттеночность очищенной поверхности от светло-серого до темно-серого цвета. Шероховатость поверхности Rz от 30 до 80 мкм.
128 | В00-0000121 | 17.07.2026 |  | Переработчик | МК ВОЛГАДОН ООО (ЭДО Таксом ЗП согл 21.05.2024) | МК ВОЛГАДОН ООО (ЭДО Таксом ЗП согл 21.05.2024) | (ПФК(закупка)) Решетка сварная балочная СБР1 (от поставщика/переработчика) | МК, другое | 8 | 1073.36 | Дефекты сварных швов | Устранимое | Брызги металла. Сварной шов №1 С8 - непровар в корне шва.
129 | В00-0000130 | 24.07.2026 |  | Переработчик | АРКУС ПСК ООО (ЭДО Такском ЗП согл. от 15.06.2026) | АРКУС ПСК ООО (ЭДО Такском ЗП согл. от 15.06.2026) | (ПФК(закупка)) Секция СР10 (от поставщика/переработчика) | РО | 2 | 2221.5 | Брызги металла | Устранимое | Дефекты сварных швов (1 шт.): - брызги металла. Доработаны в процессе контроля.
130 | В00-0000130 | 24.07.2026 |  | Переработчик | АРКУС ПСК ООО (ЭДО Такском ЗП согл. от 15.06.2026) | АРКУС ПСК ООО (ЭДО Такском ЗП согл. от 15.06.2026) | (ПФК(закупка)) Стойка СП12 (от поставщика/переработчика) | РО | 1 | 1217.1 | Невыполнение требований НТД | Устранимое | 1.Дефекты сварных швов: - подрезы; - брызги металла. Доработано в процессе контроля. 2.Несоответствия требованиям КД: - соед. дет. 9-дет.7 – сварной шов №2 Т1 катет 10, фактически катет менее 8,5 мм – доработано в процессе контроля. - соединение дет. 7-8 и 5-8 - отсутствует технологическое отверстие. - Дет.5 – Стойка (2 шт.): Одна стойка изготовлена из 2х частей, сварным стыковым соединением е=13-15 мм, g=0-2,5мм с несъемной подкладкой. 3.Несоответствие требованиям НТД: - Дет. 7 - дефекты термической резки – цепочка застывших капель.
131 | В00-0000130 | 24.07.2026 |  | Переработчик | АРКУС ПСК ООО (ЭДО Такском ЗП согл. от 15.06.2026) | АРКУС ПСК ООО (ЭДО Такском ЗП согл. от 15.06.2026) | (ПФК(закупка)) Секция С-2 (ОР 363.03.00.000 СБ) (от поставщика/переработчика) | ОО | 1 | 1745.42 | Невыполнение требований НТД | Устранимое | 1.Несоответствия требованиям КД: Дет. 7 - отсутствуют. По КД Дет. 6 – 6 шт., фактически 10 шт. По КД Дет. 8 – 24 шт., фактически 12 шт. Выносной элемент А: размер 178±2 мм, фактически 185 мм. Выносной элемент Б: размер 112±2 мм, фактически 78 мм; 114мм. Гл. вид.: размер 1050±3 мм, фактически 1035 мм. Дет.1 -дет.7: размер 2300±4 мм, фактически 2380мм.; 2310 мм. 2.Дефекты сварных швов: - брызги металла; - тавровые сварные швы выполнены не по замкнутому контуру; - кратер; - поры.
132 | В00-0000134 | 30.07.2026 |  | Переработчик | АРКУС ПСК ООО (ЭДО Такском ЗП согл. от 15.06.2026) | АРКУС ПСК ООО (ЭДО Такском ЗП согл. от 15.06.2026) | (ПФК(закупка)) Секция С-2 (ОР 363.03.00.000 СБ) (от поставщика/переработчика) | ОО | 1 | 1745.42 | Дефекты сварных швов | Устранимое | Не выполнено требование КД "заварить", пора, брызги металла, плохое повторное возобнавление дуги.
133 | В00-0000130 | 24.07.2026 |  | Переработчик | АРКУС ПСК ООО (ЭДО Такском ЗП согл. от 15.06.2026) | АРКУС ПСК ООО (ЭДО Такском ЗП согл. от 15.06.2026) | (ПФК(закупка)) Сегмент секции С-2 верхняя часть (ОР 375.02.01.000 СБ) (от поставщика/переработчика) | ОО | 1 | 626.3 | Дефекты сварных швов | Устранимое | Дефекты сварных швов: - брызги металла; - подрезы. Доработаны в процессе контроля.
134 | В00-0000130 | 24.07.2026 |  | Переработчик | АРКУС ПСК ООО (ЭДО Такском ЗП согл. от 15.06.2026) | АРКУС ПСК ООО (ЭДО Такском ЗП согл. от 15.06.2026) | (ПФК(закупка)) Сегмент секции С-2 нижняя часть (ОР 375.02.02.000 СБ) (от поставщика/переработчика) | ОО | 1 | 626.3 | Брызги металла | Устранимое | Дефекты сварных швов: - брызги металла. Доработаны в процессе контроля.
135 | В00-0000130 | 24.07.2026 |  | Переработчик | АРКУС ПСК ООО (ЭДО Такском ЗП согл. от 15.06.2026) | АРКУС ПСК ООО (ЭДО Такском ЗП согл. от 15.06.2026) | (ПФК(закупка)) Сегмент секции С-1 верхняя часть (ОР 374.02.01.000 СБ) (от поставщика/переработчика) | ОО | 1 | 539.75 | Дефекты сварных швов | Устранимое | Дефекты сварных швов: - брызги металла; - соединение дет. 2 – дет. 1 отсутствует сварной шов №1 (одно место). Доработаны в процессе контроля.
136 | В00-0000130 | 24.07.2026 |  | Переработчик | АРКУС ПСК ООО (ЭДО Такском ЗП согл. от 15.06.2026) | АРКУС ПСК ООО (ЭДО Такском ЗП согл. от 15.06.2026) | (ПФК(закупка)) Сегмент секции С-1 нижняя часть (ОР 374.02.02.000 СБ) (от поставщика/переработчика) | ОО | 1 | 539.75 | Дефекты сварных швов | Устранимое | Дефекты сварных швов: - брызги металла; - поры. Доработаны в процессе контроля.
138 | В00-0000131 | 28.07.2026 |  | Переработчик | МК ВОЛГАДОН ООО (ЭДО Таксом ЗП согл 21.05.2024) | МК ВОЛГАДОН ООО (ЭДО Таксом ЗП согл 21.05.2024) | (ПФК(закупка)) Секция С-5 (ОР 373.02.00.000 СБ) (от поставщика/переработчика) | ОО | 2 | 1920 | Дефекты сварных швов | Устранимое | Брызги металла; поры; не заваренные кратеры; натек.
141 | В00-0000134 | 30.07.2026 |  | Переработчик | АРКУС ПСК ООО (ЭДО Такском ЗП согл. от 15.06.2026) | АРКУС ПСК ООО (ЭДО Такском ЗП согл. от 15.06.2026) | (ПФК(закупка)) Стойка Ст-7 (ОР 373.01.00.000 СБ) (от поставщика/переработчика) | ОО | 2 | 2766.26 | Брызги металла | Устранимое | Брызги металла.
142 | В00-0000134 | 30.07.2026 |  | Переработчик | АРКУС ПСК ООО (ЭДО Такском ЗП согл. от 15.06.2026) | АРКУС ПСК ООО (ЭДО Такском ЗП согл. от 15.06.2026) | (ПФК(закупка)) Стойка Ст-8 (ОР 365.01.00.000 СБ) (от поставщика/переработчика) | ОО | 1 | 878.9 | Дефекты сварных швов | Устранимое | Не выполнено требование КД "заварить", пора.