## Лист_1
№ п/п | Регистрационный номер | Отправитель | Рекламация | Вид рекламации | Вид несоответствия | Рекламация обоснована | Содержание рекламации | Ответственное подразделение | Продуктовое направление | Решение по рекламации | Коренная причина возникновения | Коренная причина необнаружения | Корректирующие действия | Сумма затрат | Масса металлоизделий с несоответствиями, кг | Состав затрат | Дата закрытия рекламации
1 | 3374 от 08.04.2026 7:19:36 | НПС Снабжение ООО (ЭДО Такском ЗП 15.03.24, ПМ 12.03.25) | Внешняя | Качество | Несоответствия ЦП | Нет | На м/и Вставка отрывная ВО-140 выявлены несоответствия: -Толщина ЦП 64-79 мкм ЗК 1044, реал. 514 | - | Дорожные ограждения | - | - | - | - | - | - | - | 22.04.2026
2 | 3562 от 13.04.2026 11:33:37 | НПС Снабжение ООО (ЭДО Такском ЗП 15.03.24, ПМ 12.03.25) | Внешняя | Количество | Невыполнение требований НТД | Да | Для отгруженных ОМФП в кол-ве 6 шт. отсутствуют метизы для сборки Требование: отгрузить метизы ЗК 136, реал. 614 | Отдел логистики | ОМФП | Отправить деловыми линиями | Недостаточная ясность и детализация процедур | Невнимательность исполнителя | Накручивать метизы в производстве в процессе сборки и выпуска ГПСкомпл | 4000 | 4470 | Отгрузка деловыми линиями - 4 000 руб | В работе
3 | 3638 от 15.04.2026 9:03:05 | ТРАНССТРОЙМЕХАНИЗАЦИЯ ООО | Внешняя | Качество | Невыполнение требований НТД | Да | Отсутствует свинчиваемость на м/и (ПРЯМ.П) Элемент закладной анкерный ЗА-36/24/Д1560-1,5-хц (ЭЗ 280.00.00.000 СБ) Прямая поставка от ДОРСВЕТЭНЕРГО ЗК 2275, Заказ поставщику 682 | Отдел закупок | Мачты | поставщик производит отбраковку на площадке с представителем заказчика | В работе | В работе | В работе | В работе | В работе | В работе | В работе
4 | 4066 от 28.04.2026 9:07:55 | КТЦбел (Беларусь) | Внешняя | Качество | Несоответствие толщины цинкового покрытия | Нет | Выявлены несоответствия ЦП на Стойках мостовых: - Несоответствия толщины цинкового покрытия (менее 120 мкм) ЗК 168 | - | Дорожные ограждения | - | - | - | - | - | - | - | 29.04.2026