## Лист_1
№ п/п | Номер | Дата | Основание | Поставщик/ переработчик | Поставщик | Место проведения контроля | Номенклатура | Группа номенклатуры | Кол., шт. | Кол., кг | Вид несоответствия | Критичность несоответствия | Несоответствие
1 | В00-0000194 | 09.10.2026 | Приобретение товаров и услуг 0000-004740 от 16.09.2026 0:00:00 | Поставщик | CASPIAN ROOYE ZANJAN | Склад ТМЦ в пути Завод Продмаш | _уу_Цинк ЦВ0(Ц0А) (Завод Продмаш) | Металлы и сплавы | 20340000 | 20340000 | Невыполнение требований НТД |  | На поверхности чушек инородные включения и следы неорганических и органических веществ.
2 | В00-0000192 | 09.10.2026 | Приобретение товаров и услуг 0000-004416 от 23.09.2026 23:41:11 | Поставщик | СЕВЕРСТАЛЬ СЕТЬ (АО «Северсталь Дистрибуция») | Основной склад | _уу_Г/к штрипс 2,4*468 (0+2)/S235JR | Штрипсы | 4873 | 4873 | Невыполнение требований НТД |  | На всей длине рулона, вдоль обрезной кромки, продольный выступ шириной до 17 мм, высотой 1 мм.
3 | В00-0000193 | 09.10.2026 | Приобретение товаров и услуг 0000-004512 от 28.09.2026 23:58:38 | Поставщик | СЕВЕРСТАЛЬ СЕТЬ (АО «Северсталь Дистрибуция») | Основной склад | _уу_Г/к штрипс 2,4*468 (0+2)/S235JR | Штрипсы | 4850 | 4850 | Невыполнение требований НТД |  | На всей длине рулона, вдоль обрезной кромки, продольный выступ шириной до 17 мм, высотой 2 мм.
4 | В00-0000190 | 05.10.2026 | Приобретение товаров и услуг 0000-004624 от 01.10.2026 0:00:00 | Поставщик | МЕТАЛЛОТОРГ АО (ЭДО Такском ПМ, ЗП+) | Основной склад | _уу_Труба 325*9,0 ГОСТ 10704-91/ Ст20 | Трубы | 21040 | 21040 | Несоответствие геометрических размеров | В лом; | По ГОСТ 10704 п. 6 толщина стенки 9+0,6/-0,8 мм, фактически 8,14/8,19 мм.
5 | В00-0000191 | 05.10.2026 | Приобретение товаров и услуг 0000-004612 от 01.10.2026 23:59:59 | Поставщик | ПТУ ГК ПКФ ООО (ЭДО Такском) | Основной склад | ГПЦ(закупка) (в КГ) Болт М24х100-10.9-HR-ТД (класс 5) ГОСТ 32484.3 | Метизы | 640 | 640 | Невыполнение требований НТД | В лом;
6 | В00-0000191 | 05.10.2026 | Приобретение товаров и услуг 0000-004612 от 01.10.2026 23:59:59 | Поставщик | ПТУ ГК ПКФ ООО (ЭДО Такском) | Основной склад | ГПЦ(закупка) (в КГ) Гайка М24-10-HR-ТД (класс 5) ГОСТ 32484.3 | Метизы | 435 | 435 | Невыполнение требований НТД | В лом;
7 | В00-0000191 | 05.10.2026 | Приобретение товаров и услуг 0000-004612 от 01.10.2026 23:59:59 | Поставщик | ПТУ ГК ПКФ ООО (ЭДО Такском) | Основной склад | ГПЦ(закупка) (в КГ) Шайба 24.ТД (класс 5) ГОСТ 32484.6 | Метизы | 41 | 41 | Невыполнение требований НТД | В лом;
8 | В00-0000191 | 05.10.2026 | Приобретение товаров и услуг 0000-004612 от 01.10.2026 23:59:59 | Поставщик | ПТУ ГК ПКФ ООО (ЭДО Такском) | Основной склад | ГПЦ(закупка) (в КГ) Болт М30x110-10.9.HR-ТД (класс 5) ГОСТ 32484.3 | Метизы | 435 | 435 | Невыполнение требований НТД | В лом;
9 | В00-0000191 | 05.10.2026 | Приобретение товаров и услуг 0000-004612 от 01.10.2026 23:59:59 | Поставщик | ПТУ ГК ПКФ ООО (ЭДО Такском) | Основной склад | ГПЦ(закупка) (в КГ) Гайка М30-10-HR-ТД (класс 5) ГОСТ 32484.3 | Метизы | 306 | 306 | Невыполнение требований НТД | В лом;
10 | В00-0000191 | 05.10.2026 | Приобретение товаров и услуг 0000-004612 от 01.10.2026 23:59:59 | Поставщик | ПТУ ГК ПКФ ООО (ЭДО Такском) | Основной склад | ГПЦ(закупка) (в КГ) Шайба 24.ТД (класс 5) ГОСТ 32484.5 | Метизы | 50 | 50 | Невыполнение требований НТД | В лом;
11 | В00-0000191 | 05.10.2026 | Приобретение товаров и услуг 0000-004612 от 01.10.2026 23:59:59 | Поставщик | ПТУ ГК ПКФ ООО (ЭДО Такском) | Основной склад | ГПЦ(закупка) (в КГ) Шайба 30.ТД (класс 5) ГОСТ 32484.5 | Метизы | 50 | 50 | Невыполнение требований НТД | В лом;
12 | В00-0000191 | 05.10.2026 | Приобретение товаров и услуг 0000-004612 от 01.10.2026 23:59:59 | Поставщик | ПТУ ГК ПКФ ООО (ЭДО Такском) | Основной склад | ГПЦ(закупка) (в КГ) Шайба 30.ТД (класс 5) ГОСТ 32484.6 | Метизы | 32 | 32 | Невыполнение требований НТД | В лом;
13 | В00-0000195 | 09.10.2026 | Приобретение товаров и услуг 0000-004736 от 08.10.2026 14:40:27 | Поставщик | ПСБ ООО | Основной склад | _уу_Труба 25*2,8 ГОСТ 3262-75/ Ст3сп, Ст3сп5, В-Ст3сп (С255, Ст2сп) | Трубы | 49 | 49 | Марка стали не соответствует требованиям спецификации |  | Содержание кремния 0,012-0,017% (ГОСТ 380 сталь Ст3сп содержание кремния 0,15-0,30%).
14 | В00-0000195 | 09.10.2026 | Приобретение товаров и услуг 0000-004736 от 08.10.2026 14:40:27 | Поставщик | ПСБ ООО | Основной склад | _уу_Труба 32*3,2 ГОСТ 3262-75/ Ст3сп, Ст3сп5, В-Ст3сп (С255, Ст2сп) | Трубы | 187 | 187 | Марка стали не соответствует требованиям спецификации |  | Содержание кремния 0,012-0,017% (ГОСТ 380 сталь Ст3сп содержание кремния 0,15-0,30%).