## Лист_1
№ п/п | Номер | Дата | Место проведения контроля | Номенклатура | Группа номенклатуры | Кол., шт. | Кол., кг | Вид несоответствия | Несоответствие | Критичность несоответствия | Склад (место возникновения) | Ответственное подразделение за несоответствие | Ответственная смена за несоответствие | Коренная причина возникновения | Коренная причина необнаружения | Корректирующие действия | Затраты на доработку
1 | В00-0000050 | 25.03.2026 | Склад готовой продукции | (РАЗДЕЛИТЕЛЬНАЯ (черно-белая))_уу_Пленка для демпферного устройства ФО-2 фон+Сегмент 1 (черный)+Сег | СиМ | 5 | 9.815 | Невыполнение требований НТД | По КД размер 880(-2)мм, фактически 872-878мм, 870-876мм, 876мм. Отслаивание кромки. На поверхности пленки загрязнения липким (клейким) веществом, краской. Механические повреждения. | Малозначительное Неустранимое | Логистика | Участок производства настилов | Невозможно установить | Упаковка не обеспечивает сохранность изделия при хранении и транспортировке |  | Продукция приходит к нам в рулонах, и так же хранится. Продукция с браком была перемещена в 5 корпус с производства.
2 | И00-0000001 | 12.01.2026 | Корпус №09 | (ПФК) Настил Р 44,4х11,1/30х2 1 А 1000х1000 (сварка лазерная) | Настилы прессованные | 1 | 20.47 | Невыполнение требований НТД | 1. Выступ связующих элементов относительно несущих полос 1,5 мм (по СТО не более 0,5 мм) | Устранимое | УПН корпус №9 |  | Невозможно установить | Неправильное выполнение технологических операций по сварке | Невнимательность исполнителя | разработаны ранее | Не отражены в 1C:ERP
3 | И00-0000001 | 12.01.2026 | Корпус №09 | (ПФК) Настил Р 44,4х11,1/30х2 1 А 1000х1000 (сварка лазерная) | Настилы прессованные | 20 | 409.4 | Невыполнение требований НТД | 1. Занижение обрамляющего элемента относительно несущей полосы 1,2 мм (по СТО не более 1 мм). 2. Несплавление | Устранимое | УПН корпус №9 |  | Невозможно установить | Неправильное выполнение технологических операций по сварке | Невнимательность исполнителя | разработаны ранее | Не отражены в 1C:ERP
4 | И00-0000002 | 13.01.2026 | _Склад корпус №11 | (ПФК) Деформационная секция №1 (сварка) | ФО | 30 | 295.2 | Невыполнение требований НТД | 1.Зазор между деталями 2 до 2,5 мм. 2. Брызги металла. 3. Неравномерные ширина и поверхность сварных швов. 4. Кратер. | Устранимое | УМИ корпус №11 |  | Смена В УМИ | Малый опыт работы на оборудовании/технологической операции | Невнимательность исполнителя | Провести дополнительный инструктаж о качестве выпускаемой продукции. Отв. сменный мастер. | Не отражены в 1C:ERP
5 | И00-0000002 | 13.01.2026 | _Склад корпус №11 | (ПФК) Деформационная секция №1 (сварка) | ФО | 2 | 19.68 | Дефекты сварных швов | 1. Прожог. 2. Брызги металла. 3. Неравномерные ширина и поверхность сварных швов. 4. Сварные швы не зачищены. | Устранимое | УМИ корпус №11 |  | Смена В УМИ | Малый опыт работы на оборудовании/технологической операции | Невнимательность исполнителя | Провести дополнительный инструктаж о качестве выпускаемой продукции. Отв. сменный мастер. | Не отражены в 1C:ERP
6 | И00-0000002 | 13.01.2026 | _Склад корпус №11 | (ПФК) Деформационная секция №1 (сварка) | ФО | 20 | 196.8 | Дефекты сварных швов | 1. Прожог. 2. Брызги металла. 3. Неравномерные ширина и поверхность сварных швов. 4. Сварные швы не зачищены. | Устранимое | УМИ корпус №11 |  | Смена В УМИ | Малый опыт работы на оборудовании/технологической операции | Невнимательность исполнителя | Провести дополнительный инструктаж о качестве выпускаемой продукции. Отв. сменный мастер. | Не отражены в 1C:ERP
7 | И00-0000003 | 13.01.2026 | Участок производства настилов | (ПФК) Настил Р 44,4х11,1/30х2 1 А 1696х1000 (сварка лазерная) | Настилы прессованные | 19 | 672.22 | Невыполнение требований НТД | 1. Брызги металла. 2. Натёк 3. Заусенцы. 4. Остатки сварочной проволоки. | Устранимое | УПН корпус №9 |  | Смена В УПН | Недостаточный уровень компетенций для проведения технического контроля | Невнимательность исполнителя | Если исполнитель будет иметь малый опыт работы на РЦ Сварка лазерная, будет усилен текущий конроль со стороны мастера и бригадира. | Не отражены в 1C:ERP
8 | И00-0000004 | 14.01.2026 | Корпус №11 | ДЛЯ ЗК 496 и 497_(ПФК) Секция ограждения пешеходного 427-1,0Д/2,0 Крест (80) (сварка) | ПО | 44 | 513.92 | Невыполнение требований НТД | 1. Отклонение от прямолинейности детали поз.6. 5 мм (по СТО не более 0,3% от 940 мм = 2,8 мм). 2. Поры. 3. Незавареный кратер. 4. Натеки. 5. Брызги металла. 6. Заусенцы | Устранимое | УМИ корпус №11 |  | Невозможно установить | Невнимательность исполнителя | Невнимательность исполнителя | Провести дополнительный инструктаж о качестве выпускаемой продукции. Отв. см. мастера Зайков Е.Д., Шабанов Е.А. 44 шт. смена "А", 24 шт. смена "В". | Не отражены в 1C:ERP
9 | И00-0000004 | 14.01.2026 | Корпус №11 | ДЛЯ ЗК 496 и 497_(ПФК) Секция ограждения пешеходного 427-1,0Д/2,0 Крест (80) (сварка) | ПО | 24 | 280.32 | Дефекты сварных швов | 1. Незавареный кратер. 2. Натеки. 3. Брызги металла. 4. Заусенцы | Устранимое | УМИ корпус №11 |  | Невозможно установить | Невнимательность исполнителя | Невнимательность исполнителя | Провести дополнительный инструктаж о качестве выпускаемой продукции. Отв. см. мастера Зайков Е.Д., Шабанов Е.А. 44 шт. смена "А", 24 шт. смена "В". | Не отражены в 1C:ERP
10 | И00-0000005 | 14.01.2026 | Склад ПФ | (ПФ) Труба 57х3,5 L=300 мм заготовка L=6000 мм (резка в размер) | ОО | 1 | 1.38 | Механическое повреждение | Кривизна по ГОСТ 10704 не должна превышать 1,5мм на 1 метр длины. Фактически кривизна составляет 74мм на 1 метр длины. Общая кривизна составила 134мм. | Неустранимое | Не определено
11 | И00-0000006 | 14.01.2026 | Участок производства настилов | (ПФК) Настил Р 44,4х11,1/30х2 1 А 1000х1000 (сварка лазерная) | Настилы прессованные | 25 | 511.75 | Невыполнение требований НТД | 1. Натёки металла на внешней стороне несущих полос. 2. Заусенец после механической обработки. | Устранимое | УПН корпус №9 |  | Смена Б УПН | Неправильное выполнение технологических операций по сварке | Невнимательность исполнителя | Усилен промежуточный контроль со стороны мастера и бригадира. Проведена разъяснительная беседа с исполнителем. | Не отражены в 1C:ERP
12 | И00-0000007 | 15.01.2026 | Корпус №11 | (ПФК) Секция основная ФО-2 (сварка) | ФО | 17 | 497.08 | Дефекты сварных швов | 1. Сварной шов №2 выполнен по незамкнутой линии. 2. Брызги металла. 3. Незавареный кратер. | Устранимое | УМИ корпус №11 |  | Смена А УМИ | Нарушение режимов работы оборудования | Невнимательность исполнителя | 1.Усилить контроль за выпуском данной продукции. 2.Ознакомить с классификатором дефектов металлоконструкций. Отв.см.мастер/бригадир | Не отражены в 1C:ERP
13 | И00-0000008 | 15.01.2026 | Корпус №11 | (ПФК) Деформационная секция №3 (сварка) | ФО | 30 | 292.2 | Дефекты сварных швов | 1. Наплавные сопряжения сварных швов. 2. Брызги металла. 3. Сварныеи швы неправильной формы (Катет шва по КД 2, фактически до 6). 4. Остатки сварочной проволоки. 5. Несплавление с основным металлом. 6. Шлак на сварных швах. | Устранимое | УМИ корпус №11 |  | Смена А УМИ | Малый опыт работы на оборудовании/технологической операции | Невнимательность исполнителя | Провести повторный инструктаж о качестве выпускаемой продукции. Отв. сменный мастер. | Не отражены в 1C:ERP
14 | И00-0000009 | 15.01.2026 | Корпус №11 | (ПФК) Секция основная ФО-2 (сварка) | ФО | 16 | 467.84 | Дефекты сварных швов | 1. Сварной шов №1 выполнен по незамкнутой линии. 2. Цепочка пор. 3. Брызги металла. 4. Сварной шов неполной длины. 5. Подрезы. 6. Натеки. | Устранимое | УМИ корпус №11 |  | Смена А УМИ | Нарушение режимов работы оборудования | Невнимательность исполнителя | 1.Усилить контроль за выпуском данной продукции. 2.Ознакомить с классификатором дефектов металлоконструкций. Отв.см.мастер/бригадир | Не отражены в 1C:ERP
15 | И00-0000010 | 16.01.2026 | Корпус №11 | (ПФК) Деформационная секция №3 (сварка) | ФО | 34 | 331.16 | Дефекты сварных швов | 1. Наплавные сопряжения сварных швов. 2. Брызги металла. 3. Шлак на сварных швах. | Устранимое | УМИ корпус №11 |  | Смена Б УМИ | Малый опыт работы на оборудовании/технологической операции | Невнимательность исполнителя | провести беседу с оператором | Отражены в 1C:ERP
16 | И00-0000011 | 16.01.2026 | Склад готовой продукции | ГПЦ(настил)(40) Настил Р 44,4х11,1/30х2 1 А Zn 1000х1000 | Настилы прессованные | 12 | 245.64 | Механическое повреждение | Механические повреждения, забоины цинкового покрытия. | Неустранимое Устранимое | Логистика |  | Невозможно установить | Низкий уровень организации процесса | Невнимательность исполнителя | Повреждения были нанесены снегоуборочной техникой, т.к. кроме данной техники в районе хранения продукции никто не работал. На данный момент изменили с | Не отражены в 1C:ERP
17 | И00-0000012 | 19.01.2026 | Основной склад | ГПЦ(60) Опора МСД-Ф-4-8,5-01-ц СТО 07525912-300-2021 (СФ-400-8,5-01-ц) (ОО 247.00.00.000 СБ) | ОО | 5 | 1835 | Невыполнение технических требований КД | Не выполнение технических требований пп. 4; 8 | Малозначительное | ЦЦ БЛ |  | Невозможно установить | В чертежах отсутствует исчерпывающая информация, необходимая для изготовления |  | Скорректировать РС и маршрут изготовления Отв. ЦТОЗ
18 | И00-0000013 | 19.01.2026 | Корпус №11 | (ПФК) Элемент закладной ЗФ-20/12/Д372-2,5 (ЭЗ 233.00.00.000 СБ) (сварка) | ОО | 16 | 2304 | Невыполнение требований НТД | 1. Брызги металла. 2. Заусенцы. | Устранимое | УМИ корпус №11 |  | Смена В УМИ | Нарушение требований технологической документации | Невнимательность исполнителя | проведена беседа с исполнителем | Не отражены в 1C:ERP
19 | И00-0000015 | 20.01.2026 | Корпус №09 | (ПФК) Настил Р 44,4х11,1/30х2 1 А 1696х1000 (сварка лазерная) | Настилы прессованные | 1 | 35.38 | Механическое повреждение | Механическое повреждение неущей полосы. | Устранимое | УПН корпус №9 |  | Смена В УПН | Малый опыт работы на оборудовании/технологической операции | Недостаточный уровень компетенций для проведения технического контроля | Если исполнитель будет иметь малый опыт работы на РЦ Сварка лазерная, будет усилен текущий конроль со стороны мастера и бригадира. | Не отражены в 1C:ERP
20 | И00-0000015 | 20.01.2026 | Корпус №09 | (ПФК) Настил Р 44,4х11,1/30х2 1 А 1696х1000 (сварка лазерная) | Настилы прессованные | 1 | 35.38 | Механическое повреждение | Толщина несущей полосы на участке 10 мм составляет 0.5 мм. | Устранимое | УПН корпус №9 |  | Смена В УПН | Малый опыт работы на оборудовании/технологической операции | Недостаточный уровень компетенций для проведения технического контроля | Если исполнитель будет иметь малый опыт работы на РЦ Сварка лазерная, будет усилен текущий конроль со стороны мастера и бригадира. | Не отражены в 1C:ERP
21 | И00-0000016 | 20.01.2026 | Корпус №11 | (ПФ) Настил Р 44,4х22,2/30х2 1 А 1200х1000 (зачистка после сварки) | Настилы прессованные | 25 | 484.25 | Невыполнение требований НТД | Выступание обрамляющего элемента на несущими полосами 1.5-2 мм. | Устранимое | УПН корпус №13 |  | Смена Б УПН | Малый опыт работы на оборудовании/технологической операции | Невнимательность исполнителя | Усилен промежуточный контроль со стороны мастера и бригадира. Проведена разъяснительная беседа с исполнителем. | Не отражены в 1C:ERP
22 | И00-0000017 | 20.01.2026 | Корпус №09 | (ПФК) Настил Р 44,4х11,1/30х2 1 А 1696х1000 (сварка лазерная) | Настилы прессованные | 20 | 707.6 | Невыполнение требований НТД | Налипший шлак, несплавление, брызги металла. | Устранимое | УПН корпус №9 |  | Смена Б УПН | Неправильное выполнение технологических операций по сварке | Невнимательность исполнителя | С сотрудниками проведена беседа о необходимости периодической очистки шлака на контактной сварке, чтобы избежать налипания шлака на обрамления. С сотр | Не отражены в 1C:ERP
23 | И00-0000017 | 20.01.2026 | Корпус №09 | (ПФК) Настил Р 44,4х11,1/30х2 1 А 1696х1000 (сварка лазерная) | Настилы прессованные | 2 | 70.76 | Невыполнение требований НТД | Несплавление, заусенцы. | Устранимое | УПН корпус №9 |  | Смена Б УПН | Неправильное выполнение технологических операций по сварке | Невнимательность исполнителя | С сотрудниками проведена беседа о необходимости периодической очистки шлака на контактной сварке, чтобы избежать налипания шлака на обрамления. С сотр | Не отражены в 1C:ERP
24 | И00-0000018 | 21.01.2026 | Корпус №11 | (ПФК) Секция основная ФО-2 (сварка) | ФО | 25 | 731 | Невыполнение требований НТД | Дефекты сварных швов: 1. Сварной шов неправильной формы (по КД катет шва 4, фактически 6-8). 2. Плохое повторное возбуждение дуги. 3. Подрезы. 4. Натеки. 5. Отсутствие плавного перехода к основному металлу. 6. Брызги металла. 7. Шлак на сварных швах. 8. Незавареный кратер. 9. Сварной шов №1 выполнен по незамкнутой линии. 10. Наплавные сопряжения сварных соединений. 11. Поры. 12. Сварной шов неполной длины. Дефекты темической резки: 1. Цепочка застывших капель. 2. Налипший шлак. | Устранимое | УМИ корпус №11 |  | Смена А УМИ | Нарушение режимов работы оборудования | Невнимательность исполнителя | 1.Усилить контроль за выпуском данной продукции. 2.Ознакомить с классификатором дефектов металлоконструкций. Отв.см.мастер/бригадир | Не отражены в 1C:ERP
25 | И00-0000019 | 21.01.2026 | Склад готовой продукции | ПФЦ(80) Основание ФО-У-90-2-Б(Г) (оцинкование) | ФО | 6 | 1473 | Отклонение формообразования и линейных размеров | Искривление детали 2 (направляющий швеллер): зазор между натянутой струной и полкой швеллера должен быть не более 5 мм, фактически 10-18 мм. Искривление детали 1 (плита основания): зазор между листом и стальной линейкой должен быть не более 1,5 мм, фактически 5-12 мм. | Устранимое | ЦЦ БЛ |  | Невозможно установить | Ошибки в настройке и контроле режимов обработки и производства | Не проведён технический контроль продукции, сырья, материалов, комплектующих | Ввести дополнительный контроль волнистости изделия на участках УМК (после сварки) и ЦГЦ (после цинкования) | Не отражены в 1C:ERP
26 | И00-0000020 | 21.01.2026 | Корпус №11 | (ПФК) Вставка отрывная ВО-140 (сварка) | ДО | 896 | 934.528 | Брызги металла | Брызги металла | Устранимое | УМИ корпус №11 |  | Смена А УМИ | Незнание/непонимание требований к качеству продукции | Невнимательность исполнителя | Усилить контроль | Не отражены в 1C:ERP
27 | И00-0000021 | 21.01.2026 | Корпус №09 | (ПФК) Настил Р 44,4х22,2/30х2 1 А 1200х1000 (сварка лазерная) | Настилы прессованные | 25 | 484.25 | Невыполнение требований НТД | 1. Прерывистый сварной шов - отсутствие проплавления связующих элементов. 2. Несплавление. 3. Прожог. 4. Налипший шлак. | Устранимое | УПН корпус №9 |  | Смена А УПН | Малый опыт работы на оборудовании/технологической операции | Невнимательность исполнителя | разработаны ранее | Не отражены в 1C:ERP
28 | И00-0000021 | 21.01.2026 | Корпус №09 | (ПФК) Настил Р 44,4х11,1/30х2 1 А 1696х1000 (сварка лазерная) | Настилы прессованные | 20 | 707.6 | Невыполнение требований НТД | 1. Занижение обрамляющего элемента относительно несущей полосы до 1,7 мм. 2. Выступание связующих элементов над несущими полосами - до 2 мм. 3. Налипший шлак. | Устранимое | УПН корпус №9 |  | Смена А УПН | Малый опыт работы на оборудовании/технологической операции | Невнимательность исполнителя | разработаны ранее | Не отражены в 1C:ERP
29 | И00-0000022 | 21.01.2026 | Корпус №11 | (ПФК) Основание дополнительное ФО-У-110-2-Б(Г) (сварка) | ФО | 4 | 401.48 | Дефекты сварных швов | 1. Цепочка пор. 2. Незаваренный кратер. 3. Плохое повторное возбуждение дуги. 4. Брызги металла. | Устранимое | УМИ корпус №11 |  | Смена А УМИ | Незнание/непонимание требований к качеству продукции | Невнимательность исполнителя | 1.Усилить контроль за выпуском данной продукции. 2.Ознакомить с классификатором дефектов металлоконструкций. Отв.см.мастер/бригадир | Не отражены в 1C:ERP
30 | И00-0000023 | 22.01.2026 | Корпус №13 | ПФК(закупка) Ствол опоры ФГН-10,0-02 (ОО 270.01.00.000 СБ) (от поставщика/переработчика) | ОО | 1 | 138.49 | Отклонение от прямолинейности | Отклонение от прямолинейности ствола опоры до 25 мм на дет. 3 Стержень опоры ФГН-10-02 | Устранимое | УМИ корпус №11 |  | Невозможно установить | Ошибки в настройке и контроле режимов обработки и производства | Невнимательность исполнителя | Провести беседу с операторами выполняющими операцию правка о качестве выпускаемой продукции. Отв. см. мастера. | Не отражены в 1C:ERP
31 | И00-0000024 | 22.01.2026 | Корпус №09 | (ПФК) Настил Р 44,4х22,2/30х2 1 А 1200х1000 (сварка лазерная) | Настилы прессованные | 35 | 677.95 | Дефекты сварных швов | 1. Несплавление. 2. Брызги металла до 2,5 мм. 3. Налипший шлак. | Устранимое | УПН корпус №9 |  | Смена В УПН | Малый опыт работы на оборудовании/технологической операции | Невнимательность исполнителя | разработаны ранее | Не отражены в 1C:ERP
32 | И00-0000024 | 22.01.2026 | Корпус №09 | (ПФК) Настил Р 44,4х22,2/30х2 1 А 1200х1000 (сварка лазерная) | Настилы прессованные | 25 | 484.25 | Невыполнение технических требований КД | Отсутствие лазерной сварки. | Устранимое | УПН корпус №9 |  | Смена В УПН | Малый опыт работы на оборудовании/технологической операции | Невнимательность исполнителя | разработаны ранее | Не отражены в 1C:ERP
33 | И00-0000024 | 22.01.2026 | Корпус №09 | (ПФК) Настил Р 44,4х11,1/30х2 1 А 1000х1000 (сварка лазерная) | Настилы прессованные | 25 | 511.75 | Невыполнение технических требований КД | Отсутствие лазерной сварки. | Устранимое | УПН корпус №9 |  | Смена В УПН | Малый опыт работы на оборудовании/технологической операции | Невнимательность исполнителя | разработаны ранее | Не отражены в 1C:ERP
34 | И00-0000025 | 22.01.2026 | Корпус №11 | (ПФК) Консоль отрывная КО-150-W (сварка) | ДО | 704 | 1300.992 | Брызги металла | Брызги металла | Устранимое | УМИ корпус №11 |  | Смена Б УМИ | Нарушение требований технологической документации | Невнимательность исполнителя | Провести беседу с исполнителем о качестве выпускаемой продукции | Не отражены в 1C:ERP
35 | И00-0000026 | 22.01.2026 | Корпус №11 | (ПФК) Секция дополнительная начальная ФО-2 (сварка) | ФО | 3 | 102.42 | Дефекты сварных швов | 1. Поры. 2. Незаваренный кратер. 3. Натеки. 4. Брызги металла. | Устранимое | УМИ корпус №11 |  | Смена Б УМИ | Невнимательность исполнителя | Невнимательность исполнителя | Провести беседу с исполнителем о качестве выпускаемой продукции. Отв. см. мастер Андреюшкин А.П. | Не отражены в 1C:ERP
36 | И00-0000027 | 22.01.2026 | Корпус №09 | (ПФК) Настил Р 44,4х11,1/30х2 1 А 1000х1000 (сварка лазерная) | Настилы прессованные | 2 | 40.94 | Невыполнение требований НТД | 1. Отсутствие лазерной сварки (1 настил). 2. Отклонение от прямоугольности торцевого реза несущей полосы по отношению к плоскости настила - 4 мм. 3. Несплавление. | Устранимое | УПН корпус №9 |  | Смена В УПН | Невнимательность исполнителя | Недостаточный уровень компетенций для проведения технического контроля | Дополнительный контроль со стороны мастера и бригадира. | Не отражены в 1C:ERP
37 | И00-0000028 | 22.01.2026 | Корпус №11 | (ПФК) Секция балки переходная СБП-W/3-М5 (сварка) | ДО | 70 | 535.92 | Незаваренный кратер | Незавареные кратеры. | Устранимое | УМИ корпус №11 |  | Смена Б УМИ | Нарушение требований технологической документации | Невнимательность исполнителя | проведена беседу с исполнителем | Отражены в 1C:ERP
38 | И00-0000029 | 22.01.2026 | Корпус №11 | (ПФК) Элемент демпфера переходной ЭП-ФО(2)/ДД-2375 (сварка) | ФО | 4 | 136.86 | Дефекты сварных швов | 1. Поры. 2. Незаваренный кратер. 3. Брызги металла | Устранимое | УМИ корпус №11 |  | Смена А УМИ | Незнание/непонимание требований к качеству продукции | Невнимательность исполнителя | 1.Усилить контроль за выпуском данной продукции. 2.Ознакомить с классификатором дефектов металлоконструкций. Отв.см.мастер/бригадир | Не отражены в 1C:ERP
39 | И00-0000030 | 22.01.2026 | Корпус №11 | (ПФ) Настил Р 44,4х22,2/30х2 1 А 1200х1000 (сварка) | Настилы прессованные | 3 | 58.11 | Несплавление | Несплавления в местах сопряжения обрамляющего элемента с несущей полосой. | Устранимое | УПН корпус №9 |  | Смена А УПН | Малый опыт работы на оборудовании/технологической операции | Невнимательность исполнителя | разработаны ранее | Не отражены в 1C:ERP
40 | И00-0000031 | 23.01.2026 | Корпус №11 | (ПФК) Опора МСД-Ф-4-8,5-01 СТО 07525912-300-2021 (СФ-400-8,5-01) (ОО 247.00.00.000 СБ) (сварка) | ОО | 7 | 2569 | Дефекты сварных швов | 1. Незавареный кратер. 2. Не выполнено требование «Заварить» | Устранимое | УМИ корпус №11 |  | Смена В УМИ | Нарушение требований технологической документации | Невнимательность исполнителя | Провести повторный инструктаж о дефектах м/и | Не отражены в 1C:ERP
41 | И00-0000032 | 23.01.2026 | Корпус №11 | (ПФ) Заготовка настила Р 44,4х11,1/30х2 1 А 1696х1000 (слесарная) | Настилы прессованные | 3 | 102 | Несплавление | Несплавления в местах сопряжения обрамляющего элемента с несущей полосой. | Устранимое | УПН корпус №9 |  | Смена А УПН | Малый опыт работы на оборудовании/технологической операции | Невнимательность исполнителя | разработаны ранее | Не отражены в 1C:ERP
42 | И00-0000032 | 23.01.2026 | Корпус №11 | (ПФ) Заготовка настила Р 44,4х11,1/30х2 1 А 1696х1000 (слесарная) | Настилы прессованные | 3 | 102 | Невыполнение требований НТД | 1. Механическое повреждение. 2. Несплавления в местах сопряжения обрамляющего элемента с несущей полосой. | Устранимое | УПН корпус №9 |  | Смена А УПН | Малый опыт работы на оборудовании/технологической операции | Невнимательность исполнителя | разработаны ранее | Не отражены в 1C:ERP
43 | И00-0000033 | 23.01.2026 | Корпус №09 | (ПФК) Настил Р 44,4х22,2/30х2 1 А 1200х1000 (сварка лазерная) | Настилы прессованные | 2 | 38.74 | Механическое повреждение | Механическое повреждение | Устранимое | УПН корпус №9 |  | Смена Б УПН | Неправильное выполнение технологических операций по сварке | Невнимательность исполнителя | Усилен промежуточный контроль со стороны мастера и бригадира. Проведена разъяснительная беседа с исполнителем. | Не отражены в 1C:ERP
44 | И00-0000034 | 23.01.2026 | Корпус №11 | (ПФ) Заготовка настила Р 44,4х11,1/30х2 1 А 1696х1000 (слесарная) | Настилы прессованные | 20 | 680 | Невыполнение требований НТД | 1. Заусенцы. 2. Несплавления в местах сопряжения обрамляющего элемента с несущей полосой. | Устранимое | УПН корпус №9 |  | Смена А УПН | Малый опыт работы на оборудовании/технологической операции | Невнимательность исполнителя | разработано ранее | Не отражены в 1C:ERP
45 | И00-0000034 | 23.01.2026 | Корпус №11 | (ПФ) Заготовка настила Р 44,4х11,1/30х2 1 А 1696х1000 (слесарная) | Настилы прессованные | 2 | 68 | Несплавление | Несплавления в местах сопряжения обрамляющего элемента с несущей полосой. | Устранимое | УПН корпус №9 |  | Смена А УПН | Малый опыт работы на оборудовании/технологической операции | Невнимательность исполнителя | разработано ранее | Не отражены в 1C:ERP
46 | И00-0000035 | 23.01.2026 | Корпус №11 | (ПФК) Консоль прямая В-20/8/Д360-24/8/Д360-1,0 (слесарная) | ОО | 17 | 2023 | Налипший шлак | Налипший шлак | Устранимое | УМИ корпус №11 |  | Смена Б УМИ | Нарушение требований технологической документации | Невнимательность исполнителя | Провести беседу с иполнителями о качестве выпускаемой продукции | Не отражены в 1C:ERP
47 | И00-0000036 | 26.01.2026 | Основной склад | ГПЦ(80) Труба водоотводная ВТ4' (Ц 194.04.04.000 СБ) | МК | 2 | 428.36 | Невыполнение технических требований КД | Невыполнены технические требования пункты 6 | Устранимое | ЦЦ БЛ |  | Невозможно установить | Недостаточная ясность и детализация процедур |  | Разработаны ранее | Не отражены в 1C:ERP
48 | И00-0000036 | 26.01.2026 | Основной склад | ГПЦ(120) Труба ВТ2 (Ц 194.06.04.000) | МК | 2 | 266.72 | Невыполнение технических требований КД | Невыполнены технические требования пункты 4 ;6 | Устранимое | ЦЦ БЛ |  | Невозможно установить | Недостаточная ясность и детализация процедур |  | Разработаны ранее | Не отражены в 1C:ERP
49 | И00-0000036 | 26.01.2026 | Основной склад | ГПЦ(120) Труба ВТ1 (Ц 194.06.03.000 СБ) | МК | 2 | 174.08 | Невыполнение технических требований КД | Невыполнены технические требования пункты 4 ;6 | Устранимое | ЦЦ БЛ |  | Невозможно установить | Недостаточная ясность и детализация процедур |  | Разработаны ранее | Не отражены в 1C:ERP
50 | И00-0000037 | 26.01.2026 | Основной склад | ГПСкомпл(80) Опора МНО-ФГ-10-02-ц СТО 07525912-300-2021 (ФГН-10,0-02-ц) (ОО 270.00.00.000 СБ) | ОО | 140 | 19880 | Невыполнение требований НТД | Зазор между деталями: Крышка лючка опоры (ОО 270.00.00.001) и Обечайка прямая (ОО 270.01.02.002) составляет 4-6 мм. ОО 270.01.02.000 СБ (Лючок): - размер 108* мм, фактически 110-115 мм. ОО 270.00.00.001 (Крышка лючка) - размер 88±0,435 мм, фактически 88 мм. | Устранимое | УМИ корпус №11 |  | Невозможно установить | Недостаточная ясность и детализация процедур |  | Скорректировать КД 30.01.2026 | Не отражены в 1C:ERP
51 | И00-0000038 | 26.01.2026 | Корпус №13 | (ПФК) Настил SP 34х38/30х2 А 1000х500 (сварка) | Настилы сварные | 6 | 65.28 | Невыполнение требований НТД | 1. Сварной шов неполной длины: 10-14 мм (по КД не менее 17 мм). 2. Брызги металла. 3. Остатки сварочной проволоки. 4. Натёки. 5. Прихватки. 6. Утонение металла несущей полосы. | Устранимое | УПН корпус №13 |  | Смена А УПН | Малый опыт работы на оборудовании/технологической операции | Невнимательность исполнителя | разработаны ранее
52 | И00-0000039 | 27.01.2026 | Корпус №09 | (ПФК) Настил Р 44,4х11,1/30х2 1 А 1000х1000 (сварка лазерная) | Настилы прессованные | 5 | 102.35 | Невыполнение требований НТД | 1. Острый натёк. 2. Заусенцы. | Устранимое | УПН корпус №9 |  | Смена В УПН | Малый опыт работы на оборудовании/технологической операции | Невнимательность исполнителя | разработаны ранее | Не отражены в 1C:ERP
53 | И00-0000039 | 27.01.2026 | Корпус №09 | (ПФК) Настил Р 44,4х11,1/30х2 1 А 1000х1000 (сварка лазерная) | Настилы прессованные | 1 | 20.47 | Несоответствие сварного соединения требованиям КД | В процессе доработки несплавления сварной шов Т1-Δ2 выполнен с внешней стороны угла настила. | Устранимое | УПН корпус №9 |  | Смена В УПН | Малый опыт работы на оборудовании/технологической операции | Невнимательность исполнителя | разработаны ранее | Не отражены в 1C:ERP
54 | И00-0000039 | 27.01.2026 | Корпус №09 | (ПФК) Настил Р 44,4х11,1/30х2 1 А 1696х1000 (сварка лазерная) | Настилы прессованные | 1 | 35.38 | Несплавление | Несплавления в местах сопряжения обрамляющего элемента с несущей полосой. | Устранимое | УПН корпус №9 |  | Смена В УПН | Малый опыт работы на оборудовании/технологической операции | Невнимательность исполнителя | разработаны ранее | Не отражены в 1C:ERP
55 | И00-0000040 | 27.01.2026 | Корпус №09 | (ПФК) Настил Р 44,4х11,1/30х2 1 А 1000х1000 (сварка лазерная) | Настилы прессованные | 30 | 614.1 | Дефекты сварных швов | 1. Прожог, 2. Брызги металла. 3. Несплавление. 4. Остатки сварочной проволоки. 5. Натёки. | Устранимое | УПН корпус №9 |  | Смена В УПН | Невнимательность исполнителя | Недостаточный уровень компетенций для проведения технического контроля | Дополнительный контроль со стороны мастера и бригадира. | Не отражены в 1C:ERP
56 | И00-0000041 | 27.01.2026 | Участок производства настилов | (ПФК) Настил Р 44,4х11,1/30х2 1 А 1000х1000 (сварка лазерная) | Настилы прессованные | 25 | 511.75 | Дефекты сварных швов | 1. Брызги металла. 2. Остатки сварочной проволоки. 3. Натеки. | Устранимое | УПН корпус №9 |  | Невозможно установить | Неправильное выполнение технологических операций по сварке | Невнимательность исполнителя | Усилен промежуточный контроль со стороны мастера и бригадира. Проведена разъяснительная беседа с исполнителем. | Не отражены в 1C:ERP
57 | И00-0000042 | 28.01.2026 | Корпус №09 | _уу_Блок световой ИСС 2-200 24В/8Вт IP68 | ОМФП | 1 |  | Невыполнение требований НТД | Не функционируют светодиодные элементы, наличие мех. повреждений | Неустранимое | ОЭУ корпус №9 |  | Смена ОЭУ |  |  | Не требуется, испытания продукции
58 | И00-0000042 | 28.01.2026 | Корпус №09 | _уу_Рамка номера | ОМФП | 3 |  | Механическое повреждение | Механическое повреждение, излом | Неустранимое | ОЭУ корпус №9 |  | Смена ОЭУ |  |  | Не требуется, испытания продукции
59 | И00-0000043 | 28.01.2026 | Корпус №11 | (ПФК) Рама передняя БО 251.01.00.000 (зачистка) | ОМФП | 1 | 140.15 | Невыполнение требований НТД | Дефекты сварных швов: 1. Незаваренный кратер. 2. Поры. 3. Натеки. 4. Плохое повторное возбуждение дуги. 5. Сварной шов неправильной формы (по КД катет 3, фактически 3-6). 6. Брызги металла. | Устранимое | УМИ корпус №11 |  | Смена Б УМИ | Нарушение требований технологической документации | Невнимательность исполнителя | Провести инструктаж с исполнителем о качестве изготавлеваемой продукции после сварки и зачистки | Не отражены в 1C:ERP
60 | И00-0000044 | 29.01.2026 | Корпус №09 | (ПФК) Настил Р 44,4х11,1/30х2 1 А 1000х1000 (сварка лазерная) | Настилы прессованные | 2 | 40.94 | Дефекты сварных швов | 1. Отсутствие лазерной сварки. 2. Брызги металла более 1.5 мм. | Устранимое | УПН корпус №9 |  | Смена А УПН | Малый опыт работы на оборудовании/технологической операции | Невнимательность исполнителя | С сотрудниками проведена беседа о недопустимости данных отклонений. На контактной сварке проведено техничоское обслуживание, с целью исключения неспла | Не отражены в 1C:ERP
61 | И00-0000044 | 29.01.2026 | Корпус №09 | (ПФК) Настил Р 44,4х22,2/30х2 1 А 1200х1000 (сварка лазерная) | Настилы прессованные | 10 | 193.7 | Невыполнение требований НТД | 1. Отклонение несущей полосы от вертикального положения 3-5 мм. 2. Выступ связующего элемента относительно несущей полосы 1-1.5 мм. 3. Несплавление. | Устранимое | УПН корпус №9 |  | Смена А УПН | Малый опыт работы на оборудовании/технологической операции | Невнимательность исполнителя | С сотрудниками проведена беседа о недопустимости данных отклонений. На контактной сварке проведено техничоское обслуживание, с целью исключения неспла | Не отражены в 1C:ERP
62 | И00-0000045 | 30.01.2026 | Корпус №09 | (ПФК) Настил Р 44,4х22,2/30х2 1 А 1200х1000 (сварка лазерная) | Настилы прессованные | 1 | 19.37 | Отсутствует сварной шов | Отсутствует лазерная сварка. | Устранимое | УПН корпус №9 |  | Смена В УПН | Невнимательность исполнителя | Недостаточный уровень компетенций для проведения технического контроля | Дополнительный промежуточный контроль со стороны сменного мастера и бригадира. | Не отражены в 1C:ERP
63 | И00-0000046 | 30.01.2026 | Склад сырья котлован | _уу_Труба 51*2,0 ГОСТ 10704-91/ Ст3сп, Ст3сп5, В-Ст3сп (С255, Ст2сп) | СиМ | 29 | 29 | Механическое повреждение | Механическое повреждение. Кривизна до 330мм (допускается до 9мм) | Неустранимое | Логистика |  | Невозможно установить | Не соблюдены требования к хранению и транспортировке продукции, сырья, материалов, комплектующих | Невнимательность исполнителя | Проведение инструктажа с водителями погрузчика, и снегоуборочной техники.
64 | И00-0000047 | 02.02.2026 | Корпус №01 | ДО СПИСАНИЯ ГПЦ(80) Консоль-амортизатор КА-С2 | ДО | 5 | 10.24 | Несоответствия ЦП | Не сплошность покрытия,сколы,наплывы цинка в монтажных отверстиях,наплыв цинка в виде острый капли. | Устранимое | ЦЦ БЛ |  | Невозможно установить | Нарушение требований технологической документации | Не проведён технический контроль продукции, сырья, материалов, комплектующих | Провести инструктаж с исполнителем о доработке ЦП | Не отражены в 1C:ERP
65 | И00-0000048 | 02.02.2026 | Корпус №01 | ПФК(закупка) Ствол опоры МНО-ФГ-11,5-02 СТО 07525912-300-2021 (ФГН-11,5(100)-02) ОО 043.01.00.000 (о | ОО | 1 | 209.23 | Несоответствие геометрических размеров | Дет. 4 Фланец ФГН-11,5(100): - размер 400+/-1 мм, фактически 388-390 мм; - размер 300+/-0,5 мм, фактически 256 мм. Степень окисления поверхности металла «С» | Устранимое | УМИ Корпус №11 |  | Невозможно установить |  |  |  | Отражены в 1C:ERP
66 | И00-0000049 | 03.02.2026 | Корпус №11 | (ПФК) Рама передняя БО 251.01.00.000 (зачистка) | ОМФП | 1 | 140.15 | Невыполнение требований НТД | 1. Размер по КД 580(+-2) мм фактически 576,5 мм. 2. Зазоры 1 мм в детали поз.1. 2. Брызги металла. 3. Прожоги. 4. Незаваренный кратер. 5. Отсутствие клейма сварщика. | Малозначительное Устранимое | УМИ корпус №11 |  | Невозможно установить | Невнимательность исполнителя | Невнимательность исполнителя | Проговорить с исполнителями о качестве выпускаемой продукции. Объявить замечание. Отв. см. мастера. | Не отражены в 1C:ERP
67 | И00-0000049 | 03.02.2026 | Корпус №11 | (ПФК) Рама передняя БО 251.01.00.000 (зачистка) | ОМФП | 1 | 140.15 | Невыполнение требований НТД | 1. Размер по КД 620(+-2) мм фактически 614(+-2) мм. 2. Размер по КД 580 фактически 572-573(+-2) мм. 3. Размер по КД 140(+-1) мм фактически 138 мм. 4. Брызги металла. 5. Отсутствие клейма сварщика. | Малозначительное Устранимое | УМИ корпус №11 |  | Невозможно установить | Невнимательность исполнителя | Невнимательность исполнителя | Проговорить с исполнителями о качестве выпускаемой продукции. Объявить замечание. Отв. см. мастера. | Не отражены в 1C:ERP
68 | И00-0000050 | 03.02.2026 | Корпус №13 | НЕ ИСПОЛЬЗОВАТЬ_(ПФК) Настил SP 34х76/30х3 S4 А 940х250 (сварка) | Настилы сварные | 13 | 88.92 | Невыполнение требований НТД | 1. Размер по КД 250 мм, фактически 244 мм. 2. Натеки. | Устранимое | УПН корпус №13 |  | Смена Б УПН | Неправильное выполнение технологических операций по сварке | Невнимательность исполнителя | Усилен промежуточный контроль со стороны мастера и бригадира. Проведена разъяснительная беседа с исполнителем. | Не отражены в 1C:ERP
69 | И00-0000051 | 05.02.2026 | Корпус №04 | (ПФ) Ребро (раскрой) | МО | 180 | 34.2 | Несоответствие требованиям КД | Размер по КД 20(+-1) мм, фактически 10 мм. | Устранимое | УМИ корпус №4 |  | Смена А УМИ | Невнимательность исполнителя | Незнание/непонимание требований к качеству продукции | Провести дополнительный инструктаж с исполнителем о качестве выпускаемой продукции | Отражены в 1C:ERP
70 | И00-0000052 | 05.02.2026 | Корпус №11 | (ПФ) Секция 1 (ТАНС.301317.326) (сварка) | ОО | 1 | 74.76 | Скручивание профиля | По ГОСТ 23118 п. 5.6 скручивание (винтообразность) элемента не более 0,001L (4,5 мм), фактически до 60 мм | Малозначительное | УМИ корпус №11 |  | Смена А УМИ | При разработке технологии выбраны неоптимальные процессы, операции, режимы работы оборудования | Не проведён технический контроль продукции, сырья, материалов, комплектующих | 1. Провести беседу с исполнителем Отв. сменный мастер/бригадир Срок 01.03.26 2. Усилить контроль за СиМ на наличие дефектов, с целью исключения вариан
71 | И00-0000053 | 05.02.2026 | Корпус №11 | (ПФ) Секция 1 (ТАНС.301317.326) (сварка) | ОО | 6 | 448.56 | Скручивание профиля | По ГОСТ 23118 п. 5.6 скручивание (винтообразность) элемента не более 0,001L (4,5 мм), фактически 20-45 мм | Малозначительное | УМИ корпус №11 |  | Смена В УМИ | Нарушение требований технологической документации | Невнимательность исполнителя | провести беседу с исполнителем Отв. сменный мастер | Не отражены в 1C:ERP
72 | И00-0000054 | 05.02.2026 | Корпус №09 | (ПФК) Настил Р 44,4х22,2/30х2 1 А 996х1000 (сварка лазерная) | Настилы прессованные | 1 | 16.25 | Несплавление | Несплавление. | Устранимое | УПН корпус №9 |  | Смена Б УПН | При разработке технологии выбраны неоптимальные процессы, операции, режимы работы оборудования | Невнимательность исполнителя | Усилен промежуточный контроль со стороны мастера и бригадира. Проведена разъяснительная беседа с исполнителем. | Не отражены в 1C:ERP
73 | И00-0000054 | 05.02.2026 | Корпус №09 | (ПФК) Настил Р 44,4х22,2/30х2 1 А 996х1000 (сварка лазерная) | Настилы прессованные | 11 | 178.75 | Невыполнение требований НТД | 1. Несплавление. 2. Механические повреждения. | Устранимое | УПН корпус №9 |  | Смена Б УПН | При разработке технологии выбраны неоптимальные процессы, операции, режимы работы оборудования | Невнимательность исполнителя | Усилен промежуточный контроль со стороны мастера и бригадира. Проведена разъяснительная беседа с исполнителем. | Не отражены в 1C:ERP
74 | И00-0000055 | 06.02.2026 | Корпус №11 | (ПФК) Ствол опоры ФГН-10,0-02 (ОО 270.01.00.000 СБ) (сварка) | ОО | 6 | 830.94 | Дефекты сварных швов | 1. У детали поз.5 не выполнено требование "Заварить". 2. Поры. 3. Подрезы. 4. Брызги металла. 5. Налипший шлак. | Устранимое | УМИ корпус №11 |  | Смена А УМИ | Незнание/непонимание требований к качеству продукции | Не проведён технический контроль продукции, сырья, материалов, комплектующих | Провести беседу с исполнителем Отв. Сменный мастер | Не отражены в 1C:ERP
75 | И00-0000056 | 09.02.2026 | Корпус №09 | (ПФК) Настил Р 44,4х11,1/30х2 1 А 1696х1000 (сварка лазерная) | Настилы прессованные | 6 | 212.28 | Невыполнение требований НТД | Отклонение от прямоугольности торцевого реза несущей полосы 5 - 6.5 мм. Допускается не более 3мм. | Устранимое | УПН корпус №9 |  | Смена Б УПН | При разработке технологии выбраны неоптимальные процессы, операции, режимы работы оборудования | Невнимательность исполнителя | Усилен промежуточный контроль со стороны мастера и бригадира. Проведена разъяснительная беседа с исполнителем. | Не отражены в 1C:ERP
76 | И00-0000057 | 10.02.2026 | Корпус №09 | (ПФК) Настил Р 44,4х11,1/30х2 1 А 1000х1000 (сварка лазерная) | Настилы прессованные | 30 | 614.1 | Дефекты сварных швов | Налипший шлак, прожог, несплавление | Устранимое | УПН корпус №9 |  | Смена А УПН | Малый опыт работы на оборудовании/технологической операции | Невнимательность исполнителя | С сотрудником проведена разъяснительная работа | Не отражены в 1C:ERP
77 | И00-0000058 | 11.02.2026 | Склад ПФ | (ПФ) Фланец (24/230/320) (ОО 270.01.00.002) (раскрой) | ОО | 72 | 856.8 | Несоответствие геометрических размеров | По КД размер под стержень опоры 147+-0,6мм, фактически 212мм | Устранимое | УМИ корпус №9 |  | Смена В УМИ | Невнимательность исполнителя | Невнимательность исполнителя | Провести беседу с исполнителем, о контроле первой детали. Отв. сменный мастер/бригадир | Не отражены в 1C:ERP
78 | И00-0000059 | 11.02.2026 | _Склад корпус №11 | (ПФ) Лючок (ОО 271.01.02.000 СБ) (сварка) | ОО | 31 | 159.96 | Несоответствие требованиям КД | По КД внутренний размер лючка 146+0,5-1мм, фактически до 149,7мм. Не выполнен пункт 2 ТТ "зачистить по уровню основного металла". | Устранимое | УМИ корпус №11 |  | Невозможно установить | Невнимательность исполнителя | Незнание/непонимание требований к качеству продукции | Усилить контроль за данным изделием. Провести беседу с исполнителем. | Не отражены в 1C:ERP
79 | И00-0000059 | 11.02.2026 | _Склад корпус №11 | (ПФ) Лючок (ОО 271.01.02.000 СБ) (сварка) | ОО | 38 | 196.08 | Несоответствие требованиям КД | По КД внутренний размер лючка 146+0,5-1мм, фактически до 149,7мм. Не выполнен пункт 2 ТТ "зачистить по уровню основного металла". Отсутствует заводская бирка. | Устранимое | УМИ корпус №11 |  | Невозможно установить | Невнимательность исполнителя | Незнание/непонимание требований к качеству продукции | Усилить контроль за данным изделием. Провести беседу с исполнителем. | Не отражены в 1C:ERP
80 | И00-0000060 | 11.02.2026 | Корпус №09 | (ПФК) Настил Р 44,4х11,1/30х2 1 А 1000х1000 (сварка лазерная) | Настилы прессованные | 3 | 61.41 | Невыполнение требований НТД | 1. Выступание связующего элемента над несущей полосой более 1.5 мм. 2. Мех.повреждение. | Устранимое | УПН корпус №9 |  | Смена Б УПН | Малый опыт работы на оборудовании/технологической операции | Невнимательность исполнителя | Проведена доработка, с сотрудником проведена дополнительная разъяснительная работа | Не отражены в 1C:ERP
81 | И00-0000060 | 11.02.2026 | Корпус №09 | (ПФК) Настил Р 44,4х22,2/30х2 1 А 996х1000 (сварка лазерная) | Настилы прессованные | 5 | 81.25 | Невыполнение требований НТД | 1. Отсутствие лазерной сварки. 2. Налипший шлак. 3. Прожог | Устранимое | УПН корпус №9 |  | Смена Б УПН | Малый опыт работы на оборудовании/технологической операции | Невнимательность исполнителя | Проведена доработка, с сотрудником проведена дополнительная разъяснительная работа | Не отражены в 1C:ERP
82 | И00-0000061 | 16.02.2026 | Корпус №01 | ГПСкомпл(60) Опора МСД-Ф-4-8,5-01-ц СТО 07525912-300-2021 (СФ-400-8,5-01-ц) (ОО 247.00.00.000 СБ) | ОО | 1 | 367 | Отклонение от прямолинейности | Отклонение от прямолинейности дет.6 до 53мм,на длине 4495 мм.По СТО +/-20мм. | Устранимое | Не определено | [5 empty] | Отражены в 1C:ERP
83 | И00-0000062 | 18.02.2026 | Склад готовой продукции | ГПЦ(80) Секция балки СБ-W/2,5-4320/0,5-М5 | ДО | 4 | 151.68 | Забоины ЦП до основного металла | Забоины ЦП до основного металла | Устранимое | Логистика |  | Невозможно установить | Незнание/непонимание требований к качеству продукции | Невнимательность исполнителя | Обращать особое внимание на появлении белой коррозии и своевременно вызывать ОТК для фиксации. | Не отражены в 1C:ERP
84 | И00-0000062 | 18.02.2026 | Склад готовой продукции | ГПЦ(80) Секция балки СБ-С1/4-3000 | ДО | 6 | 234.708 | Забоины ЦП до основного металла | Забоины ЦП до основного металла | Устранимое | Логистика |  | Невозможно установить | Незнание/непонимание требований к качеству продукции | Невнимательность исполнителя | Обращать особое внимание на появлении белой коррозии и своевременно вызывать ОТК для фиксации. | Не отражены в 1C:ERP
85 | И00-0000062 | 18.02.2026 | Склад готовой продукции | ГПЦ(80) Основание дополнительное ФО-У-100-2-Б(Г) | ФО | 1 | 68.6 | Непроцинковка на сварных швах и околошовной зоне | Непроцинковка на сварных швах и околошовной зоне | Устранимое | Логистика |  | Невозможно установить | Незнание/непонимание требований к качеству продукции | Невнимательность исполнителя | Обращать особое внимание на появлении белой коррозии и своевременно вызывать ОТК для фиксации. | Не отражены в 1C:ERP
86 | И00-0000062 | 18.02.2026 | Склад готовой продукции | ГПЦ(80) Секция балки СБ-W/4-6320/0,5-М5 | ДО | 1 | 85.96 | Забоины ЦП до основного металла | Забоины ЦП до основного металла | Устранимое | Логистика |  | Невозможно установить | Незнание/непонимание требований к качеству продукции | Невнимательность исполнителя | Обращать особое внимание на появлении белой коррозии и своевременно вызывать ОТК для фиксации. | Не отражены в 1C:ERP
87 | И00-0000062 | 18.02.2026 | Склад готовой продукции | ГПЦ(80) Секция балки СБ-W/4-6320/0,5-М5 | ДО | 2 | 171.92 | Забоины ЦП до основного металла | Забоины ЦП до основного металла | Устранимое | Логистика |  | Невозможно установить | Незнание/непонимание требований к качеству продукции | Невнимательность исполнителя | Обращать особое внимание на появлении белой коррозии и своевременно вызывать ОТК для фиксации. | Не отражены в 1C:ERP
88 | И00-0000062 | 18.02.2026 | Склад готовой продукции | ГПЦ(80) Опора СМО-1,1Д-003 | МО | 6 | 31.2 | Забоины ЦП до основного металла | Забоины ЦП до основного металла | Устранимое | Логистика |  | Невозможно установить | Незнание/непонимание требований к качеству продукции | Невнимательность исполнителя | Обращать особое внимание на появлении белой коррозии и своевременно вызывать ОТК для фиксации. | Не отражены в 1C:ERP
89 | И00-0000062 | 18.02.2026 | Склад готовой продукции | ГПЦ(80) Опора СМО-1,1Д-004 | МО | 3 | 15.6 | Забоины ЦП до основного металла | Забоины ЦП до основного металла | Устранимое | Логистика |  | Невозможно установить | Незнание/непонимание требований к качеству продукции | Невнимательность исполнителя | Обращать особое внимание на появлении белой коррозии и своевременно вызывать ОТК для фиксации. | Не отражены в 1C:ERP
90 | И00-0000062 | 18.02.2026 | Склад готовой продукции | ГПЦ(80) Секция балки СБ-W/4-6320/0,5 | ДО | 1 | 90.24 | Забоины ЦП до основного металла | Забоины ЦП до основного металла | Устранимое | Логистика |  | Невозможно установить | Незнание/непонимание требований к качеству продукции | Невнимательность исполнителя | Обращать особое внимание на появлении белой коррозии и своевременно вызывать ОТК для фиксации. | Не отражены в 1C:ERP
91 | И00-0000062 | 18.02.2026 | Склад готовой продукции | ГПЦ(80) Секция балки СБ-С1/3-3000 | ДО | 2 | 61.326 | Забоины ЦП до основного металла | Забоины ЦП до основного металла | Устранимое | Логистика |  | Невозможно установить | Незнание/непонимание требований к качеству продукции | Невнимательность исполнителя | Обращать особое внимание на появлении белой коррозии и своевременно вызывать ОТК для фиксации. | Не отражены в 1C:ERP
92 | И00-0000062 | 18.02.2026 | Склад готовой продукции | ГПЦ(80) Секция балки СБ-С1/3-6000 | ДО | 1 | 61.4 | Забоины ЦП до основного металла | Забоины ЦП до основного металла | Устранимое | Логистика |  | Невозможно установить | Незнание/непонимание требований к качеству продукции | Невнимательность исполнителя | Обращать особое внимание на появлении белой коррозии и своевременно вызывать ОТК для фиксации. | Не отражены в 1C:ERP
93 | И00-0000062 | 18.02.2026 | Склад готовой продукции | ГПЦ(80) Секция балки СБ-С1/4-6000 | ДО | 1 | 78.33 | Забоины ЦП до основного металла | Забоины ЦП до основного металла | Устранимое | Логистика |  | Невозможно установить | Незнание/непонимание требований к качеству продукции | Невнимательность исполнителя | Обращать особое внимание на появлении белой коррозии и своевременно вызывать ОТК для фиксации. | Не отражены в 1C:ERP
94 | И00-0000062 | 18.02.2026 | Склад готовой продукции | ГПЦ(80) Секция балки СБ-С1/4-6000 | ДО | 16 | 1253.28 | Забоины ЦП до основного металла | Забоины ЦП до основного металла | Устранимое | Логистика |  | Невозможно установить | Незнание/непонимание требований к качеству продукции | Невнимательность исполнителя | Обращать особое внимание на появлении белой коррозии и своевременно вызывать ОТК для фиксации. | Не отражены в 1C:ERP
95 | И00-0000062 | 18.02.2026 | Склад готовой продукции | ГПЦ(80) Стержень стойки СД-1,5СБ | ДО | 3 | 58.83 | Забоины ЦП до основного металла | Забоины ЦП до основного металла | Устранимое | Логистика |  | Невозможно установить | Незнание/непонимание требований к качеству продукции | Невнимательность исполнителя | Обращать особое внимание на появлении белой коррозии и своевременно вызывать ОТК для фиксации. | Не отражены в 1C:ERP
96 | И00-0000062 | 18.02.2026 | Склад готовой продукции | ГПЦ(80) Стержень стойки СД-1,5СБ | ДО | 1 | 19.61 | Бурая ржавчина | Бурая ржавчина | Устранимое | Логистика |  | Невозможно установить | Незнание/непонимание требований к качеству продукции | Невнимательность исполнителя | Обращать особое внимание на появлении белой коррозии и своевременно вызывать ОТК для фиксации. | Не отражены в 1C:ERP
97 | И00-0000062 | 18.02.2026 | Склад готовой продукции | ГПЦ(80) Основание дополнительное ФО-У-110-2-Б(Г) | ФО | 1 | 100.37 | Бурая ржавчина | Бурая ржавчина в местах зачистки | Устранимое | Логистика |  | Невозможно установить | Незнание/непонимание требований к качеству продукции | Невнимательность исполнителя | Обращать особое внимание на появлении белой коррозии и своевременно вызывать ОТК для фиксации. | Не отражены в 1C:ERP
98 | И00-0000062 | 18.02.2026 | Склад готовой продукции | ГПЦ(80) Секция балки деформационного шва СБ-ДШ-W/3-1520-М5 | МО | 1 | 18.328 | Забоины ЦП до основного металла | Забоины ЦП до основного металла | Устранимое | Логистика |  | Невозможно установить | Незнание/непонимание требований к качеству продукции | Невнимательность исполнителя | Обращать особое внимание на появлении белой коррозии и своевременно вызывать ОТК для фиксации. | Не отражены в 1C:ERP
99 | И00-0000062 | 18.02.2026 | Склад готовой продукции | ГПЦ(80) Элемент радиусный ЭР-W/2,5-5000-М5 (R=5000 мм; Lзаг=1980 мм) ВЫПУКЛЫЙ | ДО | 1 | 17.309 | Забоины ЦП до основного металла | Забоины ЦП до основного металла | Устранимое | Логистика |  | Невозможно установить | Незнание/непонимание требований к качеству продукции | Невнимательность исполнителя | Обращать особое внимание на появлении белой коррозии и своевременно вызывать ОТК для фиксации. | Не отражены в 1C:ERP
100 | И00-0000062 | 18.02.2026 | Склад готовой продукции | ГПЦ(80) Элемент радиусный ЭР-W/2,5-1700-М5 (R=1700 мм; Lзаг=6320 мм) ВЫПУКЛЫЙ | ДО | 1 | 55.584 | Бурая ржавчина | Бурая ржавчина | Устранимое | Логистика |  | Невозможно установить | Незнание/непонимание требований к качеству продукции | Невнимательность исполнителя | Обращать особое внимание на появлении белой коррозии и своевременно вызывать ОТК для фиксации. | Не отражены в 1C:ERP
101 | И00-0000062 | 18.02.2026 | Склад готовой продукции | ГПЦ(80) Стойка-01 Э 357.01.00.003 | ВС | 1 | 24.24 | Забоины ЦП до основного металла | Забоины ЦП до основного металла | Устранимое | Логистика |  | Невозможно установить | Незнание/непонимание требований к качеству продукции | Невнимательность исполнителя | Обращать особое внимание на появлении белой коррозии и своевременно вызывать ОТК для фиксации. | Не отражены в 1C:ERP
102 | И00-0000062 | 18.02.2026 | Склад готовой продукции | ГПЦ(80) Стойка-02 Э 357.01.00.006 | ВС | 2 | 48.74 | Забоины ЦП до основного металла | Забоины ЦП до основного металла | Устранимое | Логистика |  | Невозможно установить | Незнание/непонимание требований к качеству продукции | Невнимательность исполнителя | Обращать особое внимание на появлении белой коррозии и своевременно вызывать ОТК для фиксации. | Не отражены в 1C:ERP
103 | И00-0000062 | 18.02.2026 | Склад готовой продукции | ГПЦ(80) Стойка-02 Э 357.01.00.006 | ВС | 10 | 243.7 | Бурая ржавчина | Бурая ржавчина | Устранимое | Логистика |  | Невозможно установить | Незнание/непонимание требований к качеству продукции | Невнимательность исполнителя | Обращать особое внимание на появлении белой коррозии и своевременно вызывать ОТК для фиксации. | Не отражены в 1C:ERP
104 | И00-0000062 | 18.02.2026 | Склад готовой продукции | ГПЦ(60) Петля анкерного участка | ВС | 7 | 132.65 | Забоины ЦП до основного металла | Забоины ЦП до основного металла | Устранимое | Логистика |  | Невозможно установить | Незнание/непонимание требований к качеству продукции | Невнимательность исполнителя | Обращать особое внимание на появлении белой коррозии и своевременно вызывать ОТК для фиксации. | Не отражены в 1C:ERP
105 | И00-0000062 | 18.02.2026 | Склад готовой продукции | ГПЦ(60) Петля анкерного участка | ВС | 2 | 37.9 | Бурая ржавчина | Бурая ржавчина | Устранимое | Логистика |  | Невозможно установить | Незнание/непонимание требований к качеству продукции | Невнимательность исполнителя | Обращать особое внимание на появлении белой коррозии и своевременно вызывать ОТК для фиксации. | Не отражены в 1C:ERP
106 | И00-0000062 | 18.02.2026 | Склад готовой продукции | ГПЦ(80) Секция балки СБ-3N/2,5-6320/0,5-М5 с отверстиями дополнительными | ВС | 6 | 542.28 | Забоины ЦП до основного металла | Забоины ЦП до основного металла | Устранимое | Логистика |  | Невозможно установить | Незнание/непонимание требований к качеству продукции | Невнимательность исполнителя | Обращать особое внимание на появлении белой коррозии и своевременно вызывать ОТК для фиксации. | Не отражены в 1C:ERP
107 | И00-0000062 | 18.02.2026 | Склад готовой продукции | ГПЦ(80) Балка L=1920 мм | ВС | 15 | 307.05 | Забоины ЦП до основного металла | Забоины ЦП до основного металла | Устранимое | Логистика |  | Невозможно установить | Незнание/непонимание требований к качеству продукции | Невнимательность исполнителя | Обращать особое внимание на появлении белой коррозии и своевременно вызывать ОТК для фиксации. | Не отражены в 1C:ERP
108 | И00-0000062 | 18.02.2026 | Склад готовой продукции | ГПЦ(80) Балка L=1920 мм | ВС | 177 | 3623.19 | Бурая ржавчина | Бурая ржавчина | Устранимое | Логистика |  | Невозможно установить | Незнание/непонимание требований к качеству продукции | Невнимательность исполнителя | Обращать особое внимание на появлении белой коррозии и своевременно вызывать ОТК для фиксации. | Не отражены в 1C:ERP
109 | И00-0000062 | 18.02.2026 | Склад готовой продукции | ГПЦ(80) Рама Э 357.01.01.000 | ВС | 2 | 379.2 | Забоины ЦП до основного металла | Забоины ЦП до основного металла | Устранимое | Логистика |  | Невозможно установить | Незнание/непонимание требований к качеству продукции | Невнимательность исполнителя | Обращать особое внимание на появлении белой коррозии и своевременно вызывать ОТК для фиксации. | Не отражены в 1C:ERP
110 | И00-0000062 | 18.02.2026 | Склад готовой продукции | ГПЦ(80) Балка L=2920 мм | ВС | 37 | 1153.031 | Забоины ЦП до основного металла | Забоины ЦП до основного металла | Устранимое | Логистика |  | Невозможно установить | Незнание/непонимание требований к качеству продукции | Невнимательность исполнителя | Обращать особое внимание на появлении белой коррозии и своевременно вызывать ОТК для фиксации. | Не отражены в 1C:ERP
111 | И00-0000062 | 18.02.2026 | Склад готовой продукции | ГПЦ(80) Секция балки СБ-3N/2,5-4320/0,5-М5 с отверстиями дополнительными | ВС | 1 | 61.96 | Забоины ЦП до основного металла | Забоины ЦП до основного металла | Устранимое | Логистика |  | Невозможно установить | Незнание/непонимание требований к качеству продукции | Невнимательность исполнителя | Обращать особое внимание на появлении белой коррозии и своевременно вызывать ОТК для фиксации. | Не отражены в 1C:ERP
112 | И00-0000062 | 18.02.2026 | Склад готовой продукции | ГПЦ(80) Стенка внутренняя | ВС | 1 | 43.66 | Забоины ЦП до основного металла | Забоины ЦП до основного металла | Устранимое | Логистика |  | Невозможно установить | Незнание/непонимание требований к качеству продукции | Невнимательность исполнителя | Обращать особое внимание на появлении белой коррозии и своевременно вызывать ОТК для фиксации. | Не отражены в 1C:ERP
113 | И00-0000062 | 18.02.2026 | Склад готовой продукции | ГПЦ(60) Фиксатор Э 357.03.00.000 | ВС | 2 | 14.52 | Непроцинковка на сварных швах и околошовной зоне | Непроцинковка на сварных швах и околошовной зоне | Устранимое | Логистика |  | Невозможно установить | Незнание/непонимание требований к качеству продукции | Невнимательность исполнителя | Обращать особое внимание на появлении белой коррозии и своевременно вызывать ОТК для фиксации. | Не отражены в 1C:ERP
114 | И00-0000062 | 18.02.2026 | Склад готовой продукции | ГПЦ(60) Фиксатор Э 357.03.00.000 | ВС | 1 | 7.26 | Забоины ЦП до основного металла | Забоины ЦП до основного металла | Устранимое | Логистика |  | Невозможно установить | Незнание/непонимание требований к качеству продукции | Невнимательность исполнителя | Обращать особое внимание на появлении белой коррозии и своевременно вызывать ОТК для фиксации. | Не отражены в 1C:ERP
115 | И00-0000062 | 18.02.2026 | Склад готовой продукции | ГПЦ(60) Распорка-01 (Э 357.01.02.000) | ВС | 3 | 6 | Забоины ЦП до основного металла | Забоины ЦП до основного металла | Устранимое | Логистика |  | Невозможно установить | Незнание/непонимание требований к качеству продукции | Невнимательность исполнителя | Обращать особое внимание на появлении белой коррозии и своевременно вызывать ОТК для фиксации. | Не отражены в 1C:ERP
116 | И00-0000062 | 18.02.2026 | Склад готовой продукции | ГПЦ(80) Секция балки СБ-3N-W-2,5-2,0 правая | ВС | 2 | 51.514 | Забоины ЦП до основного металла | Забоины ЦП до основного металла | Устранимое | Логистика |  | Невозможно установить | Незнание/непонимание требований к качеству продукции | Невнимательность исполнителя | Обращать особое внимание на появлении белой коррозии и своевременно вызывать ОТК для фиксации. | Не отражены в 1C:ERP
117 | И00-0000062 | 18.02.2026 | Склад готовой продукции | ГПЦ(80) Секция балки W(640)-W(300)-2,5-2,0 | ВС | 2 | 43.066 | Забоины ЦП до основного металла | Забоины ЦП до основного металла | Устранимое | Логистика |  | Невозможно установить | Незнание/непонимание требований к качеству продукции | Невнимательность исполнителя | Обращать особое внимание на появлении белой коррозии и своевременно вызывать ОТК для фиксации. | Не отражены в 1C:ERP
118 | И00-0000062 | 18.02.2026 | Склад готовой продукции | ГПЦ(60) Балка экрана L=3500 мм | ЭП | 1 | 24.5 | Непроцинковка на сварных швах и околошовной зоне | Непроцинковка на сварных швах и околошовной зоне | Устранимое | Логистика |  | Невозможно установить | Незнание/непонимание требований к качеству продукции | Невнимательность исполнителя | Обращать особое внимание на появлении белой коррозии и своевременно вызывать ОТК для фиксации. | Не отражены в 1C:ERP
119 | И00-0000062 | 18.02.2026 | Склад готовой продукции | ГПЦ(80) Анкер СА-W/0,7 | ДО | 4 | 69.368 | Забоины ЦП до основного металла | Забоины ЦП до основного металла | Устранимое | Логистика |  | Невозможно установить | Незнание/непонимание требований к качеству продукции | Невнимательность исполнителя | Обращать особое внимание на появлении белой коррозии и своевременно вызывать ОТК для фиксации. | Не отражены в 1C:ERP
120 | И00-0000062 | 18.02.2026 | Склад готовой продукции | ГПЦ(80) Элемент концевой ЭК-W/2,5-М5 | ДО | 1 | 7.162 | Забоины ЦП до основного металла | Забоины ЦП до основного металла | Устранимое | Логистика |  | Невозможно установить | Незнание/непонимание требований к качеству продукции | Невнимательность исполнителя | Обращать особое внимание на появлении белой коррозии и своевременно вызывать ОТК для фиксации. | Не отражены в 1C:ERP
121 | И00-0000062 | 18.02.2026 | Склад готовой продукции | ГПЦ(60) Вставка отрывная ВО-140 | ДО | 6 | 6.258 | Забоины ЦП до основного металла | Забоины ЦП до основного металла | Устранимое | Логистика |  | Невозможно установить | Незнание/непонимание требований к качеству продукции | Невнимательность исполнителя | Обращать особое внимание на появлении белой коррозии и своевременно вызывать ОТК для фиксации. | Не отражены в 1C:ERP
122 | И00-0000062 | 18.02.2026 | Склад готовой продукции | ГПЦ(80) Секция балки деформационного шва СБ-ДШ-W/3-2820/0,5-М5 | ДО | 1 | 32.251 | Забоины ЦП до основного металла | Забоины ЦП до основного металла | Устранимое | Логистика |  | Невозможно установить | Незнание/непонимание требований к качеству продукции | Невнимательность исполнителя | Обращать особое внимание на появлении белой коррозии и своевременно вызывать ОТК для фиксации. | Не отражены в 1C:ERP
123 | И00-0000062 | 18.02.2026 | Склад готовой продукции | ГПЦ(80) Секция балки деформационного шва СБ-ДШ-W/3-1820/0,75-М5 | МО | 2 | 43.314 | Забоины ЦП до основного металла | Забоины ЦП до основного металла | Устранимое | Логистика |  | Невозможно установить | Незнание/непонимание требований к качеству продукции | Невнимательность исполнителя | Обращать особое внимание на появлении белой коррозии и своевременно вызывать ОТК для фиксации. | Не отражены в 1C:ERP
124 | И00-0000062 | 18.02.2026 | Склад готовой продукции | ПФЦ(80-100) Уголок обтекателя 990х50х5 (оцинкование) | МО | 1 | 3.61 | Бурая ржавчина | Бурая ржавчина | Устранимое | Логистика |  | Невозможно установить | Незнание/непонимание требований к качеству продукции | Невнимательность исполнителя | Обращать особое внимание на появлении белой коррозии и своевременно вызывать ОТК для фиксации. | Не отражены в 1C:ERP
125 | И00-0000062 | 18.02.2026 | Склад готовой продукции | ГПЦ(80) Секция балки СБ-W/2,5-3820/0,5-М5 (для начальных/конечных участков) | ДО | 4 | 134.016 | Забоины ЦП до основного металла | Забоины ЦП до основного металла | Устранимое | Логистика |  | Невозможно установить | Незнание/непонимание требований к качеству продукции | Невнимательность исполнителя | Обращать особое внимание на появлении белой коррозии и своевременно вызывать ОТК для фиксации. | Не отражены в 1C:ERP
126 | И00-0000062 | 18.02.2026 | Склад готовой продукции | ГПЦ(80) Секция балки СБ-W/2,5-3820/0,5-М5 (для начальных/конечных участков) | ДО | 3 | 100.512 | Забоины ЦП до основного металла | Забоины ЦП до основного металла | Устранимое | Логистика |  | Невозможно установить | Незнание/непонимание требований к качеству продукции | Невнимательность исполнителя | Обращать особое внимание на появлении белой коррозии и своевременно вызывать ОТК для фиксации. | Не отражены в 1C:ERP
127 | И00-0000062 | 18.02.2026 | Склад готовой продукции | ГПЦ(80) Секция балки СБ-W/4-3320/0,5-М5 | ДО | 2 | 89.706 | Забоины ЦП до основного металла | Забоины ЦП до основного металла | Устранимое | Логистика |  | Невозможно установить | Незнание/непонимание требований к качеству продукции | Невнимательность исполнителя | Обращать особое внимание на появлении белой коррозии и своевременно вызывать ОТК для фиксации. | Не отражены в 1C:ERP
128 | И00-0000062 | 18.02.2026 | Склад готовой продукции | ГПЦ(80) Связь анкерная СА-W/2,5-М5 | ДО | 2 | 41.318 | Забоины ЦП до основного металла | Забоины ЦП до основного металла | Устранимое | Логистика |  | Невозможно установить | Незнание/непонимание требований к качеству продукции | Невнимательность исполнителя | Обращать особое внимание на появлении белой коррозии и своевременно вызывать ОТК для фиксации. | Не отражены в 1C:ERP
129 | И00-0000062 | 18.02.2026 | Склад готовой продукции | ГПЦ(80) Секция балки деформационного шва СБ-ДШ-W/3-2320/0,5-М5 | ДО | 1 | 27.115 | Забоины ЦП до основного металла | Забоины ЦП до основного металла | Устранимое | Логистика |  | Невозможно установить | Незнание/непонимание требований к качеству продукции | Невнимательность исполнителя | Обращать особое внимание на появлении белой коррозии и своевременно вызывать ОТК для фиксации. | Не отражены в 1C:ERP
130 | И00-0000062 | 18.02.2026 | Склад готовой продукции | ГПЦ(80) Секция балки деформационного шва СБ-ДШ-W/3-2320/0,5-М5 | МО | 3 | 81.345 | Забоины ЦП до основного металла | Забоины ЦП до основного металла | Устранимое | Логистика |  | Невозможно установить | Незнание/непонимание требований к качеству продукции | Невнимательность исполнителя | Обращать особое внимание на появлении белой коррозии и своевременно вызывать ОТК для фиксации. | Не отражены в 1C:ERP
131 | И00-0000062 | 18.02.2026 | Склад готовой продукции | ГПЦ(80) Элемент переходной правый ФО-ДД-W-750/620 | ФО | 7 | 236.145 | Непроцинковка на сварных швах и околошовной зоне | Непроцинковка на сварных швах и околошовной зоне, забоины ЦП. | Устранимое | Логистика |  | Невозможно установить | Незнание/непонимание требований к качеству продукции | Невнимательность исполнителя | Обращать особое внимание на появлении белой коррозии и своевременно вызывать ОТК для фиксации. | Не отражены в 1C:ERP
132 | И00-0000062 | 18.02.2026 | Склад готовой продукции | ГПЦ(80) Элемент концевой ЭК-W/4-М5 | ДО | 1 | 11.045 | Забоины ЦП до основного металла | Забоины ЦП до основного металла | Устранимое | Логистика |  | Невозможно установить | Незнание/непонимание требований к качеству продукции | Невнимательность исполнителя | Обращать особое внимание на появлении белой коррозии и своевременно вызывать ОТК для фиксации. | Не отражены в 1C:ERP
133 | И00-0000062 | 18.02.2026 | Склад готовой продукции | ГПЦ(80) Стержень стойки СД-2,0Ш | ДО | 1 | 17.307 | Забоины ЦП до основного металла | Забоины ЦП до основного металла | Устранимое | Логистика |  | Невозможно установить | Незнание/непонимание требований к качеству продукции | Невнимательность исполнителя | Обращать особое внимание на появлении белой коррозии и своевременно вызывать ОТК для фиксации. | Не отражены в 1C:ERP
134 | И00-0000063 | 24.02.2026 | Корпус №11 | (ПФК) Деформационная секция №3 (сварка) | ФО | 27 | 262.98 | Дефекты сварных швов | 1. Прожог. 2. Цепочка пор. 3. Остатки сварочной проволоки. 4. Брызги металла | Устранимое | УМИ корпус №11 |  | Смена А УМИ | Невнимательность исполнителя | Невнимательность исполнителя | Провести беседу с исполнителем о качестве выпускаемой продукции. | Не отражены в 1C:ERP
135 | И00-0000064 | 24.02.2026 | Изолятор брака сырья | (ПФК(закупка)) Стойка дорожная СД-1,45Ш14-3 (без маркировки) (от поставщика/переработчика) | ДО | 4 | 71.52 | Отклонение формообразования и линейных размеров | 1. Заусенцы по торцу реза. 2. Перекос полки до 3 мм 3. Прогиб стенки до 3.5 мм. 4. Косина реза до 3 мм | Малозначительное Неустранимое | Не определено
136 | И00-0000064 | 24.02.2026 | Изолятор брака сырья | (ПФК(закупка)) Стойка дорожная СД-1,45Ш14-3 (без маркировки) (от поставщика/переработчика) | ДО | 71 | 1269.48 | Отклонение формообразования и линейных размеров | 1. Прогиб стенки f по высоте h сечения профиля по ГОСТ 8240-97 не более 1,0 мм, фактически 2-4 мм. 2. Косина реза полок до 10 мм. 3. Косина реза стенки до 12 мм. 4. Заусенцы по торцу. | Малозначительное Неустранимое | Не определено
137 | И00-0000065 | 25.02.2026 | Склад готовой продукции | ГПЦ(80) Стойка дорожная СД-1,5С1 | ДО | 2 | 36.098 | Белая ржавчина | Белая ржавчина - 2шт. | Устранимое | Логистика |  | Невозможно установить | Незнание/непонимание требований к качеству продукции | Невнимательность исполнителя | 1. Обеспечить выполнение требований И016 "Инструкция по проведению технического осмотра при приемке и хранении металлоизделий на складе готовой продук | Не отражены в 1C:ERP
138 | И00-0000065 | 25.02.2026 | Склад готовой продукции | ГПЦ(80) Стойка дорожная СД-1,45Ш16-3 | ДО | 11 | 226.49 | Отсутствует товарный вид | Белая ржавчина - 8шт, следы грунта - 3шт. | Устранимое | Логистика |  | Невозможно установить | Незнание/непонимание требований к качеству продукции | Невнимательность исполнителя | 1. Обеспечить выполнение требований И016 "Инструкция по проведению технического осмотра при приемке и хранении металлоизделий на складе готовой продук | Не отражены в 1C:ERP
139 | И00-0000065 | 25.02.2026 | Склад готовой продукции | ГПЦ(80) Секция балки СБ-W/3-6320/0,5-М5 | ДО | 10 | 677.63 | Следы воздействия химических веществ на ЦП | Следы грунта - 10шт. | Устранимое | Логистика |  | Невозможно установить | Незнание/непонимание требований к качеству продукции | Невнимательность исполнителя | 1. Обеспечить выполнение требований И016 "Инструкция по проведению технического осмотра при приемке и хранении металлоизделий на складе готовой продук | Не отражены в 1C:ERP
140 | И00-0000065 | 25.02.2026 | Склад готовой продукции | ГПЦ(80) Стойка дорожная СД-1,45С/4,0 (БО 004.00.00.250) | ДО | 17 | 261.358 | Отсутствует товарный вид | Белая ржавчина - 15шт, следы грунта - 2шт. | Устранимое | Логистика |  | Невозможно установить | Незнание/непонимание требований к качеству продукции | Невнимательность исполнителя | 1. Обеспечить выполнение требований И016 "Инструкция по проведению технического осмотра при приемке и хранении металлоизделий на складе готовой продук | Не отражены в 1C:ERP
141 | И00-0000065 | 25.02.2026 | Склад готовой продукции | ГПЦ(80) Стойка дорожная СД-1,45С/4,0 (БО 004.00.00.250) | ДО | 19 | 292.106 | Отсутствует товарный вид | Белая ржавчина - 18шт, следы грунта - 1шт. | Устранимое | Логистика |  | Невозможно установить | Незнание/непонимание требований к качеству продукции | Невнимательность исполнителя | 1. Обеспечить выполнение требований И016 "Инструкция по проведению технического осмотра при приемке и хранении металлоизделий на складе готовой продук | Не отражены в 1C:ERP
142 | И00-0000065 | 25.02.2026 | Склад готовой продукции | ГПЦ(80) Стойка дорожная СД-1,45С/4,0 (БО 004.00.00.250) | ДО | 30 | 461.22 | Отсутствует товарный вид | Белая ржавчина - 22шт, следы грунта - 8шт. | Устранимое | Логистика |  | Невозможно установить | Незнание/непонимание требований к качеству продукции | Невнимательность исполнителя | 1. Обеспечить выполнение требований И016 "Инструкция по проведению технического осмотра при приемке и хранении металлоизделий на складе готовой продук | Не отражены в 1C:ERP
143 | И00-0000065 | 25.02.2026 | Склад готовой продукции | ГПЦ(80) Стойка дорожная СД-1,45С/4,0 (БО 004.00.00.250) | ДО | 13 | 199.862 | Отсутствует товарный вид | Белая ржавчина - 8шт, следы грунта - 5шт. | Устранимое | Логистика |  | Невозможно установить | Незнание/непонимание требований к качеству продукции | Невнимательность исполнителя | 1. Обеспечить выполнение требований И016 "Инструкция по проведению технического осмотра при приемке и хранении металлоизделий на складе готовой продук | Не отражены в 1C:ERP
144 | И00-0000066 | 25.02.2026 | Склад готовой продукции | ГПЦ(80) Секция балки СБ-W/3-6320/0,5-М5 | ДО | 3 | 203.289 | Механическое повреждение | 1. Волнистость грани секции балки по НТД не более 3мм на 1 м длины, фактическая волнистость до 12мм. 2. Забоины ЦП до основного металла. | Устранимое | Логистика |  | Невозможно установить | Незнание/непонимание требований к качеству продукции | Невнимательность исполнителя | Проведен дополнительный инструктаж, чтобы обращали особое внимание при приемке продукции на склад и об оккуратном перемещении продукции внутри склада | Не отражены в 1C:ERP
145 | И00-0000067 | 25.02.2026 | Корпус №11 | (ПФК) Секция основная ФО-2 (сварка) | ФО | 10 | 292.4 | Дефекты сварных швов | 1. Поры. 2. Незавареный кратер. 3. Брызги металла. 4. Подрезы | Устранимое | УМИ корпус №11 | Участок металлоизделий | Смена Б УМИ | Малый опыт работы на оборудовании/технологической операции | Невнимательность исполнителя | Ознакомить исполнителя с видами дефектов св. швов. | Не отражены в 1C:ERP
146 | И00-0000067 | 25.02.2026 | Корпус №11 | (ПФК) Секция основная ФО-2 (сварка) | ФО | 9 | 263.16 | Дефекты сварных швов | 1. Поры. 2. Незавареный кратер. 3. Брызги металла. 4. Подрезы | Устранимое | УМИ корпус №11 | Участок металлоизделий | Смена Б УМИ | Малый опыт работы на оборудовании/технологической операции | Невнимательность исполнителя | Ознакомить исполнителя с видами дефектов св. швов. | Не отражены в 1C:ERP
147 | И00-0000068 | 25.02.2026 | Участок 8-11 корпуса | (ПФК) Секция основная ФО-2 (сварка) | ФО | 15 | 438.6 | Несоответствие сварных швов | 1. Сварной шов № 2 выполнен по незамкнутой линии. 2. Поры. 3. Асимметрия сварного шва №1 (дет.3-4) и №2 (дет.2-5). 4. Сварной шов №1 (дет.1-5) неполной длины. 5. Несплавление (дет.3-5) | Устранимое | УМИ корпус №11 | Участок металлоизделий | Смена А УМИ | Невнимательность исполнителя | Невнимательность исполнителя | Проработать с исполнителем вопрос об усилении визуального контроля к дефектам св. швов. | Не отражены в 1C:ERP
148 | И00-0000069 | 25.02.2026 | АСТРЕЯ ООО (ЭДО Такском ЗП согл. от 19.03.2025) | ПФЦ(60) Основание ЭС-2 (оцинкование) | ДО | 10800 | 4071.6 | Невыполнение требований НТД | На поверхности основания, предназначенной для наклеивания световозвращающей пленки наплывы цинка. На других поверхностях наплывы цинка в виде фольги, шлак (зола). Забоины ЦП до основного металла. Дефекты формообразования: смещение условной оси симметрии до 2 мм, искривление плоской части с монтажным пазом до 2 мм | Устранимое | ЦЦ АЛМЦ | Цех цинкования | Невозможно установить | Не проведён технический контроль продукции, сырья, материалов, комплектующих | Невнимательность исполнителя | Назначить курсы по ZVPM - тренингу для операторов поста управления работающих на АЛЦМ | Не отражены в 1C:ERP
149 | И00-0000070 | 27.02.2026 | Корпус №11 | (ПФК) Стойка перильная СПО-014 (сварка) | ПО | 24 | 312.96 | Несоответствие требованиям КД | Сварной шов №1 выполнен по незамкнутому контуру. | Малозначительное | УМИ корпус №11 |  | Смена В УМИ | Незнание/непонимание требований к качеству продукции | Невнимательность исполнителя | Ознакомить исполнителя с требованиями по правильности чтения КД Отв. сменный мастер | Не отражены в 1C:ERP
150 | И00-0000071 | 02.03.2026 | Корпус №09 | (ПФК) Стойка опоры (МВС-9,5-150.00.00) (слесарная) | МК, другое | 4 | 3567.88 | Невыполнение требований НТД | Не соответствуют требованиям КД. Приложение 1, приложение 2. | Устранимое | УМИ корпус №9 | Участок металлоизделий | Невозможно установить | При разработке технологии выбраны неоптимальные процессы, операции, режимы работы оборудования | Невнимательность исполнителя | 1. Усилить измирительный контроль отв. сменный мастер\бригадир УМИ | Не отражены в 1C:ERP
151 | И00-0000072 | 02.03.2026 | Участок 8-11 корпуса | (ПФК) Консоль отрывная КО-150-W (сварка) | ДО | 5 | 9.24 | Невыполнение требований НТД | Дефекты сварных швов: 1. Брызги металла. 2. Несплавление с осн.металлом. 3. Сварной шов неполной длины. Геометрические размеры: 1. По КД размер 10±1 мм, фактически 13 мм. 2. По КД размер 50±1 мм, фактически 47 мм. | Малозначительное Устранимое | УМИ корпус №11 | Участок металлоизделий | Смена Б УМИ | Малый опыт работы на оборудовании/технологической операции | Невнимательность исполнителя | Провести инструктаж с исполнителем о нормах контроля изделий на РЦ и качестве выпускаемой продукции. | Не отражены в 1C:ERP
152 | И00-0000073 | 03.03.2026 | Корпус №11 | (ПФК) Кронштейн 1.К2-2,0-2,0-О2 (сварка) | ОО | 8 | 336.8 | Дефекты сварных швов | 1. Кратеры 2. Брызги металла 3. Натеки 4. Сварной шов №4 по КД 8 мм(+2), фактически 4-5 мм. | Устранимое | УМИ корпус №11 | Участок металлоизделий | Смена А УМИ | Невнимательность исполнителя | Невнимательность исполнителя | Провести инструктаж с исполнителями о нормах контроля изделий на РЦ и качестве выпускаемой продукции. | Не отражены в 1C:ERP
153 | И00-0000073 | 03.03.2026 | Корпус №11 | (ПФК) Кронштейн 1.К2-2,0-2,0-О2 (сварка) | ОО | 6 | 252.6 | Дефекты сварных швов | Сварной шов №4 по КД 8 мм(+2), фактически 4-5 мм. | Устранимое | УМИ корпус №11 | Участок металлоизделий | Смена А УМИ | Невнимательность исполнителя | Невнимательность исполнителя | Провести инструктаж с исполнителями о нормах контроля изделий на РЦ и качестве выпускаемой продукции. | Не отражены в 1C:ERP
154 | И00-0000074 | 04.03.2026 | Корпус №01 | (ПФК) Элемент радиусный ЭР-W/2,5-500-М5 (R=500 мм; Lзаг=2240 мм) ВЫПУКЛЫЙ (формирование отверстий) | ДО | 2 | 39.188 | Несоответствие геометрических размеров | Размер по КД 1267 мм (+-3) фактически 1237 мм. 2. Размер по КД 894 мм фактически 850 мм. | Устранимое | УМИ корпус №2 | Участок металлоизделий | Смена Б УМИ | Малый опыт работы на оборудовании/технологической операции | Невнимательность исполнителя | проведен инструктаж о качестве выпускаемой продукции | Не отражены в 1C:ERP
155 | И00-0000075 | 06.03.2026 | _Склад корпус №9 | (ПФК) Корпус световозвращателя КД-5 (фрезеровка) | ДО | 69 | 8.97 | Невыполнение требований НТД | Не обеспечена чёткая маркировка года выпуска и знака ЕАС – 69 шт. Раковины на 11шт. из 69; Сколы на 12шт. из 69; Сухое место на 9шт. из 69; Облой на 1шт. из 69. | Малозначительное Неустранимое Устранимое | ОЭУ корпус №9 | Отдел закупок | Невозможно установить | Поставщик не обеспечивает качество продукции в соответствии с требованиями | Невнимательность исполнителя | 1. Усилить входной контроль со стороны ОТК при поступлении (ПФ(закупка)) Корпус световозвращателя КД-5 (от поставщика/переработчика) Отв. Начальник О | Отражены в 1C:ERP
156 | И00-0000076 | 06.03.2026 | Корпус №11 | (ПФК) Вставка отрывная ВО-140 (БО 244.00.00.005-01) (сварка) | ДО | 1200 | 1251.6 | Дефекты сварных швов | 1. Брызги металла | Устранимое | УМИ корпус №11 | Участок металлоизделий | Смена В УМИ | Невнимательность исполнителя | Невнимательность исполнителя | Провести беседу с исполнителем Отв. сменный мастер | Не отражены в 1C:ERP
157 | И00-0000076 | 06.03.2026 | Корпус №11 | (ПФК) Вставка отрывная ВО-140 (БО 244.00.00.005-01) (сварка) | ДО | 1008 | 1051.344 | Дефекты сварных швов | 1. Брызги металла. 2. Поры. | Устранимое | УМИ корпус №11 | Участок металлоизделий | Смена В УМИ | Невнимательность исполнителя | Невнимательность исполнителя | Провести беседу с исполнителем Отв. сменный мастер | Не отражены в 1C:ERP
158 | И00-0000077 | 06.03.2026 | Корпус №11 | (ПФК) Деформационная секция №1 (слесарная) | ФО | 33 | 324.72 | Невыполнение требований НТД | 1. Поры. 2. Брызги металла. 3. Прожог. 4. Остатки сварочнй проволоки. 5.Натеки. 6. Зазоры между деталями 1 мм. | Устранимое | УМИ корпус №11 | Участок металлоизделий | Смена Б УМИ | Нарушение требований технологической документации | Невнимательность исполнителя | С исполнителем провести беседу о качестве продукции Отв. сменный мастер | Не отражены в 1C:ERP
159 | И00-0000078 | 06.03.2026 | Корпус №11 | (ПФК) Кронштейн 1.К2-2,0-2,0-О3 (сварка) | ОО | 14 | 728 | Дефекты сварных швов | 1. Не выполнено требование "Заварить". 2. Брызги металла. 3. Натеки | Устранимое | УМИ корпус №11 | Участок металлоизделий | Смена Б УМИ | Нарушение требований технологической документации | Невнимательность исполнителя | провести беседа с исполнителем о качестве продукции Отв. сменный мастер | Не отражены в 1C:ERP
160 | И00-0000079 | 06.03.2026 | Корпус №13 | (ПФК) Ступень SP 34х38/30х2 800х240 (сварка) | Настилы прессованные | 38 | 204.44 | Невыполнение требований НТД | 1. Деталь поз.1 (кант) не соответствует чертежу. 2. Шаг связующих элементов не соответствует КД (по КД 38 мм, фактически 17 - 54 мм). 3. Разность длин диагоналей 12 мм (по СТО ±5 мм). 4. Отклонение от плоскостности настила 10 - 20 мм (по СТО не более 5 мм). 5. Шаг несущей полосы 32-37 мм. 6. Отсутствие связующего прутка (пропуск ячеек). 7. Отрыв связующего прутка. 8. Несоответствие п.7 ТТ чертежа. 9. Натёки. 10. Брызги металла. 11. Остатки сварочной проволоки. 12. Отсутствие клейма сварщика (п.8 ТТ чертежа) | Устранимое | УПН корпус №13 | Участок производства настилов | Смена А УПН | Неправильное выполнение технологических операций по сварке | Малый опыт работы на оборудовании/технологической операции | Перед началом работы по сварке ступеней, каждый чертеж прорабатывается непосредственно с мастером или бригадиром. | Не отражены в 1C:ERP
161 | И00-0000079 | 06.03.2026 | Корпус №13 | (ПФК) Ступень SP 34х38/30х3 800х240 (РН 084.20.00.000 СБ) (сварка) | Настилы прессованные | 23 | 158.93 | Невыполнение требований НТД | 1. Деталь поз.1 (кант) не соответствует чертежу. 2. Шаг связующих элементов не соответствует КД (по КД 38 мм, фактически 33 - 40 мм). 3. Несоответствие п.6 ТТ чертежа. 4. Отсутствие клейма сварщика (п.7 ТТ чертежа). | Устранимое | УПН корпус №13 | Участок производства настилов | Смена А УПН | Неправильное выполнение технологических операций по сварке | Малый опыт работы на оборудовании/технологической операции | Перед началом работы по сварке ступеней, каждый чертеж прорабатывается непосредственно с мастером или бригадиром. | Не отражены в 1C:ERP
162 | И00-0000080 | 06.03.2026 | Опытно-экспериментальный участок | (ПФ) Стойка МВС-9,5-150 (МВС-9,5-150.00.00 СБ) (сварка 2 этап) | МК, другое | 1 | 891.9 | Дефекты сварных швов | Дефекты сварных швов | Устранимое | ОЭУ корпус №9 | Опытно-экспериментальный участок | Смена ОЭУ | При разработке технологии выбраны неоптимальные процессы, операции, режимы работы оборудования |  | Это тестовые/опытные стойки МВС, на них отрабатывали кондуктор для сборки и саму сварку на роботизированном комплексе ИРС, далее по пункту протокола п | Не отражены в 1C:ERP
163 | И00-0000081 | 10.03.2026 | Опытно-экспериментальный участок | (ПФК) Стойка опоры (МВС-9,5-150.00.00) (слесарная) | МК, другое | 1 | 891.97 | Дефекты сварных швов | Дефекты сварных швов | Устранимое | ОЭУ корпус №9 | Опытно-экспериментальный участок | Смена ОЭУ | При разработке технологии выбраны неоптимальные процессы, операции, режимы работы оборудования |  | 1. Усилить визуальный контроль сварных соединений 2. Скорректировать режимы сварки и УП на роботизированном комплексе Отв. Ламанов А.Н. | Не отражены в 1C:ERP
164 | И00-0000082 | 12.03.2026 | Опытно-экспериментальный участок | (ПФК) Стойка опоры (МВС-9,5-150.00.00) (слесарная) | МК, другое | 2 | 1783.94 | Дефекты сварных швов | Дефекты сварных швов | Устранимое | ОЭУ корпус №9 | Опытно-экспериментальный участок | Смена ОЭУ | При разработке технологии выбраны неоптимальные процессы, операции, режимы работы оборудования |  | 1. Усилить визуальный контроль сварных соединений 2. Скорректировать режимы сварки и УП на роботизированном комплексе Отв. Ламанов А.Н. | Не отражены в 1C:ERP
165 | И00-0000083 | 12.03.2026 | Корпус №04 | (ПФ) Труба (159х5 L=1280) (ОО 251.01.00.001) (резка лазерная профиля) | ОО | 10 | 227.5 | Дефекты термической резки | Цепочка застывших капель, налипший шлак | Устранимое | УМИ корпус №4 | Департамент производства | Смена В УМИ | Невнимательность исполнителя | Невнимательность исполнителя | провести беседу с исполнителем | Не отражены в 1C:ERP
166 | И00-0000084 | 12.03.2026 | Корпус №01 | ГПСкомпл(60) Марка отправочная ПФГ-16,0-02-к-ц (ООП 009.01.00.000 СБ) | ОО | 6 | 3313.08 | Невыполнение требований НТД | Невыполнение требований НТД | Устранимое | Не определено | Участок металлоизделий | Невозможно установить | Ошибки в чертежах/конструкторской документации (КД) | Не проведён технический контроль продукции, сырья, материалов, комплектующих | По пункту шероховатости кромки лючка выпущено ТУ № 321. План работ и мероприятий 2-26 | Не отражены в 1C:ERP
167 | И00-0000085 | 13.03.2026 | Корпус №01 | ГПСкомпл(60) Марка отправочная ПФГ-16,0-02-к-ц (ООП 009.01.00.000 СБ) | ОО | 6 | 3313.08 | Невыполнение требований НТД | Невыполнение требований НТД | Устранимое | УМИ Корпус №11 | Участок металлоизделий | Невозможно установить | При разработке технологии выбраны неоптимальные процессы, операции, режимы работы оборудования | При разработке технологии выбраны неоптимальные процессы, операции, режимы работы оборудования | По пункту шероховатости кромки лючка выпущено ТУ № 321. План работ и меропритиятий 2-26 | Не отражены в 1C:ERP
168 | И00-0000087 | 17.03.2026 | Склад готовой продукции | ГПЦ(настил)(40) Настил Р 44,4х11,1/30х2 1 А Zn 1696х1000 | Настилы прессованные | 4 | 141.52 | Механическое повреждение | Механические повреждения, забоины ЦП до основного металла. | Неустранимое Устранимое | Логистика | Отдел логистики | Невозможно установить | Не соблюдены требования к хранению и транспортировке продукции, сырья, материалов, комплектующих | Невнимательность исполнителя | Провести инструктаж с исполниетями, чтобы были внимательнее при маневрироваии на территории предприятия.
169 | И00-0000088 | 17.03.2026 | Корпус №04 | (ПФ) Труба 20х20х1,5 L=1940 мм (резка лазерная профиля) | ПО | 35 | 57.05 | Дефекты термической резки | 1. Расплавленная кромка реза. 2. Налипший шлак | Устранимое | УМИ корпус №4 | Участок металлоизделий | Невозможно установить | При разработке технологии выбраны неоптимальные процессы, операции, режимы работы оборудования | Не проведён технический контроль продукции, сырья, материалов, комплектующих | 1. Проработать техническую возможность использования воздуха для лазера в 4 к. Отв. Технический департамент 2. Усилить контроль Отв. сменный мастер/б | Не отражены в 1C:ERP
170 | И00-0000088 | 17.03.2026 | Корпус №04 | (ПФ) Труба 20х20х1,5 L=940 мм (резка лазерная профиля) | ПО | 242 | 191.18 | Налипший шлак | Налипший шлак | Устранимое | УМИ корпус №4 | Участок металлоизделий | Невозможно установить | При разработке технологии выбраны неоптимальные процессы, операции, режимы работы оборудования | Не проведён технический контроль продукции, сырья, материалов, комплектующих | 1. Проработать техническую возможность использования воздуха для лазера в 4 к. Отв. Технический департамент 2. Усилить контроль Отв. сменный мастер/б | Не отражены в 1C:ERP
171 | И00-0000088 | 17.03.2026 | Корпус №04 | (ПФ) Труба 20х20х1,5 L=585 мм (резка в размер) | ПО | 1600 | 784 | Заусенец в виде металлической стружки | Заусенцы | Устранимое | УМИ корпус №4 | Участок металлоизделий | Невозможно установить | При разработке технологии выбраны неоптимальные процессы, операции, режимы работы оборудования | Не проведён технический контроль продукции, сырья, материалов, комплектующих | 1. Проработать техническую возможность использования воздуха для лазера в 4 к. Отв. Технический департамент 2. Усилить контроль Отв. сменный мастер/б | Не отражены в 1C:ERP
172 | И00-0000088 | 17.03.2026 | Корпус №04 | (ПФ) Труба 20х20х1,5 L=920 мм ПО 122.01.02.004 (резка в размер) | ПО | 200 | 154 | Заусенец в виде металлической стружки | Заусенцы | Устранимое | УМИ корпус №4 | Участок металлоизделий | Невозможно установить | При разработке технологии выбраны неоптимальные процессы, операции, режимы работы оборудования | Не проведён технический контроль продукции, сырья, материалов, комплектующих | 1. Проработать техническую возможность использования воздуха для лазера в 4 к. Отв. Технический департамент 2. Усилить контроль Отв. сменный мастер/б | Не отражены в 1C:ERP
173 | И00-0000089 | 17.03.2026 | Корпус №11 | (ПФК) Секция средняя Э 381.02.00.000 (сборка контрольная) | ОО | 4 | 1532 | Невыполнение требований НТД | Невыполнение требований НТД | Устранимое | УМИ корпус №11 | Участок металлоизделий | Невозможно установить | При разработке технологии выбраны неоптимальные процессы, операции, режимы работы оборудования | Незнание/непонимание требований к качеству продукции | По пункту шероховатости кромки лючка выпущено ТУ № 321. План работ и мероприятий 2-26 | Не отражены в 1C:ERP
174 | И00-0000089 | 17.03.2026 | Корпус №11 | (ПФК) Секция нижняя Э 381.01.00.000 (сборка контрольная) | ОО | 4 | 2067.6 | Невыполнение требований НТД | Невыполнение требований НТД | Устранимое | УМИ корпус №11 | Участок металлоизделий | Невозможно установить | При разработке технологии выбраны неоптимальные процессы, операции, режимы работы оборудования | Незнание/непонимание требований к качеству продукции | По пункту шероховатости кромки лючка выпущено ТУ № 321. План работ и мероприятий 2-26 | Не отражены в 1C:ERP
175 | И00-0000090 | 18.03.2026 | Корпус №13 | (ПФК) Ступень SP 34х38/30х3 800х270 (сварка) | Настилы сварные | 11 | 75.35 | Невыполнение требований НТД | 1. Выступание связующего элемента над несущей полосой 2-2,5 мм. | Малозначительное | УПН корпус №13 | Участок производства настилов | Невозможно установить | В процессе используется неактуальная документация | Невнимательность исполнителя | Внесение измений в процесс ознакомления с СТО и выдечей бумажных копий Отв.: ОРСМК
176 | И00-0000090 | 18.03.2026 | Корпус №13 | (ПФК) Ступень SP 34х38/30х3 800х270 (сварка) | Настилы сварные | 50 | 342.5 | Невыполнение требований НТД | 1. Выступание связующего элемента над несущей полосой 2-2,5 мм. 2. Наличие прихваток | Малозначительное | УПН корпус №13 | Участок производства настилов | Невозможно установить | В процессе используется неактуальная документация | Невнимательность исполнителя | Внесение измений в процесс ознакомления с СТО и выдечей бумажных копий Отв.: ОРСМК
177 | И00-0000090 | 18.03.2026 | Корпус №13 | (ПФК) Ступень SP 34х38/30х3 800х270 (сварка) | Настилы сварные | 51 | 349.35 | Невыполнение требований НТД | 1. Выступание связующего элемента над несущей полосой 2-3 мм. | Малозначительное | УПН корпус №13 | Участок производства настилов | Невозможно установить | В процессе используется неактуальная документация | Невнимательность исполнителя | Внесение измений в процесс ознакомления с СТО и выдечей бумажных копий Отв.: ОРСМК
178 | И00-0000091 | 18.03.2026 | ИЗОЛЯТОР БРАКА ГП | ГПЦ(80) Секция балки СБ-W/2,5-6320/0,5-М5 | ДО | 7 | 380.1 | Механическое повреждение | Механические повреждения образовавшиеся в следствие наезда транспорта. Дефекты цинкового покрытия Акт В-309/23 от 30.11.2023г. | Неустранимое | Логистика |  | Невозможно установить | Не определены требования к хранению и транспортировке продукции, сырья, материалов, комплектующих |  | Продукция хранилась на улице рядом с проезжей частью, находилась под снегом, при чистке снега была повреждена упаковка, продукция развалилась и в ходе
179 | И00-0000091 | 18.03.2026 | ИЗОЛЯТОР БРАКА ГП | НЕ ИСПОЛЬЗОВАТЬ БР_ГПЦ(80) Секция балки СБ-W/2,5-6320/0,5 (дефект цинкового покрытия) (брак) | ДО | 7 | 388.752 | Механическое повреждение | Механические повреждения образовавшиеся в следствие наезда транспорта. Геометрические размеры, дефекты цинкового покрытия Акт И-10/21 от 05.02.2021г. (начальная серия 00005153 от 22.12.2019г.) | Неустранимое | Логистика |  | Невозможно установить | Не определены требования к хранению и транспортировке продукции, сырья, материалов, комплектующих |  | Продукция хранилась на улице рядом с проезжей частью, находилась под снегом, при чистке снега была повреждена упаковка, продукция развалилась и в ходе
180 | И00-0000092 | 18.03.2026 | Склад готовой продукции | ГПЦ(80) Секция балки СБ-С1/4-6000 | ДО | 32 | 2506.56 | Отсутствует товарный вид | Белая и бурая ржавчина -5шт. | Устранимое | Логистика | Отдел логистики | Невозможно установить | Низкая оборачиваемость товаров на складе | Невнимательность исполнителя | Провели инструктаж среди сотрудников склада, периодически осматривать продукцию, при обнаружении несоответствий незамедлительно вызывать ОТК. | Не отражены в 1C:ERP
181 | И00-0000092 | 18.03.2026 | Склад готовой продукции | ГПЦ(80) Секция балки СБ-3N-W-2,5-2,0 левая | ВС | 2 | 51.514 | Белая ржавчина | Белая ржавчина -1шт. | Устранимое | Логистика | Отдел логистики | Невозможно установить | Низкая оборачиваемость товаров на складе | Невнимательность исполнителя | Провели инструктаж среди сотрудников склада, периодически осматривать продукцию, при обнаружении несоответствий незамедлительно вызывать ОТК. | Не отражены в 1C:ERP
182 | И00-0000092 | 18.03.2026 | Склад готовой продукции | ГПЦ(80) Стойка дорожная СД-1,95С2/4,0 | ДО | 100 | 1291.3 | Белая ржавчина | Белая ржавчина -2шт. | Устранимое | Логистика | Отдел логистики | Невозможно установить | Низкая оборачиваемость товаров на складе | Невнимательность исполнителя | Провели инструктаж среди сотрудников склада, периодически осматривать продукцию, при обнаружении несоответствий незамедлительно вызывать ОТК. | Не отражены в 1C:ERP
183 | И00-0000092 | 18.03.2026 | Склад готовой продукции | ГПЦ(80) Стойка дорожная СД-1,95С2/4,0 | ДО | 100 | 1291.3 | Белая ржавчина | Белпая ржавчина-8шт. | Устранимое | Логистика | Отдел логистики | Невозможно установить | Низкая оборачиваемость товаров на складе | Невнимательность исполнителя | Провели инструктаж среди сотрудников склада, периодически осматривать продукцию, при обнаружении несоответствий незамедлительно вызывать ОТК. | Не отражены в 1C:ERP
184 | И00-0000092 | 18.03.2026 | Склад готовой продукции | ГПЦ(80) Стойка дорожная СД-1,5С2/5,0 | ДО | 100 | 1254 | Белая ржавчина | Белая ржавчина | Устранимое | Логистика | Отдел логистики | Невозможно установить | Низкая оборачиваемость товаров на складе | Невнимательность исполнителя | Провели инструктаж среди сотрудников склада, периодически осматривать продукцию, при обнаружении несоответствий незамедлительно вызывать ОТК. | Не отражены в 1C:ERP
185 | И00-0000092 | 18.03.2026 | Склад готовой продукции | ГПЦ(80) Стойка дорожная СД-1,95Ш14-3 | ДО | 100 | 2378 | Белая ржавчина | Белая ржавчина-6шт. | Устранимое | Логистика | Отдел логистики | Невозможно установить | Низкая оборачиваемость товаров на складе | Невнимательность исполнителя | Провели инструктаж среди сотрудников склада, периодически осматривать продукцию, при обнаружении несоответствий незамедлительно вызывать ОТК. | Не отражены в 1C:ERP
186 | И00-0000093 | 18.03.2026 | Склад готовой продукции | ГПЦ(80) Связь анкерная СА-W/3-М5 | ДО | 6 | 150.222 | Несоответствует упаковка тарного места | Скреплены проволокой из чёрного металла. | Устранимое | Логистика | Отдел логистики | Невозможно установить | Упаковка не обеспечивает сохранность изделия при хранении и транспортировке | Упаковка не обеспечивает сохранность изделия при хранении и транспортировке | На складе для упаковки продукции есть в наличии только черная проволока, необходимо на склад закупить проволоку, которая будет соответствовать всем но | Не отражены в 1C:ERP
187 | И00-0000094 | 18.03.2026 | Склад готовой продукции | ГПЦ(настил)(40) Настил Р 44,4х11,1/30х2 1 А Zn 1000х1000 | Настилы прессованные | 3 | 61.41 | Бурая ржавчина | Бурая ржавчина | Устранимое | Логистика | Цех цинкования | Смена Б ЦГЦ | Не проведён технический контроль продукции, сырья, материалов, комплектующих | Невнимательность исполнителя | провести дополнительный инструктаж | Не отражены в 1C:ERP
188 | И00-0000094 | 18.03.2026 | Склад готовой продукции | ГПЦ(настил)(40) Настил Р 44,4х11,1/30х2 1 А Zn 1000х1000 | Настилы прессованные | 35 | 716.45 | Несоответствия ЦП | Забоины, бурая ржавчина. | Устранимое | Логистика | Цех цинкования | Смена Б ЦГЦ | Не проведён технический контроль продукции, сырья, материалов, комплектующих | Невнимательность исполнителя | провести дополнительный инструктаж | Не отражены в 1C:ERP
189 | И00-0000094 | 18.03.2026 | Склад готовой продукции | ГПЦ(настил)(40) Настил Р 44,4х11,1/30х2 1 А Zn 1000х1000 | Настилы прессованные | 1 | 20.47 | Забоины ЦП до основного металла | Забоины ЦП до основного металла | Устранимое | Логистика | Цех цинкования | Смена Б ЦГЦ | Не проведён технический контроль продукции, сырья, материалов, комплектующих | Невнимательность исполнителя | провести дополнительный инструктаж | Не отражены в 1C:ERP
190 | И00-0000095 | 19.03.2026 | Склад готовой продукции | ГПСкомпл(60) Опора колесная Э 357.02.05.000 | ВС | 66 | 913.44 | Бурая ржавчина | Наносная бурая ржавчина | Устранимое | Логистика | Отдел логистики | Невозможно установить | Низкая оборачиваемость товаров на складе | Невнимательность исполнителя | Провели инструктаж сотрудников склада периодически осматривать продукцию и при обнаружении ржавчины вызывать ОТК. Обеспечить надлежащее хранение прод
191 | И00-0000095 | 19.03.2026 | Склад готовой продукции | ГПСкомпл(60) Опора колесная Э 357.02.05.000 | ДО | 5 | 69.2 | Бурая ржавчина | Наносная бурая ржавчина. | Устранимое | Логистика | Отдел логистики | Невозможно установить | Низкая оборачиваемость товаров на складе | Невнимательность исполнителя | Провели инструктаж сотрудников склада периодически осматривать продукцию и при обнаружении ржавчины вызывать ОТК. Обеспечить надлежащее хранение прод
192 | И00-0000096 | 19.03.2026 | Участок производства настилов | (ПФК) Ступень SP 34х38/30х3 800х270 (сварка) | Настилы сварные | 32 | 219.2 | Невыполнение требований НТД | 1. Выступание связующего элемента над несущей полосой 2-3 мм. | Малозначительное | УПН корпус №13 | Участок производства настилов | Смена А УПН | В процессе используется неактуальная документация | Невнимательность исполнителя | Внесение измений в процесс ознакомления с СТО и выдечей бумажных копий Отв. ОРСМК | Не отражены в 1C:ERP
194 | И00-0000098 | 23.03.2026 | Склад готовой продукции | ГПЦ(80) Секция балки СБ-W/3-5320/0,5-М5 | МО | 1 | 56.463 | Отсутствует товарный вид | На длине до 1000 мм, на поверхности ЦП загрязнения органического происхождения. | Устранимое | Логистика | Отдел логистики | Невозможно установить | Не проведён технический контроль продукции, сырья, материалов, комплектующих | Незнание/непонимание требований к качеству продукции | Усилить технический (визуальный) осмотр продукции со стороны склада на соответствие товарному виду м/и Отв. Старостин Д.В. срок: постоянно | Не отражены в 1C:ERP
196 | И00-0000101 | 23.03.2026 | Склад готовой продукции | ГПСкомпл(60) ОМФП-90 с ВТСОДД (ТСУ-М4)/ СТО 07525912-410-2024 | ОМФП | 5 | 3725 | Невыполнение требований НТД | Дет. 89 Световозвращающая лента самоклеющаяся, 5х200 см, желтая: Местное отслаивание пкромок от поверхности металлической пластины. | Устранимое | ОЭУ корпус №9 | Отдел закупок | Смена ОЭУ | Скрытый дефект в продукции поставщиков |  | Данную ленту обычно покупаем у Строд Сервиса. В тот момент у Строд Сервиса не было в наличии данной позиции. Из-за срочности закупили на Озоне. Претен | Не отражены в 1C:ERP
197 | И00-0000101 | 23.03.2026 | Склад готовой продукции | ГПСкомпл(60) ОМФП-90 с ВТСОДД (ТСУ-М1)/ СТО 07525912-410-2024 | ОМФП | 1 | 745 | Невыполнение требований НТД | Дет. 89 Световозвращающая лента самоклеющаяся, 5х200 см, желтая: Местное отслаивание пкромок от поверхности металлической пластины. | Устранимое | ОЭУ корпус №9 | Отдел закупок | Смена ОЭУ | Скрытый дефект в продукции поставщиков |  | Данную ленту обычно покупаем у Строд Сервиса. В тот момент у Строд Сервиса не было в наличии данной позиции. Из-за срочности закупили на Озоне. Претен | Не отражены в 1C:ERP
198 | И00-0000102 | 23.03.2026 | Корпус №03 | Малогабаритные изделия (АЛЦМ) (цинк) | МК, другое | 994 | 994 | Несоответствия ЦП | Сплошное, гладкое или шероховатое. Цвет покрытия от серебристо-блестящего до матового темно-серого. Наплывы цинка, препятствующие сборке: на сопрягаемых поверхностях. Наплывы цинка не препятствующие сборке. | Не указано | ЦЦ АЛМЦ |  | Отработка технологии |  |  | Отработка технологии
199 | И00-0000105 | 24.03.2026 | Корпус №09 | (ПФК) Настил Р 44,4х11,1/30х2 А 1496х1000 (сварка лазерная) | Настилы прессованные | 20 | 605.4 | Невыполнение требований НТД | 1. Отсутствие лазерной сварки (1 настил). 2. Заусенцы. 3. Налипший шлак. 4. Мех.повреждение несущей полосы (1 место). | Устранимое | УПН корпус №9 | Участок производства настилов | Смена А УПН | Малый опыт работы на оборудовании/технологической операции | Невнимательность исполнителя | проведена разяснительная беседа о том, что нельзя отвлекаться во время работы | Не отражены в 1C:ERP
200 | И00-0000106 | 24.03.2026 | Корпус №01 | ГПЦ(120) Секция балки СБ-W/4-6320/2,0 (БО 031.00.03.346) | ДО | 50 | 4294.8 | Несоответствие средней толщины ЦП | Толщина ЦП по КД не менее120мкм;факт. 112-115мкм. | Устранимое | ЦЦ БЛ | Цех цинкования | Невозможно установить | Заданы некорректные режимы работы технологического оборудования в документации | Не проведён технический контроль продукции, сырья, материалов, комплектующих | провести дополнительный инструктаж исполнителем | Не отражены в 1C:ERP
201 | И00-0000107 | 24.03.2026 | Корпус №01 | ГПСкомпл(60) Марка отправочная ПФГ-20,0-02-к-ц | ОО | 4 | 3632 | Несоответствие требованиям КД | Отсутствие сопряжения между дет. 4 Замок и 15 Карабин винтовой PL 08/ | Устранимое | ЦЦ БЛ | Дирекция по разработкам | Невозможно установить | Ошибки в чертежах/конструкторской документации (КД) | Отсутствует мониторинг процесса | Внести изменения в КД (убрать карабин из спецификации и из сборочного чертежа) | Не отражены в 1C:ERP
202 | И00-0000108 | 24.03.2026 | Склад готовой продукции | ГПСкомпл(60) Кронштейн 1.К1-2,0-2,0-О2-ц (МС 795.00.00.000 СБ) | ОО | 90 | 2358 | Несоответствует упаковка тарного места | Натяжка упаковочной ленты не обеспечивает плотность упаковки. Отсутствуют прокладки между стальной лентой и оцинкованными изделиями. Следы загрязнения грунтом и белая ржавчина (15шт). | Устранимое | ЦЦ БЛ | [5 empty] | Не отражены в 1C:ERP
204 | И00-0000110 | 25.03.2026 | Корпус №01 | ГПЦ(60) Секция средняя Э 381.02.00.000 | ОО | 1 | 383 | Невыполнение требований НТД | ГОСТ 23118, табл. Б1, п.5.2. Зазор не более 9,4 мм. Фактически 11 мм. | Малозначительное | ЦЦ БЛ | Центр технической обработки заказов | Невозможно установить | В чертежах отсутствует исчерпывающая информация, необходимая для изготовления |  | Внести в чертеж допуск на отклонение. Отв. ЦТОЗ
205 | И00-0000111 | 25.03.2026 | Корпус №09 | (ПФК) Настил Р 44,4х11,1/30х2 А 1496х1000 (сварка лазерная) | Настилы прессованные | 20 | 605.4 | Невыполнение требований НТД | 1. Прожог. 2. Выступание связующих элементов над несущими полосами 2 мм. 3. Несоответствие длины связующей полосы. | Устранимое | УПН корпус №9 | Участок производства настилов | Смена А УПН | Малый опыт работы на оборудовании/технологической операции | Невнимательность исполнителя | Проведена беседа на тему качеству продукции | Не отражены в 1C:ERP
206 | И00-0000112 | 25.03.2026 | Склад готовой продукции | ГПЦ(80) Стойка дорожная СД-1,5Ш12-1 | ДО | 200 | 3112 | Невыполнение требований НТД | Дефекты ЦП: забоины ЦП до основного металла, «бурая ржавчина». На торцевых поверхностях стоек в наличие неудаленные после резки заусенцы. На поверхности ЦП: «белая ржавчина», загрязнения грунтом. Размер по КД ø18 ±0,5 мм, фактически 17,37 - 17,47 мм. Расположение маркировки Единым знаком обращения "ЕАС" не соответствует требованиям КД. Должна быть на полке ударным способом, фактически на стенке (между отверстиями) водостойкими чернилами. | Малозначительное Устранимое | Логистика | Исполнительная дирекция Продмаш | Невозможно установить | Низкая оборачиваемость товаров на складе | Низкая оборачиваемость товаров на складе | Продукция находилась на складе в г. Красноярске, определить причины возникновения и сделать для них корректирующие меры не представляется возможным | Не отражены в 1C:ERP
207 | И00-0000112 | 25.03.2026 | Склад готовой продукции | ГПЦ(80) Стойка дорожная СД-6 (ГОСТ 26804) | ДО | 306 | 6040.44 | Невыполнение требований НТД | Дефекты ЦП: забоины ЦП до основного металла, «бурая ржавчина». На торцевых поверхностях стоек в наличие неудаленные после резки заусенцы. На поверхности ЦП: «белая ржавчина», загрязнения грунтом. Размер по КД ø18 +0,4 мм, фактически 16,98 – 17,37 мм. Отсутствует маркировка Единым знаком обращения "ЕАС" | Малозначительное Устранимое | Логистика | Исполнительная дирекция Продмаш | Невозможно установить | Низкая оборачиваемость товаров на складе | Низкая оборачиваемость товаров на складе | Продукция находилась на складе в г. Красноярске, определить причины возникновения и сделать для них корректирующие меры не представляется возможным | Не отражены в 1C:ERP
208 | И00-0000113 | 26.03.2026 | Склад готовой продукции | ГПЦ(настил)(40) Настил Р 33,3х11,1/30х2 А Zn 300х1700 | Настилы прессованные | 10 | 128.5 | Невыполнение требований НТД | 1. Отклонение от плоскостности в пределах настила - 16 мм (по СТО-не более 5мм). 2. Выгнутость несущей полосы 15-18 мм (по СТО - не более 8мм). | Устранимое | ЦЦ БЛ | Участок производства настилов | Смена Б УПН | Малый опыт работы на оборудовании/технологической операции | Невнимательность исполнителя | Дополнительный контроль со стороны мастера и бригадира. | Не отражены в 1C:ERP
209 | И00-0000114 | 26.03.2026 | Корпус №11 | (ПФК) Основание дополнительное ФО-У-110-2-Б(Г) (сварка) | ФО | 4 | 401.48 | Несоответствие геометрических размеров | 1. Размер по КД 580±0,8 мм, фактически 576-577 мм | Малозначительное | УМИ корпус №11 | Участок металлоизделий | Смена Б УМИ | Нарушение требований технологической документации | Невнимательность исполнителя | С сотрудником проведена беседа с разьяснением не понятных ему требований КД к выпускаемой продукции. | Не отражены в 1C:ERP
210 | И00-0000115 | 26.03.2026 | Корпус №11 | ГПЦ(60) Секция нижняя (ООП 009.01.01.000 СБ) | ОО | 3 | 1001.67 | Невыполнение требований НТД | ГОСТ 23118, табл. Б1, п.5.2. Зазор не более 7,7 мм. Фактически 10 мм | Малозначительное | УМИ корпус №11 | Центр технической обработки заказов | Невозможно установить | При разработке технологии выбраны неоптимальные процессы, операции, режимы работы оборудования | При разработке технологии выбраны неоптимальные процессы, операции, режимы работы оборудования | Ввести дополнительные операции "Контрольная сборка и "Правка" в черном. Отв. ЦТОЗ.
211 | И00-0000116 | 27.03.2026 | _Склад корпус №9 | (ПФК) Настил Р 44,4х22,2/30х2 А 1200х1000 (сварка лазерная) | Настилы прессованные | 181 | 3505.97 | Дефекты сварных швов | Прожоги, сварочный шлак | Устранимое | УПН корпус №9 | Участок производства настилов | Невозможно установить | Неисправности оборудования, влияющие на качество продукции | Невнимательность исполнителя | Брак возник в результате поломки в гидравлике. Из-за чего происходил скачок напряжения и прожиг обрамления. Сделана заявка в тех. отдел, неисправность | Не отражены в 1C:ERP
212 | И00-0000117 | 30.03.2026 | Корпус №11 | ДЛЯ ЗК 496 и 497_(ПФК) Секция ограждения пешеходного 427-1,0Д/2,0 Крест (80) (сварка) | ПО | 15 | 175.2 | Несоответствие геометрических размеров | 1 Размер по КД 90+/-2 мм, фактически 95 мм. | Малозначительное | УМИ корпус №11 | Участок металлоизделий | Смена А УМИ | Малый опыт работы на оборудовании/технологической операции | Незнание/непонимание требований к качеству продукции | Провести дополнительный инструктаж по правильности чтения КД.Отв.см.мастер.
213 | И00-0000118 | 30.03.2026 | Склад готовой продукции | ГПЦ(80) Деформационная секция №3 | ФО | 11 | 107.14 | Отсутствует товарный вид | Загрязнения грунтом, белая ржавчина вследствие взаимодействия с солью. | Устранимое | Логистика | Отдел логистики | Логистика смена А | Недостаточная ясность и детализация процедур |  | Грязь на продукции появилась в процессе транспортировки продукции, использовать менее химически активные реагенты при посыпке дорог. | Отражены в 1C:ERP
215 | И00-0000120 | 31.03.2026 | Склад ПДС черный | (ПФК) Настил Р 44,4х11,1/30х2 А 1496х1000 (сварка лазерная) | Настилы прессованные | 1 | 30.27 | Невыполнение требований НТД | Выступ связующего элемента относительно несущей полосы по КД не более 0,5мм, фактически до 0,94мм. | Устранимое | УПН корпус №9 | Участок производства настилов | Невозможно установить | Малый опыт работы на оборудовании/технологической операции | Невнимательность исполнителя | проведена разьяснительная беседа с работниками | Не отражены в 1C:ERP
216 | И00-0000120 | 31.03.2026 | Склад ПДС черный | (ПФК) Настил Р 44,4х11,1/30х2 А 1496х1000 (сварка лазерная) | Настилы прессованные | 6 | 181.62 | Невыполнение требований НТД | Выступание связующих элементов над несущей полосой по КД не более 1,5мм, фактически 1,6-2,77мм. | Устранимое | УПН корпус №9 | Участок производства настилов | Невозможно установить | Малый опыт работы на оборудовании/технологической операции | Невнимательность исполнителя | проведена разьяснительная беседа с работниками | Не отражены в 1C:ERP
217 | И00-0000121 | 03.04.2026 | Склад готовой продукции | ГПЦ(настил)(40) Настил Р 44,4х11,1/30х2 1 А Zn 1000х1000 | Настилы прессованные | 9 | 184.23 | Механическое повреждение | Механические повреждения, забоины ЦП до основного металла. | Устранимое | Логистика | Отдел логистики | Логистика смена А | Нарушение установленных схем маршрутов и перемещений внутри предприятия | Нарушение установленных схем маршрутов и перемещений внутри предприятия | Настилы переставлены и не хранятся в зонах разворота фур | Не отражены в 1C:ERP
218 | И00-0000122 | 06.04.2026 | Склад готовой продукции | ГПЦ(настил)(40) Настил Р 44,4х22,2/30х2 1 А Zn 1200х1000 | Настилы прессованные | 120 | 2324.4 | Несоответствия ЦП | Белая ржавчина | Устранимое | Склад готовой продукции | Исполнительная дирекция Продмаш | Невозможно установить | Не проведён технический контроль продукции, сырья, материалов, комплектующих | Невнимательность исполнителя | Провести инструктаж с исполнителями в части излишней доработки. | Не отражены в 1C:ERP
219 | И00-0000122 | 06.04.2026 | Склад готовой продукции | ГПЦ(настил)(40) Настил Р 44,4х11,1/30х2 1 А Zn 1696х1000 | Настилы прессованные | 70 | 2476.6 | Несоответствия ЦП | Белая ржавчина | Устранимое | Склад готовой продукции | Исполнительная дирекция Продмаш | Невозможно установить | Не проведён технический контроль продукции, сырья, материалов, комплектующих | Невнимательность исполнителя | Провести инструктаж с исполнителями в части излишней доработки. | Не отражены в 1C:ERP
220 | И00-0000123 | 06.04.2026 | Корпус №04 | (ПФК) Стойка дорожная СД-1,45Ш14-3 (формирование отверстий) | ДО | 300 | 5364 | Невыполнение требований НТД | 1. Прогиб стенки 2,5-3 мм (По ГОСТ 8240 +/-2 мм). 2. Заусенцы. | Малозначительное Устранимое | УМИ корпус №4 | Участок металлоизделий | Смена Б УМИ | Малый опыт работы на оборудовании/технологической операции | Невнимательность исполнителя | проведен инструктаж о изготавлеваемой выпускаемой продукции | Не отражены в 1C:ERP
221 | И00-0000124 | 07.04.2026 | Склад ПРОФИЛЬНЫЙ ПРОКАТ | _уу_Профиль 80*80*4,0 ГОСТ 30245-2003/ Ст3сп, Ст3сп5, В-Ст3сп (С255, Ст2сп) | СиМ | 111 | 111 | Механическое повреждение | По ГОСТ 30245 кривизна не должна превышать 12мм, фактически кривизна 35мм. | Неустранимое | Логистика
222 | И00-0000125 | 08.04.2026 | Склад готовой продукции | ОТ АВТОРУТА_ГПЦ(80) Стойка дорожная СДГ-1,5 (гор.цинк) | МК, другое | 253 | 3289 | Невыполнение требований НТД | Геометрические размеры: - по КД 1500±2,5 мм, факт 1519 мм; - по КД Ø18+0,18 мм, факт 17,8-18,1 мм; - по КД 120±3 мм, факт 125-129 мм. На цинковом покрытии: - «белая» ржавчина; - следы загрязнения от контакта с влажным брусом; - загрязнение грунтом. | Малозначительное Неустранимое Устранимое | Логистика | Исполнительная дирекция Продмаш | Невозможно установить | Не формализован/не описан процесс/процедура | Не формализован/не описан процесс/процедура | Не требуется
223 | И00-0000125 | 08.04.2026 | Склад готовой продукции | ОТ АВТОРУТА_ГПЦ(80) Стойка дорожная СД-1,5 Ш16* (гор.цинк) | МК, другое | 250 | 3600 | Невыполнение требований НТД | Геометрические размеры: - по КД 1500±2,5 мм, факт 1503 мм; - по КД Ø18+0,18 мм, факт 17,2-17,8 мм. Наличие отверстия, не предусмотренного требованиями КД. На цинковом покрытии: - «белая» ржавчина; - загрязнение грунтом. | Малозначительное Неустранимое Устранимое | Логистика | Исполнительная дирекция Продмаш | Невозможно установить | Не формализован/не описан процесс/процедура | Не формализован/не описан процесс/процедура | Не требуется
224 | И00-0000125 | 08.04.2026 | Склад готовой продукции | ОТ АВТОРУТА_ГПЦ(80) Стойка дорожная СД-1,45 Ш14-3 (гор.цинк) | МК, другое | 3 | 57 | Невыполнение требований НТД | Геометрические размеры не контролируются в виду отсутствия КД. Две стойки выполнены из двух частей стыковым швом. На двух стойках три отверстия (по одному на каждой полке, одно на стенке), на одной стойке два отверстия (по одному на каждой полке). На цинковом покрытии: - «белая» ржавчина; - загрязнение грунтом. | Малозначительное Неустранимое Устранимое | Логистика | Исполнительная дирекция Продмаш | Невозможно установить | Не формализован/не описан процесс/процедура | Не формализован/не описан процесс/процедура | Не требуется
225 | И00-0000125 | 08.04.2026 | Склад готовой продукции | ОТ АВТОРУТА_ГПЦ(80) Стойка дорожная СД-1,45 Ш14-3 (гор.цинк) | МК, другое | 134 | 2546 | Невыполнение требований НТД | На цинковом покрытии: - «белая» ржавчина; - загрязнение грунтом. «Бурая» ржавчина в местах несплошностей ЦП. | Малозначительное Неустранимое Устранимое | Логистика | Исполнительная дирекция Продмаш | Невозможно установить | Не формализован/не описан процесс/процедура | Не формализован/не описан процесс/процедура | Не требуется
226 | И00-0000125 | 08.04.2026 | Склад готовой продукции | ОТ АВТОРУТА_ГПЦ(80) Стержень стойки оцинкованный СД-1,5СБ | МК, другое | 150 | 2941.5 | Невыполнение требований НТД | На цинковом покрытии: - «белая» ржавчина; - загрязнение грунтом. | Малозначительное Неустранимое Устранимое | Логистика | Исполнительная дирекция Продмаш | Невозможно установить | Не формализован/не описан процесс/процедура | Не формализован/не описан процесс/процедура | Не требуется
227 | И00-0000125 | 08.04.2026 | Склад готовой продукции | ОТ АВТОРУТА_ГПЦ(80) Стойка дорожная СД-1,8 Ш12 (гор.цинк) | МК, другое | 20 | 386 | Невыполнение требований НТД | Геометрические размеры: - по КД Ø18+0,18 мм, факт 17,5-17,6 мм. На цинковом покрытии: - «белая» ржавчина; - загрязнение грунтом. «Бурая» ржавчина в местах несплошностей ЦП. | Малозначительное Неустранимое Устранимое | Логистика | Исполнительная дирекция Продмаш | Невозможно установить | Не формализован/не описан процесс/процедура | Не формализован/не описан процесс/процедура | Не требуется
228 | И00-0000127 | 08.04.2026 | Склад готовой продукции | ГПЦ(80) Основание ФО-У-90-2-Б(Г) | ФО | 7 | 1718.5 | Отклонение формообразования и линейных размеров | Искривление детали 1 (плита основания): зазор между листом и стальной линейкой должен быть не более 1,5 мм, фактически 4-5 мм. | Малозначительное | УМИ корпус №11 | Участок металлоизделий | Смена Б УМИ | Не определены (частично или полностью) требования к продукции | Не проведён технический контроль продукции, сырья, материалов, комплектующих | проработать вопрос внесения в КД допуска на прямолинейность ,ответственый ЦТОЗ, Дирекция по разработкам | Не отражены в 1C:ERP
229 | И00-0000127 | 08.04.2026 | Склад готовой продукции | ГПЦ(80) Основание ФО-У-90-2-Б(Г) | ФО | 2 | 491 | Отклонение формообразования и линейных размеров | Искривление детали 1 (плита основания): зазор между листом и стальной линейкой должен быть не более 1,5 мм, фактически 8-9 мм. | Малозначительное | УМИ корпус №11 | Участок металлоизделий | Смена Б УМИ | Не определены (частично или полностью) требования к продукции | Не проведён технический контроль продукции, сырья, материалов, комплектующих | проработать вопрос внесения в КД допуска на прямолинейность ,ответственый ЦТОЗ, Дирекция по разработкам | Не отражены в 1C:ERP
230 | И00-0000127 | 08.04.2026 | Склад готовой продукции | ГПЦ(80) Основание ФО-У-90-2-Б(Г) | ФО | 1 | 245.5 | Отклонение формообразования и линейных размеров | Искривление детали 2 (направляющий швеллер): зазор между натянутой струной и полкой швеллера должен быть не более 5 мм, фактически 10 мм. Искривление детали 1 (плита основания): зазор между листом и стальной линейкой должен быть не более 1,5 мм, фактически 4-5 мм. | Малозначительное | УМИ корпус №11 | Участок металлоизделий | Смена Б УМИ | Не определены (частично или полностью) требования к продукции | Не проведён технический контроль продукции, сырья, материалов, комплектующих | проработать вопрос внесения в КД допуска на прямолинейность ,ответственый ЦТОЗ, Дирекция по разработкам | Не отражены в 1C:ERP
231 | И00-0000127 | 08.04.2026 | Склад готовой продукции | ГПЦ(80) Основание ФО-У-90-2-Б(Г) | ФО | 1 | 245.5 | Отклонение формообразования и линейных размеров | Искривление детали 2 (направляющий швеллер): зазор между натянутой струной и полкой швеллера должен быть не более 5 мм, фактически 10 мм. Искривление детали 1 (плита основания): зазор между листом и стальной линейкой должен быть не более 1,5 мм, фактически 9-11 мм. | Малозначительное | УМИ корпус №11 | Участок металлоизделий | Смена Б УМИ | Не определены (частично или полностью) требования к продукции | Не проведён технический контроль продукции, сырья, материалов, комплектующих | проработать вопрос внесения в КД допуска на прямолинейность ,ответственый ЦТОЗ, Дирекция по разработкам | Не отражены в 1C:ERP
232 | И00-0000127 | 08.04.2026 | Склад готовой продукции | ГПЦ(80) Основание ФО-У-90-2-Б(Г) | ФО | 3 | 736.5 | Отклонение формообразования и линейных размеров | Искривление детали 2 (направляющий швеллер): зазор между натянутой струной и полкой швеллера должен быть не более 5 мм, фактически 7 мм. Искривление детали 1 (плита основания): зазор между листом и стальной линейкой должен быть не более 1,5 мм, фактически 8 мм. | Малозначительное | УМИ корпус №11 | Участок металлоизделий | Смена Б УМИ | Не определены (частично или полностью) требования к продукции | Не проведён технический контроль продукции, сырья, материалов, комплектующих | проработать вопрос внесения в КД допуска на прямолинейность ,ответственый ЦТОЗ, Дирекция по разработкам | Не отражены в 1C:ERP
233 | И00-0000128 | 09.04.2026 | Корпус №11 | (ПФК) Офсет универсальный (сварка) | МК | 30 | 89.1 | Несоответствие геометрических размеров | По чертежу размер 308+/-2 мм, по факту 314-316 мм. | Устранимое | УМИ корпус №11 | Участок металлоизделий | Смена А УМИ | Не проведён технический контроль продукции, сырья, материалов, комплектующих | Невнимательность исполнителя | Провести повторно инструктаж по самоконтролю.Отв.см.мастер. Усилить контроль за данным сотрудником.Отв.бригадир | Не отражены в 1C:ERP
234 | И00-0000129 | 09.04.2026 | Склад готовой продукции | ГПЦ(80) Секция основная ФО-2 | ФО | 3 | 87.72 | Шлак (флюс, зола) на поверхности ЦП | Шлак на поверхности ЦП | Устранимое | ЦЦ БЛ | Цех цинкования | Невозможно установить | Не проведён технический контроль продукции, сырья, материалов, комплектующих | Невнимательность исполнителя | Во всех сменах провести инструктаж по доработки продукции на соответствие ПТИ 001-2023. | Не отражены в 1C:ERP
235 | И00-0000129 | 09.04.2026 | Склад готовой продукции | ГПЦ(80) Секция основная ФО-2 | ФО | 4 | 116.96 | Бурая ржавчина | Бурая ржавчина | Устранимое | ЦЦ БЛ | Цех цинкования | Невозможно установить | Не проведён технический контроль продукции, сырья, материалов, комплектующих | Невнимательность исполнителя | Во всех сменах провести инструктаж по доработки продукции на соответствие ПТИ 001-2023. | Не отражены в 1C:ERP
236 | И00-0000129 | 09.04.2026 | Склад готовой продукции | ГПЦ(80) Секция основная ФО-2 | ФО | 3 | 87.72 | Несоответствия ЦП | Шлак на поверхности ЦП, бурая ржавчина | Устранимое | ЦЦ БЛ | Цех цинкования | Невозможно установить | Не проведён технический контроль продукции, сырья, материалов, комплектующих | Невнимательность исполнителя | Во всех сменах провести инструктаж по доработки продукции на соответствие ПТИ 001-2023. | Не отражены в 1C:ERP
237 | И00-0000129 | 09.04.2026 | Склад готовой продукции | ГПЦ(80) Деформационная секция №1 | ФО | 3 | 29.52 | Шлак (флюс, зола) на поверхности ЦП | Шлак на поверхности ЦП | Устранимое | ЦЦ БЛ | Цех цинкования | Невозможно установить | Не проведён технический контроль продукции, сырья, материалов, комплектующих | Невнимательность исполнителя | Во всех сменах провести инструктаж по доработки продукции на соответствие ПТИ 001-2023. | Не отражены в 1C:ERP
238 | И00-0000129 | 09.04.2026 | Склад готовой продукции | ГПЦ(80) Деформационная секция №1 | ФО | 9 | 88.56 | Несоответствия ЦП | Шлак на поверхности ЦП (2 шт.), загрязнение грунтом (7 шт.) | Устранимое | ЦЦ БЛ | Цех цинкования | Невозможно установить | Не проведён технический контроль продукции, сырья, материалов, комплектующих | Невнимательность исполнителя | Во всех сменах провести инструктаж по доработки продукции на соответствие ПТИ 001-2023. | Не отражены в 1C:ERP
239 | И00-0000129 | 09.04.2026 | Склад готовой продукции | ГПЦ(80) Деформационная секция №8 | ФО | 6 | 129.06 | Шлак (флюс, зола) на поверхности ЦП | Шлак на поверхности ЦП | Устранимое | ЦЦ БЛ | Цех цинкования | Невозможно установить | Не проведён технический контроль продукции, сырья, материалов, комплектующих | Невнимательность исполнителя | Во всех сменах провести инструктаж по доработки продукции на соответствие ПТИ 001-2023. | Не отражены в 1C:ERP
240 | И00-0000129 | 09.04.2026 | Склад готовой продукции | ГПЦ(80) Деформационная секция №3 | ФО | 1 | 9.74 | Шлак (флюс, зола) на поверхности ЦП | Шлак на поверхности ЦП | Устранимое | ЦЦ БЛ | Цех цинкования | Невозможно установить | Не проведён технический контроль продукции, сырья, материалов, комплектующих | Невнимательность исполнителя | Во всех сменах провести инструктаж по доработки продукции на соответствие ПТИ 001-2023. | Не отражены в 1C:ERP
241 | И00-0000129 | 09.04.2026 | Склад готовой продукции | ГПЦ(80) Секция дополнительная ФО-2 | ФО | 2 | 68.66 | Шлак (флюс, зола) на поверхности ЦП | Шлак на поверхности ЦП | Устранимое | ЦЦ БЛ | Цех цинкования | Невозможно установить | Не проведён технический контроль продукции, сырья, материалов, комплектующих | Невнимательность исполнителя | Во всех сменах провести инструктаж по доработки продукции на соответствие ПТИ 001-2023. | Не отражены в 1C:ERP
242 | И00-0000129 | 09.04.2026 | Склад готовой продукции | ГПЦ(80) Секция дополнительная начальная ФО-2 | ФО | 2 | 68.28 | Шлак (флюс, зола) на поверхности ЦП | Шлак на поверхности ЦП | Устранимое | ЦЦ БЛ | Цех цинкования | Невозможно установить | Не проведён технический контроль продукции, сырья, материалов, комплектующих | Невнимательность исполнителя | Во всех сменах провести инструктаж по доработки продукции на соответствие ПТИ 001-2023. | Не отражены в 1C:ERP
243 | И00-0000129 | 09.04.2026 | Склад готовой продукции | ГПЦ(80) Секция конечная ФО-2 | ФО | 1 | 24.4 | Шлак (флюс, зола) на поверхности ЦП | Шлак на поверхности ЦП | Устранимое | ЦЦ БЛ | Цех цинкования | Невозможно установить | Не проведён технический контроль продукции, сырья, материалов, комплектующих | Невнимательность исполнителя | Во всех сменах провести инструктаж по доработки продукции на соответствие ПТИ 001-2023. | Не отражены в 1C:ERP
244 | И00-0000130 | 09.04.2026 | Склад готовой продукции | ГПЦ(70) Швеллерный пояс под трубу 102 | МК | 40 | 86 | Несоответствия ЦП | Наплывы цинка в виде острых капель, заусенцы, несплошность ЦП в местах контакта с проволокой. | Устранимое | ЦЦ БЛ | Цех цинкования | Смена А ЦГЦ | Невыполнение требований технологической документации в части доработки | Нарушение требований технологической документации | Дополнительный инструктаж исполнителям. | Не отражены в 1C:ERP
245 | И00-0000130 | 09.04.2026 | Склад готовой продукции | ГПЦ(70) Швеллерный пояс под трубу 89 | МК | 200 | 430 | Несоответствия ЦП | Наплывы цинка в виде острых капель, заусенцы, несплошность ЦП в местах контакта с проволокой. | Устранимое | ЦЦ БЛ | Цех цинкования | Смена А ЦГЦ | Невыполнение требований технологической документации в части доработки | Нарушение требований технологической документации | Дополнительный инструктаж исполнителям. | Не отражены в 1C:ERP
246 | И00-0000131 | 10.04.2026 | Склад готовой продукции | ГПЦ(80) Стойка дорожная СД-1,5С2 (4,0) | ДО | 3 | 29.775 | Наплывы цинка в виде острых капель | Наплывы цинка в виде острых капель | Устранимое | ЦЦ БЛ | Цех цинкования | Невозможно установить | Невыполнение требований технологической документации в части доработки | Невыполнение требований технологической документации в части доработки | Инструктаж с исполнителями | Не отражены в 1C:ERP
247 | И00-0000131 | 10.04.2026 | Склад готовой продукции | ГПЦ(80) Стойка дорожная СД-1,5Ш14 | ДО | 9 | 165.96 | Наплывы цинка в виде острых капель | Наплывы цинка в виде острых капель | Устранимое | ЦЦ БЛ | Цех цинкования | Невозможно установить | Невыполнение требований технологической документации в части доработки | Невыполнение требований технологической документации в части доработки | Инструктаж с исполнителями | Не отражены в 1C:ERP
248 | И00-0000131 | 10.04.2026 | Склад готовой продукции | ГПЦ(80) Стойка дорожная СД-1,45Ш12-3 | ДО | 5 | 75.4 | Наплывы цинка в виде острых капель | Наплывы цинка в виде острых капель | Устранимое | ЦЦ БЛ | Цех цинкования | Невозможно установить | Невыполнение требований технологической документации в части доработки | Невыполнение требований технологической документации в части доработки | Инструктаж с исполнителями | Не отражены в 1C:ERP
249 | И00-0000132 | 13.04.2026 | Склад готовой продукции | ГПСкомпл(60) Деталь закладная ЗД1 | Опоры УДН | 2 | 751.42 | Бурая ржавчина | Забоины цинкового покрытия до основного металла. Бурая ржавчина | Устранимое | ЦЦ БЛ | Исполнительная дирекция Продмаш | Невозможно установить | Не проведён технический контроль продукции, сырья, материалов, комплектующих | Не проведён технический контроль продукции, сырья, материалов, комплектующих | 1. Провести инструктаж в сменах ЦГЦ Отв. менеджер производства ЦГЦ 2. Усилить визуальный контроль со стороны склада на наличие мех повреждений отв. Ме | Не отражены в 1C:ERP
250 | И00-0000132 | 13.04.2026 | Склад готовой продукции | ГПЦ(80) Фундаментный блок ФБ1 | Опоры УДН | 1 | 520 | Бурая ржавчина | Забоины цинкового покрытия до основного металла. Бурая ржавчина | Устранимое | ЦЦ БЛ | Исполнительная дирекция Продмаш | Невозможно установить | Не проведён технический контроль продукции, сырья, материалов, комплектующих | Не проведён технический контроль продукции, сырья, материалов, комплектующих | 1. Провести инструктаж в сменах ЦГЦ Отв. менеджер производства ЦГЦ 2. Усилить визуальный контроль со стороны склада на наличие мех повреждений отв. Ме | Не отражены в 1C:ERP
251 | И00-0000133 | 13.04.2026 | Склад готовой продукции | ГПЦ(настил)(40) Настил Р 44,4х22,2/30х2 1 А Zn 1200х1000 | Настилы прессованные | 10 | 193.7 | Механическое повреждение | Механические повреждения, забоины ЦП до основного металла. | Устранимое | Логистика | Отдел логистики | Невозможно установить | Не соблюдены требования к хранению и транспортировке продукции, сырья, материалов, комплектующих | На соблюдены требования к хранению и транспортировке продукции, сырья, материалов, комплектующих | Провести ротацию в открытых зонах хранения Отв. Менеджер по складской логистике | Не отражены в 1C:ERP
259 | И00-0000135 | 13.04.2026 | Склад готовой продукции | ГПЦ(настил)(40) Настил Р 44,4х11,1/30х3 А Zn 1160х850 | Настилы прессованные | 2 | 52.28 | Несоответствие геометрических размеров | По КД размер 1160 (-4) мм, фактически 1154мм | Устранимое | УПН корпус №9 | Участок производства настилов | Невозможно установить | Малый опыт работы на оборудовании/технологической операции | Невнимательность исполнителя | Провести инструктаж о качестве выпускаемых изделий | Не отражены в 1C:ERP
260 | И00-0000135 | 13.04.2026 | Склад готовой продукции | ГПЦ(настил)(40) Настил Р 44,4х11,1/30х3 А Zn 935х1517 | Настилы прессованные | 14 | 518.98 | Несоответствие геометрических размеров | По КД размер 935 (-4) мм, фактически 936мм | Устранимое | УПН корпус №9 | Участок производства настилов | Невозможно установить | Малый опыт работы на оборудовании/технологической операции | Невнимательность исполнителя | Провести инструктаж о качестве выпускаемых изделий | Не отражены в 1C:ERP
262 | И00-0000137 | 14.04.2026 | _Склад корпус №9 | (ПФК) Настил Р 44,4х11,1/30х2 1 А 1000х1000 (сварка лазерная) | Настилы прессованные | 2 | 40.94 | Несоответствие сварных швов | Отсутствует сварное соединение связующей полосы с несущей. | Устранимое | УПН корпус №9 | Участок производства настилов | Смена В УПН | Неправильное выполнение технологических операций по сварке | Невнимательность исполнителя | провести беседу с оператором | Не отражены в 1C:ERP
264 | И00-0000139 | 16.04.2026 | Склад готовой продукции | ГПЦ(80) Стойка дорожная СД-1,45Ш14-3 | ДО | 2 | 35.76 | Наплывы цинка в виде острых капель | Наплывы цинка в виде острых капель | Устранимое | ЦЦ БЛ | Цех цинкования | Смена В ЦГЦ | Невнимательность исполнителя | Невнимательность исполнителя | инструктаж с исполнителем | Не отражены в 1C:ERP
265 | И00-0000140 | 16.04.2026 | Склад готовой продукции | ГПЦ(настил)(40) Настил Р 44,4х11,1/30х2 1 А Zn 1000х1000 | Настилы прессованные | 20 | 409.4 | Несоответствия ЦП | Несплошности цинкового покрытия, бурая ржавчина. Забоины ЦП до основного металла | Устранимое | ЦЦ БЛ | Цех цинкования | Невозможно установить | Невыполнение требований технологической документации в части доработки | Невыполнение требований технологической документации в части доработки | Дополнительный инструктаж. | Не отражены в 1C:ERP
266 | И00-0000140 | 16.04.2026 | Склад готовой продукции | ГПЦ(настил)(40) Настил Р 44,4х11,1/30х2 1 А Zn 1000х1000 | Настилы прессованные | 2 | 40.94 | Несоответствия ЦП | Несплошности цинкового покрытия, бурая ржавчина. Наплывы цинка в виде острых капель | Устранимое | ЦЦ БЛ | Цех цинкования | Невозможно установить | Невыполнение требований технологической документации в части доработки | Невыполнение требований технологической документации в части доработки | Дополнительный инструктаж. | Не отражены в 1C:ERP
267 | И00-0000140 | 16.04.2026 | Склад готовой продукции | ГПЦ(настил)(40) Настил Р 44,4х11,1/30х2 1 А Zn 1696х1000 | Настилы прессованные | 25 | 884.5 | Забоины ЦП до основного металла | Забоины ЦП до основного металла | Устранимое | ЦЦ БЛ | Цех цинкования | Невозможно установить | Невыполнение требований технологической документации в части доработки | Невыполнение требований технологической документации в части доработки | Дополнительный инструктаж. | Не отражены в 1C:ERP
268 | И00-0000141 | 17.04.2026 | Склад ПДС черный | (ПФК) Кронштейн 1.К2-2,0-2,0-/180-Ф4 (сварка) | ОО | 5 | 157.6 | Несоответствие требованиям КД | МС 645.00.00.001 – фланец изготавливается из листа толщиной 5,0мм по ГОСТ 19903. Фактическая толщина фланца 3,79-3,83мм, что соответствует толщине листа 4,0мм (с допуском по ГОСТ 19903). МС 690.00.00.000 СБ: размер 320 (-2) мм, фактически 322мм (2шт); МС 687.00.00.002, МС 690.00.00.001: диаметр 12 (+1)мм, фактически до 17,87мм (3шт). Брызги металла (1шт). | Устранимое | УМИ корпус №11 | Департамент производства | Смена В УМИ | Нарушение требований технологической документации | Невнимательность исполнителя | провести беседу с исполнителем | Не отражены в 1C:ERP
269 | И00-0000142 | 20.04.2026 | Корпус №11 | (ПФК) Ствол опоры МСО-ФГ-4-10-02 (5 мм) (сварка) | ОО | 12 | 2704.44 | Дефекты сварных швов | 1. Сварной шов №1 и №4 не выполнено требование "Заварить". 2. Налипший шлак | Устранимое | УМИ корпус №11 | Участок металлоизделий | Смена Б УМИ | Нарушение требований технологической документации | Невнимательность исполнителя | Провести беседу с иполнителем отв. сменный мастер | Не отражены в 1C:ERP
270 | И00-0000145 | 22.04.2026 | Корпус №11 | (ПФ) Секция прохода СП2-2 (Ц 208.32.02.000 СБ) (сварка) | МК | 1 | 61.54 | Несоответствие геометрических размеров | Размер 520 мм +/-3 фактически 529 мм | Малозначительное | УМИ корпус №11 | Участок металлоизделий | Смена Б УМИ | Нарушение требований технологической документации | Невнимательность исполнителя | проведена беседа | Не отражены в 1C:ERP
271 | И00-0000146 | 24.04.2026 | Корпус №11 | (ПФК) Секция прохода СП2-2 (Ц 208.32.02.000 СБ) (правка) | МК | 1 | 61.54 | Несоответствие геометрических размеров | Размер по КД 35 мм +/-2 фактически 40 мм. | Устранимое | УМИ корпус №11 | Департамент производства | Смена А УМИ | Нарушение требований технологической документации | Невнимательность исполнителя | провести беседу с исполнителем о качестве продукции отв. сменный мастер | Не отражены в 1C:ERP
272 | И00-0000147 | 27.04.2026 | Корпус №11 | (ПФК) Карниз К2 (Ц 208.07.00.000 СБ) (правка) | МК | 56 | 6615.28 | Невыполнение технических требований КД | 1. Не выполнено снятие фаски 2х45 градусов | Устранимое | УМИ корпус №11 | Участок металлоизделий | Невозможно установить | Невнимательность исполнителя | Невнимательность исполнителя | Усилить внимание к прописанным требованиям в КД со стороны исполнителей. Отв. см. мастер УМИ. | Не отражены в 1C:ERP
273 | И00-0000147 | 27.04.2026 | Корпус №11 | (ПФК) Секция прохода СП2-2 (Ц 208.32.02.000 СБ) (правка) | МК | 95 | 5846.3 | Невыполнение технических требований КД | 1. Не выполнено снятие фаски 2х45 градусов | Устранимое | УМИ корпус №11 | Участок металлоизделий | Невозможно установить | Невнимательность исполнителя | Невнимательность исполнителя | Усилить внимание к прописанным требованиям в КД со стороны исполнителей. Отв. см. мастер УМИ. | Не отражены в 1C:ERP
274 | И00-0000147 | 27.04.2026 | Корпус №11 | (ПФК) Кронштейн КП (Ц 207.01.00.000 СБ) (сварка) | МК | 38 | 2778.56 | Невыполнение технических требований КД | 1. Не выполнено снятие фаски 2х45 градусов | Устранимое | УМИ корпус №11 | Участок металлоизделий | Невозможно установить | Невнимательность исполнителя | Невнимательность исполнителя | Усилить внимание к прописанным требованиям в КД со стороны исполнителей. Отв. см. мастер УМИ. | Не отражены в 1C:ERP
275 | И00-0000147 | 27.04.2026 | Корпус №11 | (ПФК) Кронштейн КПн (Ц 207.13.00.000 СБ) (сварка) | МК | 24 | 1754.88 | Невыполнение технических требований КД | 1. Не выполнено снятие фаски 2х45 градусов | Устранимое | УМИ корпус №11 | Участок металлоизделий | Невозможно установить | Невнимательность исполнителя | Невнимательность исполнителя | Усилить внимание к прописанным требованиям в КД со стороны исполнителей. Отв. см. мастер УМИ. | Не отражены в 1C:ERP
276 | И00-0000148 | 27.04.2026 | Цех цинкования | (ПФК) Кронштейн КПн (Ц 207.13.00.000 СБ) (сварка) | МК | 12 | 877.44 | Невыполнение требований НТД | Несоответствие требованиям КД: не сняты фаски 2х45 градусов по кромкам отверстий. Дефекты сварных швов: незаваренные кратеры, плохое повторное возбуждение дуги. | Устранимое | УМИ корпус №11 | Участок металлоизделий | Смена Б УМИ | Нарушение требований технологической документации | Невнимательность исполнителя | проведен инструктаж | Не отражены в 1C:ERP
277 | И00-0000149 | 28.04.2026 | Корпус №01 | (ПФК) Кронштейн КПн (Ц 207.13.00.000 СБ) (сварка) | МК | 6 | 438.72 | Невыполнение требований НТД | 1. Не сняты фаски 2х45 градусов. 2. Незаваренный кратер. | Устранимое | УМИ корпус №11 | Участок металлоизделий | Невозможно установить | Невнимательность исполнителя | Невнимательность исполнителя | Усилить внимание к прописанным требованиям в КД со стороны исполнителей. Отв. см. мастер УМИ. | Не отражены в 1C:ERP
278 | И00-0000149 | 28.04.2026 | Корпус №01 | (ПФК) Кронштейн КПн (Ц 207.13.00.000 СБ) (сварка) | МК | 10 | 731.2 | Невыполнение требований НТД | 1. Не сняты фаски 2х45 градусов. 2. Плохое повторное возбуждение дуги. | Устранимое | УМИ корпус №11 | Участок металлоизделий | Невозможно установить | Невнимательность исполнителя | Невнимательность исполнителя | Усилить внимание к прописанным требованиям в КД со стороны исполнителей. Отв. см. мастер УМИ. | Не отражены в 1C:ERP
279 | И00-0000149 | 28.04.2026 | Корпус №01 | (ПФК) Кронштейн КП (Ц 207.01.00.000 СБ) (сварка) | МК | 6 | 438.72 | Невыполнение требований НТД | 1. Не сняты фаски 2х45 градусов. 2. Незаваренный кратер. 3. Поры. 4. Подрезы | Устранимое | УМИ корпус №11 | Участок металлоизделий | Невозможно установить | Невнимательность исполнителя | Невнимательность исполнителя | Усилить внимание к прописанным требованиям в КД со стороны исполнителей. Отв. см. мастер УМИ. | Не отражены в 1C:ERP
280 | И00-0000149 | 28.04.2026 | Корпус №01 | (ПФК) Кронштейн КП (Ц 207.01.00.000 СБ) (сварка) | МК | 12 | 877.44 | Невыполнение требований НТД | 1. Не сняты фаски 2х45 градусов. 2. Незаваренный кратер. 3. Поры. 4. Подрезы. 5. Брызги металла | Устранимое | УМИ корпус №11 | Участок металлоизделий | Невозможно установить | Невнимательность исполнителя | Невнимательность исполнителя | Усилить внимание к прописанным требованиям в КД со стороны исполнителей. Отв. см. мастер УМИ. | Не отражены в 1C:ERP
281 | И00-0000149 | 28.04.2026 | Корпус №01 | (ПФК) Кронштейн КП (Ц 207.01.00.000 СБ) (сварка) | МК | 6 | 438.72 | Невыполнение требований НТД | 1. Не сняты фаски 2х45 градусов. 2. Незаваренный кратер. 3. Прожог | Устранимое | УМИ корпус №11 | Участок металлоизделий | Невозможно установить | Невнимательность исполнителя | Невнимательность исполнителя | Усилить внимание к прописанным требованиям в КД со стороны исполнителей. Отв. см. мастер УМИ. | Не отражены в 1C:ERP
282 | И00-0000150 | 28.04.2026 | Корпус №11 | (ПФК) Карниз К2 (Ц 208.07.00.000 СБ) (правка) | МК | 2 | 236.26 | Невыполнение технических требований КД | 1. Не сняты фаски 2х45 градусов | Устранимое | УМИ корпус №11 | Департамент производства | Смена В УМИ | Невнимательность исполнителя | Невнимательность исполнителя | Проведена беседа с исполнителем | Не отражены в 1C:ERP
283 | И00-0000150 | 28.04.2026 | Корпус №11 | (ПФК) Карниз К2 (Ц 208.07.00.000 СБ) (правка) | МК | 12 | 1417.56 | Невыполнение требований НТД | 1. Не сняты фаски 2х45 градусов. 2. Незавареный кратер | Устранимое | УМИ корпус №11 | Департамент производства | Смена В УМИ | Невнимательность исполнителя | Невнимательность исполнителя | Проведена беседа с исполнителем | Не отражены в 1C:ERP
284 | И00-0000150 | 28.04.2026 | Корпус №11 | (ПФК) Карниз К2 (Ц 208.07.00.000 СБ) (правка) | МК | 10 | 1181.3 | Невыполнение требований НТД | 1. Не сняты фаски 2х45 градусов. 2. Сварной шов №2 не полной длины. 3. Поры | Устранимое | УМИ корпус №11 | Департамент производства | Смена В УМИ | Невнимательность исполнителя | Невнимательность исполнителя | Проведена беседа с исполнителем | Не отражены в 1C:ERP
285 | И00-0000150 | 28.04.2026 | Корпус №11 | (ПФК) Секция прохода СП2-1 (Ц 208.32.01.000 СБ) (снятие фасок) | МК, другое | 1 | 103.01 | Невыполнение технических требований КД | 1. Не сняты фаски 2х45 градусов | Устранимое | УМИ корпус №11 | Департамент производства | Смена В УМИ | Невнимательность исполнителя | Невнимательность исполнителя | Проведена беседа с исполнителем | Не отражены в 1C:ERP
286 | И00-0000151 | 29.04.2026 | Корпус №11 | (ПФК) Секция прохода СП2-1 (Ц 208.32.01.000 СБ) (снятие фасок) | МК, другое | 8 | 824.08 | Невыполнение требований НТД | 1. Размер по КД 520 мм +/-3, фактически 516 мм. 2. Не сняты фаски 2х45 градусов. | Малозначительное Устранимое | УМИ корпус №11 | Департамент производства | Смена В УМИ | Невнимательность исполнителя | Невнимательность исполнителя | Проведена беседа с исполнителем | Не отражены в 1C:ERP
287 | И00-0000151 | 29.04.2026 | Корпус №11 | (ПФК) Карниз К2 (Ц 208.07.00.000 СБ) (правка) | МК | 14 | 1653.82 | Невыполнение требований НТД | 1. Не сняты фаски 2х45 градусов. 2. Незавареный кратер. 3. Брызги металла. 4. Поры. 5. Несплавление. | Малозначительное Устранимое | УМИ корпус №11 | Департамент производства | Смена В УМИ | Невнимательность исполнителя | Невнимательность исполнителя | Проведена беседа с исполнителем | Не отражены в 1C:ERP
288 | И00-0000151 | 29.04.2026 | Корпус №11 | (ПФК) Кронштейн КП (Ц 207.01.00.000 СБ) (сварка) | МК | 18 | 1316.16 | Невыполнение требований НТД | 1. Не сняты фаски 2х45 градусов. 2. Брызги металла. | Малозначительное Устранимое | УМИ корпус №11 | Департамент производства | Смена В УМИ | Невнимательность исполнителя | Невнимательность исполнителя | Проведена беседа с исполнителем | Не отражены в 1C:ERP
289 | И00-0000151 | 29.04.2026 | Корпус №11 | (ПФК) Кронштейн КПн (Ц 207.13.00.000 СБ) (сварка) | МК | 6 | 438.72 | Невыполнение требований НТД | 1. Не сняты фаски 2х45 градусов. 2. Брызги металла. | Малозначительное Устранимое | УМИ корпус №11 | Департамент производства | Смена В УМИ | Невнимательность исполнителя | Невнимательность исполнителя | Проведена беседа с исполнителем | Не отражены в 1C:ERP
290 | И00-0000152 | 29.04.2026 | Склад готовой продукции | ГПЦ(80) Секция 310-УПО L=2000 мм | ПО | 35 | 1449.35 | Невыполнение требований НТД | Скапливание атмосферной влаги на конструкциях (деталь 4 Заполнение Г-образное). | Устранимое | ЦЦ БЛ | [5 empty] | Не отражены в 1C:ERP
291 | И00-0000153 | 29.04.2026 | Склад готовой продукции | ГПЦ(80) Секция 310-УПО L=2000 мм | ПО | 34 | 1407.94 | Невыполнение требований НТД | Скапливание атмосферной влаги на конструкциях (деталь 4 Заполнение Г-образное). | Устранимое | ЦЦ БЛ | Цех цинкования | Смена В ЦГЦ | Невнимательность исполнителя | Невнимательность исполнителя | инструктаж с испонителем | Не отражены в 1C:ERP
292 | И00-0000153 | 29.04.2026 | Склад готовой продукции | ГПСкомпл(60) Деталь закладная ЗД1 | Опоры УДН | 1 | 375.71 | Несоответствия ЦП | Несплошность цинкового покрытия в месте механической доработки, "бурая ржавчина" | Устранимое | ЦЦ БЛ | Цех цинкования | Смена В ЦГЦ | Невнимательность исполнителя | Невнимательность исполнителя | инструктаж с испонителем | Не отражены в 1C:ERP
293 | И00-0000154 | 29.04.2026 | Склад готовой продукции | ГПЦ(100) Карниз К2 (Ц 208.07.00.000 СБ) | МК | 16 | 1890.08 | Невыполнение технических требований КД | Отсутствует фаска 2х45 по кромке отверстий и детали 4 Профиль карниза К2 | Устранимое | УМИ корпус №11 | Участок металлоизделий | Невозможно установить | Невнимательность исполнителя | Невнимательность исполнителя | Усилить внимание к прописанным требованиям в КД со стороны исполнителей. Отв. см. мастер УМИ. В части касаемой отверстий, необходимо было делать опера | Не отражены в 1C:ERP
294 | И00-0000154 | 29.04.2026 | Склад готовой продукции | ГПЦ(100) Секция прохода СП2-2 (Ц 208.32.02.000 СБ) | МК | 17 | 1046.18 | Невыполнение технических требований КД | Отсутствует фаска 2х45 по кромке отверстий и детали 4 Профиль секции прохода для СП2-2 | Устранимое | УМИ корпус №11 | Участок металлоизделий | Невозможно установить | Невнимательность исполнителя | Невнимательность исполнителя | Усилить внимание к прописанным требованиям в КД со стороны исполнителей. Отв. см. мастер УМИ. В части касаемой отверстий, необходимо было делать опера | Не отражены в 1C:ERP
295 | И00-0000155 | 29.04.2026 | Корпус №11 | (ПФК) Стойка передняя 120х60х4 L=1100 для наземной опорной конструкции В2solar (сварка) | СЭС | 55 | 545.6 | Невыполнение требований НТД | 1. Налипший шлак. 2. Брызги металла. 3. Отсутствие штампа самоконтроля | Устранимое | УМИ корпус №11 | Департамент производства | Смена В УМИ | Невнимательность исполнителя | Невнимательность исполнителя | Проведена беседа с исполнителем | Не отражены в 1C:ERP
296 | И00-0000157 | 30.04.2026 | Корпус №11 | (ПФК) Секция прохода СП2-1 (Ц 208.32.01.000 СБ) (снятие фасок) | МК, другое | 8 | 824.08 | Невыполнение технических требований КД | Не сняты фаски 2х45 градусов | Устранимое | УМИ корпус №11 | Участок металлоизделий | Невозможно установить | Невнимательность исполнителя | Невнимательность исполнителя | Усилить внимание к прописанным требованиям в КД со стороны исполнителей. Отв. см. мастер УМИ. В части касаемой отверстий, необходимо было делать опера | Не отражены в 1C:ERP
297 | И00-0000157 | 30.04.2026 | Корпус №11 | (ПФК) Кронштейн КПн (Ц 207.13.00.000 СБ) (сварка) | МК | 6 | 438.72 | Невыполнение технических требований КД | Не сняты фаски 2х45 градусов | Устранимое | УМИ корпус №11 | Участок металлоизделий | Невозможно установить | Невнимательность исполнителя | Невнимательность исполнителя | Усилить внимание к прописанным требованиям в КД со стороны исполнителей. Отв. см. мастер УМИ. В части касаемой отверстий, необходимо было делать опера | Не отражены в 1C:ERP
298 | И00-0000157 | 30.04.2026 | Корпус №11 | (ПФК) Кронштейн КП (Ц 207.01.00.000 СБ) (сварка) | МК | 18 | 1316.16 | Невыполнение технических требований КД | Не сняты фаски 2х45 градусов | Устранимое | УМИ корпус №11 | Участок металлоизделий | Невозможно установить | Невнимательность исполнителя | Невнимательность исполнителя | Усилить внимание к прописанным требованиям в КД со стороны исполнителей. Отв. см. мастер УМИ. В части касаемой отверстий, необходимо было делать опера | Не отражены в 1C:ERP
299 | И00-0000158 | 30.04.2026 | Склад готовой продукции | ГПЦ(80) Секция 310-УПО L=2000 мм | ПО | 19 | 786.79 | Невыполнение требований НТД | Скапливание атмосферной влаги на конструкциях (деталь 4 Заполнение Г-образное). Забоины ЦП до основного металла, наплывы цинка в виде острых капель. | Устранимое | ЦЦ БЛ | Цех цинкования | Смена А ЦГЦ | Нарушение требований технологической документации | Невыполнение требований технологической документации в части доработки | Проведена беседа с исполнителями | Не отражены в 1C:ERP
300 | И00-0000159 | 30.04.2026 | Склад готовой продукции | ГПЦ(100) Секция прохода СП2-2 (Ц 208.32.02.000 СБ) | МК, другое | 3 | 184.62 | Невыполнение технических требований КД | Отсутствует фаска 2х45 по кромке отверстий и детали 4 Профиль секции прохода для СП2-2 | Устранимое | УМИ корпус №11 | Участок металлоизделий | Невозможно установить | Невнимательность исполнителя | Невнимательность исполнителя | Усилить внимание к прописанным требованиям в КД со стороны исполнителей. Отв. см. мастер УМИ. В части касаемой отверстий, необходимо было делать опера | Не отражены в 1C:ERP
301 | И00-0000160 | 04.05.2026 | ЦГЦ Выпуск | ГПЦ(100-150) Стойка опоры (МВС-9,5-150.00.00) | МК, другое | 2 | 1783.94 | Несоответствие толщины цинкового покрытия | Толщина цинкового покрытия на двух металлоизделиях не соответствуют требованиям КД. | Не указано | ЦЦ БЛ |  | Отработка технологии
302 | И00-0000161 | 04.05.2026 | Корпус №08 | (ПФК) Ствол СФГ-700-9,0-02 (сварка) | ОО | 8 | 1804.64 | Невыполнение требований НТД | 1. Отверстие Ø30+1 мм по КД 2 шт., фактически 1 отверстие. 2. Незавареный кратер. 3. Натеки. 4. Налипший шлак. | Устранимое | УМИ корпус №8 | Участок металлоизделий | Смена В УМИ | Малый опыт работы на оборудовании/технологической операции | Невнимательность исполнителя | Провести повторно инструктаж по самоконтролю.Отв.см.мастер. Усилить контроль за данным сотрудником.Отв.бригадир | Не отражены в 1C:ERP
303 | И00-0000162 | 05.05.2026 | Корпус №04 | (ПФ) Стержень кронштейна 1/2 (МС 866.00.00.001) (вальцовка) | ОО | 1 | 16.28 | Прочее | 1. Отсутствуют технологические отверстия 12 мм и паз 313*30 мм. 2. Размер 2738±10, фактически 2720 мм. Размер 1363±3, фактически 1288 мм. 3. Диаметры трубы, измеренные в перпендикулярных плоскостях по длине изогнутой части, мм: Т.1: 59,27*60,26 Т.2: 59,82*60,07 Т.3: 59,11*60,15 Т.4: 59,13*60,16 Т.5: 59,73*60,18. 4. Заусенцы на торцевых кромках реза. 5. Диаметр трубы до вальцовки 60±0,5 мм. | Не указано | УМИ корпус №4
304 | И00-0000162 | 05.05.2026 | Корпус №04 | (ПФ) Стержень кронштейна 2/2 (МС 866.00.00.002) (вальцовка) | ОО | 1 | 9.97 | Прочее | 1. Отсутствуют технологические отверстия 12 мм и паз 316*30 мм. 2. Размер 1979*, фактически 1955 мм. 3. Скручивание на длине 1527* – 64 мм (40). 4. Диаметры трубы, измеренные в перпендикулярных плоскостях по длине изогнутой части, мм: Т.1: 59,42*60,17 Т.2: 59,31*60,32 Т.3: 59,02*60,21 Т.4: 59,34*60,05 Т.5: 59,31*60,41. 5. Заусенцы на торцевых кромках реза. 6. Диаметр трубы до вальцовки 60±0,5 мм. | Не указано | УМИ корпус №4
305 | И00-0000163 | 05.05.2026 | Корпус №11 | (ПФ) Стойка МВС-10-120 (МВС-10-120.00.00 СБ) (сварка 2 этап) | МК, другое | 1 | 723.9 | Дефекты сварных швов | Дефекты сварных швов: - незаваренный кратер; - плохое повторное возобновление дуги (сварной шов №1 соединение дет. 11 с дет. 5, 6, 7). | Устранимое | УМИ Корпус №11 | Участок металлоизделий | Смена Б УМИ | Нарушение требований технологической документации | Невнимательность исполнителя | провести инструктаж с разьяснением тробований к выпускаемой продукции | Не отражены в 1C:ERP
306 | И00-0000164 | 05.05.2026 | Корпус №13 | (ПФК) Настил SP 34х38/30х3 S5 А 1170х1000 (сварка) | Настилы сварные | 15 | 447.3 | Невыполнение требований НТД | 1. Выступание связующих элементов над несущими полосами 3 мм. (По СТО не более 1,5 мм). 2. Занижение обрамляющего элемента относительно несущей полосы 2 мм (По СТО не более 1 мм). 3. Брызги металла. 4. Скопление пор. 5. Натеки. 6. Заусенцы. 7. Незаваренный кратер. 8. Несплавления | Устранимое | УПН корпус №13 | Участок производства настилов | Смена А УПН | Неправильное выполнение технологических операций по сварке | Малый опыт работы на оборудовании/технологической операции | Провдена разъяснительная беседа с сотрудниками и усилен контроль за качеством сварных настилов. | Не отражены в 1C:ERP
307 | И00-0000165 | 06.05.2026 | _Склад корпус №13 | (ПФК) Настил SP 34х38/30х3 S5 А 1170х1000 (сварка) | Настилы сварные | 5 | 149.1 | Невыполнение требований НТД | 1. Выступание связующих элементов над несущими полосами до 3 мм (По СТО не более 1,5 мм). 2. Брызги металла. 3. Натек (1шт). 4. Несплавление (1шт). 5. Механические повреждения связующих элементов. По КД размер 1170 (-4мм), фактически 1164мм (1шт). | Устранимое | УПН корпус №13 | Участок производства настилов | Невозможно установить | Малый опыт работы на оборудовании/технологической операции | Невнимательность исполнителя | провести беседу с оператором | Не отражены в 1C:ERP
308 | И00-0000165 | 06.05.2026 | _Склад корпус №13 | (ПФК) Настил SP 34х38/30х3 S5 А 1170х1000 (сварка) | Настилы сварные | 21 | 626.22 | Невыполнение требований НТД | 1. Выступание связующих элементов над несущими полосами до 3 мм (По СТО не более 1,5 мм). 2. Брызги металла. 3. Скопление пор. 4. Несплавления | Устранимое | УПН корпус №13 | Участок производства настилов | Невозможно установить | Малый опыт работы на оборудовании/технологической операции | Невнимательность исполнителя | провести беседу с оператором | Не отражены в 1C:ERP
309 | И00-0000166 | 06.05.2026 | Корпус №11 | (ПФК) Изделие закладное МН6' (сварка) | МК | 1 | 292.82 | Невыполнение требований НТД | 1. Размер по КД 360 мм (+2), фактически 358-359 мм. 2. Налипший шлак. 3. Брызги металла. 4. Незавареный кратер. 5. Плохое повторное возбуждение дуги. | Малозначительное Устранимое | УМИ корпус №11 | Участок металлоизделий | Смена Б УМИ | Нарушение требований технологической документации | Невнимательность исполнителя | проведена беседа по каждому пункту в акте. | Не отражены в 1C:ERP
310 | И00-0000166 | 06.05.2026 | Корпус №11 | (ПФК) Изделие закладное МН6 (сварка) | МК | 1 | 292.82 | Невыполнение требований НТД | 1. Деталь поз. 1: зазор между листом и стальной линейкой (1м) до 1,5 мм, фактически 2-3 мм. Дефекты лазерной резки: 2. Налипший шлак. Дефекты сварных швов: 3. Брызги металла. 4. Незавареный кратер. 5. Плохое повторное возбуждение дуги. | Малозначительное Устранимое | УМИ корпус №11 | Участок металлоизделий | Смена Б УМИ | Нарушение требований технологической документации | Невнимательность исполнителя | проведена беседа по каждому пункту в акте. | Не отражены в 1C:ERP
311 | И00-0000167 | 06.05.2026 | Корпус №09 | (ПФК) Настил Р 44,4х11,1/30х2 А 1496х1000 (сварка лазерная) | Настилы прессованные | 20 | 605.4 | Невыполнение требований НТД | 1. Занижение обрамляющего элемента относительно несущей полосы 1,5 мм (по СТО не более 1 мм). 2. Налипший шлак. 3. Заусенцы. 4. Механические повреждения | Устранимое | УПН корпус №9 | Участок производства настилов | Смена А УПН | Невнимательность исполнителя | Малый опыт работы на оборудовании/технологической операции | Дополнительный контроль на участке "ЗАЧИСТКА". | Не отражены в 1C:ERP
312 | И00-0000169 | 07.05.2026 | Корпус №01 | ГПЦ(100) Карниз К2 (Ц 208.07.00.000 СБ) | МК | 8 | 945.04 | Отклонение формообразования и линейных размеров | По ГОСТ 23118 Табл. Б.1 п. 7.3 Предельные отклонения допустимых прогибов в плоскости и из плоскости монтажного элемента по длине - 2,7 мм, фактически до 10 мм | Малозначительное | ЦЦ БЛ | Технологический отдел | Невозможно установить | При разработке технологии выбраны неоптимальные процессы, операции, режимы работы оборудования | При разработке технологии выбраны неоптимальные процессы, операции, режимы работы оборудования | 1. Разработать рекомандации по контролю/ТУ для изделий для поведения контроля данного параметра в условиях ЦГЦ Отв. Отдел ТО
313 | И00-0000169 | 07.05.2026 | Корпус №01 | ГПЦ(100) Карниз К2 (Ц 208.07.00.000 СБ) | МК | 9 | 1063.17 | Отклонение формообразования и линейных размеров | По ГОСТ 23118 Табл. Б.1 п. 7.3 Предельные отклонения допустимых прогибов в плоскости и из плоскости монтажного элемента по длине - 2,7 мм, фактически до 8 мм | Малозначительное | ЦЦ БЛ | Технологический отдел | Невозможно установить | При разработке технологии выбраны неоптимальные процессы, операции, режимы работы оборудования | При разработке технологии выбраны неоптимальные процессы, операции, режимы работы оборудования | 1. Разработать рекомандации по контролю/ТУ для изделий для поведения контроля данного параметра в условиях ЦГЦ Отв. Отдел ТО
314 | И00-0000169 | 07.05.2026 | Корпус №01 | ГПЦ(100) Карниз К2 (Ц 208.07.00.000 СБ) | МК, другое | 1 | 118.13 | Отклонение формообразования и линейных размеров | По ГОСТ 23118 Табл. Б.1 п. 7.3 Предельные отклонения допустимых прогибов в плоскости и из плоскости монтажного элемента по длине - 2,7 мм, фактически до 8 мм | Малозначительное | ЦЦ БЛ | Технологический отдел | Невозможно установить | При разработке технологии выбраны неоптимальные процессы, операции, режимы работы оборудования | При разработке технологии выбраны неоптимальные процессы, операции, режимы работы оборудования | 1. Разработать рекомандации по контролю/ТУ для изделий для поведения контроля данного параметра в условиях ЦГЦ Отв. Отдел ТО
315 | И00-0000170 | 10.05.2026 | _Склад корпус №11 | (ПФК) Секция прохода СП2-1 (Ц 208.32.01.000 СБ) (снятие фасок) | МК, другое | 2 | 206.02 | Несоответствие геометрических размеров | По КД размер 250+-2мм, фактически 245мм, поры (1 шт). По КД размер 144+-1мм, фактически 139-144мм, размер по КД 250+-2мм, фактически 255мм (1 шт). | Малозначительное Устранимое | УМИ корпус №11 | Участок металлоизделий | Смена В УМИ | Невнимательность исполнителя | Не проведён технический контроль продукции, сырья, материалов, комплектующих | 1. С исполнителем операции сварка провести беседу о корректности чтения КД Отв. сменный мастер смены | Не отражены в 1C:ERP
316 | И00-0000171 | 12.05.2026 | Участок металлоизделий | (ПФК) Стойка МВС-10-120 (МВС-10-120.00.00 СБ) (слесарная) | МК, другое | 1 | 723.9 | Дефекты сварных швов | 4 сварных шва не соответствуют требованиям МВС-9,5-150.00.00 СБ ТТ п.2 | Устранимое | УМИ корпус №11 | Участок металлоизделий | Смена Б УМИ | Нарушение требований технологической документации | Не определены (частично или полностью) требования к продукции | провести инструктаж о качестве сварных соединений | Не отражены в 1C:ERP
317 | И00-0000172 | 12.05.2026 | _Склад корпус №13 | (ПФК) Настил SP 34х38/30х3 S5 А 1170х1000 (сварка) | Настилы сварные | 4 | 119.28 | Невыполнение требований НТД | Выступание связующих элементов над несущей полосой более 1,5мм. Брызги металла. Несплавления. | Устранимое | УПН корпус №13 | Участок производства настилов | Невозможно установить | Малый опыт работы на оборудовании/технологической операции | Невнимательность исполнителя | Принято решение маркировать настилы с целью введения персональной ответственности сварщиков. Выявленные недочеты будут исправлятся исполнителями в нер | Не отражены в 1C:ERP
318 | И00-0000172 | 12.05.2026 | _Склад корпус №13 | (ПФК) Настил SP 34х38/30х3 S5 А 1170х1000 (сварка) | Настилы сварные | 15 | 447.3 | Невыполнение требований НТД | Выступание связующих элементов над несущей полосой по СТО не более 1,5мм, фактический до 4мм. Занижение обрамляющего элемнта относительно несущей полосы по СТО не более 1мм, фактически до 3мм. Выступание обрамляющего элемента над несущими полосами по СТО не более 1 мм, фактически 2мм. Несплавления. Брызги металла. | Устранимое | УПН корпус №13 | Участок производства настилов | Невозможно установить | Малый опыт работы на оборудовании/технологической операции | Невнимательность исполнителя | Принято решение маркировать настилы с целью введения персональной ответственности сварщиков. Выявленные недочеты будут исправлятся исполнителями в нер | Не отражены в 1C:ERP
319 | И00-0000172 | 12.05.2026 | _Склад корпус №13 | (ПФК) Настил SP 34х38/30х3 S5 А 1170х650 (сварка) | Настилы сварные | 6 | 118.56 | Брызги металла | Брызги металла | Устранимое | УПН корпус №13 | Участок производства настилов | Невозможно установить | Малый опыт работы на оборудовании/технологической операции | Невнимательность исполнителя | Принято решение маркировать настилы с целью введения персональной ответственности сварщиков. Выявленные недочеты будут исправлятся исполнителями в нер | Не отражены в 1C:ERP
320 | И00-0000173 | 12.05.2026 | Корпус №11 | (ПФК) Стойка МВС-10-80 (слесарная) | МК, другое | 1 | 545.9 | Дефекты сварных швов | Наплывы металла, незаваренный кратер, плохое повторное возобнавление дуги, брызги металла | Устранимое | УМИ корпус №11 | Участок металлоизделий | Смена Б УМИ | Нарушение требований технологической документации | Невнимательность исполнителя | Проведение беседы с исполнителями о требованиях к сварным швам | Не отражены в 1C:ERP
321 | И00-0000174 | 13.05.2026 | _Склад корпус №13 | (ПФК) Настил Р 44,4х11,1/30х3 А 1675х895 (сварка лазерная) | Настилы прессованные | 25 | 980 | Отклонение от прямолинейности | По СТО выгнутость не более 8мм, фактически до 10мм. | Малозначительное | УПН корпус №9 | Участок производства настилов | Невозможно установить | При разработке технологии выбраны неоптимальные процессы, операции, режимы работы оборудования |  | Разработать и утвердить ТУ, технологическую инструкцию либо иной технологический документ, регламентирующий допустимость отклонения в виде вогнутости | Не отражены в 1C:ERP
322 | И00-0000174 | 13.05.2026 | _Склад корпус №13 | (ПФК) Настил Р 44,4х11,1/30х3 А 1675х895 (сварка лазерная) | Настилы прессованные | 20 | 784 | Отклонение от прямолинейности | По СТО выгнутость не более 8мм, фактически до 10мм. Несплавление несущей и обрамляющей полосы (1шт). | Малозначительное | УПН корпус №9 | Участок производства настилов | Невозможно установить | При разработке технологии выбраны неоптимальные процессы, операции, режимы работы оборудования |  | Разработать и утвердить ТУ, технологическую инструкцию либо иной технологический документ, регламентирующий допустимость отклонения в виде вогнутости | Не отражены в 1C:ERP
323 | И00-0000174 | 13.05.2026 | _Склад корпус №13 | (ПФК) Настил Р 44,4х11,1/30х3 А 1675х895 (сварка лазерная) | Настилы прессованные | 40 | 1568 | Отклонение от прямолинейности | По СТО выгнутость не более 8мм, фактически до 12мм. | Малозначительное | УПН корпус №9 | Участок производства настилов | Невозможно установить | При разработке технологии выбраны неоптимальные процессы, операции, режимы работы оборудования |  | Разработать и утвердить ТУ, технологическую инструкцию либо иной технологический документ, регламентирующий допустимость отклонения в виде вогнутости | Не отражены в 1C:ERP
324 | И00-0000174 | 13.05.2026 | _Склад корпус №13 | (ПФК) Настил Р 44,4х11,1/30х3 А 1675х895 (сварка лазерная) | Настилы прессованные | 38 | 1489.6 | Отклонение от прямолинейности | По СТО выгнутость не более 8мм, фактически до 13мм. | Малозначительное | УПН корпус №9 | Участок производства настилов | Невозможно установить | При разработке технологии выбраны неоптимальные процессы, операции, режимы работы оборудования |  | Разработать и утвердить ТУ, технологическую инструкцию либо иной технологический документ, регламентирующий допустимость отклонения в виде вогнутости | Не отражены в 1C:ERP
325 | И00-0000174 | 13.05.2026 | _Склад корпус №13 | (ПФК) Настил Р 44,4х11,1/30х3 А 1675х895 (сварка лазерная) | Настилы прессованные | 20 | 784 | Отклонение от прямолинейности | По СТО выгнутость не более 8мм, фактически до 14мм. | Малозначительное | УПН корпус №9 | Участок производства настилов | Невозможно установить | При разработке технологии выбраны неоптимальные процессы, операции, режимы работы оборудования |  | Разработать и утвердить ТУ, технологическую инструкцию либо иной технологический документ, регламентирующий допустимость отклонения в виде вогнутости | Не отражены в 1C:ERP
326 | И00-0000174 | 13.05.2026 | _Склад корпус №13 | (ПФК) Настил Р 44,4х11,1/30х3 А 1675х895 (сварка лазерная) | Настилы прессованные | 20 | 784 | Отклонение от прямолинейности | По СТО выгнутость не более 8мм, фактически до 15мм. | Малозначительное | УПН корпус №9 | Участок производства настилов | Невозможно установить | При разработке технологии выбраны неоптимальные процессы, операции, режимы работы оборудования |  | Разработать и утвердить ТУ, технологическую инструкцию либо иной технологический документ, регламентирующий допустимость отклонения в виде вогнутости | Не отражены в 1C:ERP
327 | И00-0000175 | 13.05.2026 | Корпус №11 | (ПФК) Корпус КД6 для КА (100х200) (сварка) | ДО | 21 | 21.63 | Невыполнение требований НТД | Дефекты сварных швов:1. Незаваренный кратер. 2. Брызги металла. Дефекты термической резки: 1. Налипший шлак. | Устранимое | УМИ корпус №11 | Департамент производства | Смена В УМИ | Невнимательность исполнителя | Не проведён технический контроль продукции, сырья, материалов, комплектующих | Провести беседу с исполнителем Отв. сменный мастр/бригадир | Не отражены в 1C:ERP
328 | И00-0000175 | 13.05.2026 | Корпус №11 | (ПФК) Корпус КД6 для КА (100х200) (сварка) | КД6 | 37 | 38.11 | Невыполнение требований НТД | Дефекты сварных швов:1. Незаваренный кратер. 2. Брызги металла. Дефекты термической резки: 1. Налипший шлак. | Устранимое | УМИ корпус №11 | Департамент производства | Смена В УМИ | Невнимательность исполнителя | Не проведён технический контроль продукции, сырья, материалов, комплектующих | Провести беседу с исполнителем Отв. сменный мастр/бригадир | Не отражены в 1C:ERP
329 | И00-0000176 | 14.05.2026 | Корпус №11 | (ПФК) Ограждение Ог-1 (сварка) | МК | 2 | 172.48 | Невыполнение требований НТД | 1. Сварной шов №2 не соответствует требованиям ГОСТ 14098-2014 (Табл 11). 2. Острые кромки радиусом менее 2,0 мм на детали 6. | Малозначительное | УМИ корпус №11 | Участок металлоизделий | Смена А УМИ | Невнимательность исполнителя | Не проведён технический контроль продукции, сырья, материалов, комплектующих | Провести беседу с исполнителем о требованиях к качеству продукции и корректности чтения КД Отв. сменный мастер/бригадир
330 | И00-0000177 | 14.05.2026 | Корпус №11 | (ПФК) Секция 310-УПО L=3000 мм (сварка) | ПО | 13 | 771.68 | Дефекты сварных швов | 1. Незаваренный кратер 2. Брызги металла | Устранимое | УМИ корпус №11 | Департамент маркетинга | Смена В УМИ | Невнимательность исполнителя | Не проведён технический контроль продукции, сырья, материалов, комплектующих | Усилить внимание к прописанным требованиям в КД со стороны исполнителей. Отв. см. мастер, бригадир. | Не отражены в 1C:ERP
331 | И00-0000178 | 15.05.2026 | Корпус №09 | (ПФК) Настил Р 44,4х11,1/30х3 А 895х1380 (сварка лазерная) | Настилы прессованные | 5 | 162.85 | Несплавление | 1. Несплавление | Устранимое | УПН корпус №9 | Участок производства настилов | Невозможно установить | Малый опыт работы на оборудовании/технологической операции | Невнимательность исполнителя | несварение углов. проведена настройка контактной сварки, подобранны оптимальные параметры сварки. | Не отражены в 1C:ERP
332 | И00-0000178 | 15.05.2026 | Корпус №09 | (ПФК) Настил Р 44,4х11,1/30х3 А 895х1380 (сварка лазерная) | Настилы прессованные | 5 | 162.85 | Невыполнение требований НТД | 1. Выступание обрамляющего элемента над несущими полосами 1,5 мм (по СТО не более 1 мм). | Устранимое | УПН корпус №9 | Участок производства настилов | Невозможно установить | Малый опыт работы на оборудовании/технологической операции | Невнимательность исполнителя | несварение углов. проведена настройка контактной сварки, подобранны оптимальные параметры сварки. | Не отражены в 1C:ERP
333 | И00-0000178 | 15.05.2026 | Корпус №09 | (ПФК) Настил Р 44,4х11,1/30х3 А 895х1380 (сварка лазерная) | Настилы прессованные | 4 | 130.28 | Невыполнение требований НТД | 1. Выступание связующей полосы над несущей 2 мм (по СТО не более 1,5 мм). 2. Несплавление. 3. Размер по КД 30 +/-0,2 мм фактически 26-27 мм | Устранимое | УПН корпус №9 | Участок производства настилов | Невозможно установить | Малый опыт работы на оборудовании/технологической операции | Невнимательность исполнителя | несварение углов. проведена настройка контактной сварки, подобранны оптимальные параметры сварки. | Не отражены в 1C:ERP
334 | И00-0000179 | 16.05.2026 | Корпус №11 | (ПФК) Лестница Л-1 (слесарная) | МК, другое | 1 | 590.32 | Невыполнение требований НТД | Несоответствия геометрических размеров: 1. Размер по КД 800 +/-2 фактически 804 мм. Отклонения от прямолинейности: 1. Прогиб в плоскости дет.1 - 25 мм (по ГОСТ 23118 не более 10 мм). 2. Прогиб в плоскости дет.5 - 11-14 мм (по ГОСТ 23118 не более 10 мм). Дефекты сварных швов: 1. Брызги металла. 2. Незавреный кратер. 3. Несплавление. 4.Подрезы. 5. Сварной шов №2 не соответствует требованию КД. Дефекты термической резки: 1. Налипший шлак. Неоответстви техническим требованиям КД: 1. Не выполнено притупление кромок детали 4. 2. Не выполнено притупление кромок детали 5. | Малозначительное Устранимое | УМИ корпус №11 | Участок металлоизделий | Смена А УМИ | Невнимательность исполнителя | Не проведён технический контроль продукции, сырья, материалов, комплектующих | Усилить контроль и провести беседу с исполнителями отв. сменный мастер/бригадир | Не отражены в 1C:ERP
354 | И00-0000181 | 22.05.2026 | Склад готовой продукции | ГПЦ(настил)(40) Настил Р 44,4х11,1/30х2 А Zn 1496х1000 | Настилы прессованные | 5 | 151.35 | Невыполнение требований НТД | Несоответствие геометрических размеров: вмятины крайней несущей полосы до 15 мм. Дефекты ЦП: забоины до основного металла. Несоответствия упаковки тарного места: Упаковочная лента порвана, настилы смещены друг относительно друга. | Устранимое | Склад готовой продукции | Отдел логистики | Невозможно установить | Нарушение установленных схем маршрутов и перемещений внутри предприятия | Нарушение установленных схем маршрутов и перемещений внутри предприятия | расположение продукции вдали от мест движения транспорта
355 | И00-0000182 | 22.05.2026 | Склад готовой продукции | ГПБ(200) Элемент закладной ЗФ-30/8/Д380-2,5-б (ЭЗ 357.00.00.000 СБ) | ОО | 132 | 13791.36 | Невыполнение требований НТД | Дефекты Битумного покрытия: сморщивание, потеки. Наличие битумного материала на поверхностях, не указанных в КД (дет. 4) | Устранимое | ЦЦ АЛМЦ | [5 empty] | Не отражены в 1C:ERP
356 | И00-0000183 | 24.05.2026 | Корпус №11 | (ПФК) Каркас короны (I/D1256/d805) (сварка) | Мачты | 1 | 41.68 | Отклонение от прямолинейности | 1. Предельные отклонения допустимых прогибов в плоскости дет.1 фактически 2-3 мм (по ГОСТ 23118 п. 7.3 не более 658х0,001 = 0,6 мм) | Малозначительное | УМИ корпус №11 | Участок металлоизделий | Смена Б УМИ | Нарушение требований технологической документации | При разработке технологии выбраны неоптимальные процессы, операции, режимы работы оборудования | проведен инструктаж о качестве выпускаемой продукции | Не отражены в 1C:ERP
357 | И00-0000184 | 25.05.2026 | Склад готовой продукции | ГПЦ(100) Карниз К2 (Ц 208.07.00.000 СБ) | МК | 10 | 1181.3 | Несоответствует упаковка тарного места | Упаковка тарного места не соответствует требованиям КД: не обеспечена надежная фиксация изделий между собой и отсутствие перекосов в пачке. | Устранимое | ЦЦ БЛ | Цех цинкования | Невозможно установить | Упаковка не обеспечивает сохранность изделия при хранении и транспортировке | Упаковка не обеспечивает сохранность изделия при хранении и транспортировке | При возникновении аналогичных случаев в дальнейшем привлекать разработчика схемы упаковки для соответствующих металлоизделий (либо аналогичной продук | Не отражены в 1C:ERP
358 | И00-0000184 | 25.05.2026 | Склад готовой продукции | ГПЦ(100) Секция прохода СП2-2 (Ц 208.32.02.000 СБ) | МК, другое | 21 | 1292.34 | Несоответствует упаковка тарного места | Упаковка тарного места не соответствует требованиям КД: натяжка упаковочных лент не обеспечивает плотность упаковки; отсутствие картона в местах контакта упаковочной ленты с изделием. | Устранимое | ЦЦ БЛ | Цех цинкования | Невозможно установить | Упаковка не обеспечивает сохранность изделия при хранении и транспортировке | Упаковка не обеспечивает сохранность изделия при хранении и транспортировке | При возникновении аналогичных случаев в дальнейшем привлекать разработчика схемы упаковки для соответствующих металлоизделий (либо аналогичной продук | Не отражены в 1C:ERP
359 | И00-0000185 | 26.05.2026 | Склад готовой продукции | ГПЦ(80) Секция заполнения СЗ-3000 | ПО | 88 | 1566.4 | Невыполнение требований НТД | 1.Искривление дет. 2 Заполнение b=30 мм (2,5). 2.Упаковка тарных мест не соответствует требованиям У 479.00.00.001. 3.Не обеспечена четкая маркировка знака «ЕАС» 4.Дефекты ЦП: - забоины цинкового покрытия до основного металла; - бурая ржавчина в местах доработки ЦП; - загрязнение грунтом и продуктами жизнедеятельности птиц. | Устранимое | Не определено |  | Возврат по рекламации |  |  |  | Отражены в 1C:ERP
360 | И00-0000186 | 26.05.2026 | Корпус №11 | (ПФК) Каркас короны (I/D1256/d805) (сварка) | Мачты | 1 | 41.68 | Невыполнение требований НТД | 1. Размер по КД 1140(-3) фактически 1135 мм. 2. Брызги металла. 3. Незаваренный кратер. | Малозначительное Устранимое | УМИ корпус №11 | Участок металлоизделий | Смена А УМИ | Невнимательность исполнителя | Невнимательность исполнителя | Довести до исполнителя о недопустимости указанных в акте несоответствий на металлоизделиях. Отв. см. мастер. | Не отражены в 1C:ERP
361 | И00-0000187 | 26.05.2026 | Корпус №11 | (ПФК) Каркас кронштейна Т1 (сварка) | Мачты | 8 | 20.96 | Невыполнение требований НТД | 1. Размер по КД 156(+2) фактически 140-150 мм. 2. Отсутствует штамп самоконтроля | Малозначительное | УМИ корпус №11 | Участок металлоизделий | Смена Б УМИ | Невнимательность исполнителя | При разработке технологии выбраны неоптимальные процессы, операции, режимы работы оборудования | проведен инструктаж , усилить контроль за выполнением требований КД | Не отражены в 1C:ERP
362 | И00-0000188 | 28.05.2026 | Склад готовой продукции | ГПЦ(80) Деформационная секция №3 | ФО | 31 | 301.94 | Шлак (флюс, зола) на поверхности ЦП | Шлак (флюс, зола) на поверхности ЦП | Устранимое | ЦЦ БЛ | Цех цинкования | Невозможно установить | Нарушение требований технологической документации | Нарушение требований технологической документации | Беседа с исполнителями ,с разбором по акту и доработки согласно ПТИ 001-2023 п. 6.7.2.5 | Не отражены в 1C:ERP
363 | И00-0000188 | 28.05.2026 | Склад готовой продукции | ГПЦ(80) Деформационная секция №3 | ФО | 136 | 1324.64 | Шлак (флюс, зола) на поверхности ЦП | Шлак (флюс, зола) на поверхности ЦП | Устранимое | ЦЦ БЛ | Цех цинкования | Невозможно установить | Нарушение требований технологической документации | Нарушение требований технологической документации | Беседа с исполнителями ,с разбором по акту и доработки согласно ПТИ 001-2023 п. 6.7.2.5 | Не отражены в 1C:ERP
364 | И00-0000188 | 28.05.2026 | Склад готовой продукции | ГПЦ(80) Деформационная секция №8 | ФО | 18 | 387.18 | Шлак (флюс, зола) на поверхности ЦП | Шлак (флюс, зола) на поверхности ЦП | Устранимое | ЦЦ БЛ | Цех цинкования | Невозможно установить | Нарушение требований технологической документации | Нарушение требований технологической документации | Беседа с исполнителями ,с разбором по акту и доработки согласно ПТИ 001-2023 п. 6.7.2.5 | Не отражены в 1C:ERP
365 | И00-0000188 | 28.05.2026 | Склад готовой продукции | ГПЦ(80) Деформационная секция №1 | ФО | 86 | 846.24 | Шлак (флюс, зола) на поверхности ЦП | Шлак (флюс, зола) на поверхности ЦП | Устранимое | ЦЦ БЛ | Цех цинкования | Невозможно установить | Нарушение требований технологической документации | Нарушение требований технологической документации | Беседа с исполнителями ,с разбором по акту и доработки согласно ПТИ 001-2023 п. 6.7.2.5 | Не отражены в 1C:ERP
366 | И00-0000188 | 28.05.2026 | Склад готовой продукции | ГПЦ(80) Деформационная секция №3 (БО 275.00.03.000 СБ) | ДО | 70 | 739.2 | Шлак (флюс, зола) на поверхности ЦП | Шлак (флюс, зола) на поверхности ЦП | Устранимое | ЦЦ БЛ | Цех цинкования | Невозможно установить | Нарушение требований технологической документации | Нарушение требований технологической документации | Беседа с исполнителями ,с разбором по акту и доработки согласно ПТИ 001-2023 п. 6.7.2.5 | Не отражены в 1C:ERP
367 | И00-0000189 | 28.05.2026 | Корпус №11 | (ПФК) Цоколь металлический (410х300х170, отв. 135х246, М24) (сварка) | МК | 1 | 31.39 | Некорректное позиционирование детали (деталей) | Неверное позиционирование детали поз.2. | Малозначительное | УМИ корпус №11 | Департамент производства | Смена Б УМИ | Нарушение требований технологической документации | Невнимательность исполнителя | Проведена беседа с исполнителем. Усилить контроль за соблюдением КД. Ответственный бригадир, см. мастер. | Не отражены в 1C:ERP
368 | И00-0000190 | 01.06.2026 | Корпус №11 | (ПФК) Секция ограждения пешеходного 426-1,0Д/2,0 Крест (ПО 122.01.02.000-01 СБ) (сварка) | ПО | 17 | 266.73 | Несоответствие геометрических размеров | 1. Размер по КД 950 (+/-2) фактически 945 мм. 2. Размер по КД 90 (+/-2) фактически 86 мм. | Малозначительное Устранимое | УМИ корпус №11 | Участок металлоизделий | Невозможно установить | Невнимательность исполнителя | Невнимательность исполнителя | Довести до исполнителей о недопустимости дефектов св. швов при изготовлении продукции. Отв. см. мастера УМИ. | Не отражены в 1C:ERP
369 | И00-0000190 | 01.06.2026 | Корпус №11 | (ПФК) Секция ограждения пешеходного 426-1,0Д/2,0 Крест (ПО 122.01.02.000-01 СБ) (сварка) | ПО | 27 | 423.63 | Невыполнение требований НТД | Несоответствие геометрических размеров: Размер по КД 950 (+/-2) фактически 945 мм. 2. Выступание детали 4 относительно детали 6 на 3-5 мм. Дефекты сварных швов: 1. Кратеры. 2. Прожоги. 3. Натеки. 4. Брызги металла. | Малозначительное Устранимое | УМИ корпус №11 | Участок металлоизделий | Невозможно установить | Невнимательность исполнителя | Невнимательность исполнителя | Довести до исполнителей о недопустимости дефектов св. швов при изготовлении продукции. Отв. см. мастера УМИ. | Не отражены в 1C:ERP
370 | И00-0000191 | 01.06.2026 | Склад готовой продукции | ГПЦ(настил)(40) Настил SP 34х38/30х5 А Zn 1600х1000 | Настилы сварные | 6 | 386.76 | Несоответствия ЦП | Несплошность ЦП в местах механической доработки, бурая ржавчина. | Устранимое | ЦЦ БЛ | Цех цинкования | Невозможно установить | Невыполнение требований технологической документации в части доработки | Невыполнение требований технологической документации в части доработки | Доп.инструктаж с исполнителями | Не отражены в 1C:ERP
371 | И00-0000191 | 01.06.2026 | Склад готовой продукции | ГПЦ(настил)(40) Настил SP 34х38/30х5 А Zn 1600х1000 | Настилы сварные | 12 | 773.52 | Несоответствия ЦП | Несплошность ЦП в местах механической доработки, забоины до основного металла, бурая ржавчина. | Устранимое | ЦЦ БЛ | Цех цинкования | Невозможно установить | Невыполнение требований технологической документации в части доработки | Невыполнение требований технологической документации в части доработки | Доп.инструктаж с исполнителями | Не отражены в 1C:ERP
372 | И00-0000191 | 01.06.2026 | Склад готовой продукции | ГПЦ(настил)(40) Настил Р 44,4х11,1/30х3 А Zn 895х1095 | Настилы прессованные | 54 | 1389.96 | Забоины ЦП до основного металла | Забоины до основного металла. | Устранимое | ЦЦ БЛ | Цех цинкования | Невозможно установить | Невыполнение требований технологической документации в части доработки | Невыполнение требований технологической документации в части доработки | Доп.инструктаж с исполнителями | Не отражены в 1C:ERP
373 | И00-0000191 | 01.06.2026 | Склад готовой продукции | ГПЦ(настил)(40) Настил Р 44,4х11,1/30х3 А Zn 895х1095 | Настилы прессованные | 7 | 180.18 | Наплывы цинка в виде острых капель | Наплывы в виде острых капель. | Устранимое | ЦЦ БЛ | Цех цинкования | Невозможно установить | Невыполнение требований технологической документации в части доработки | Невыполнение требований технологической документации в части доработки | Доп.инструктаж с исполнителями | Не отражены в 1C:ERP
374 | И00-0000191 | 01.06.2026 | Склад готовой продукции | ГПЦ(настил)(40) Настил Р 44,4х11,1/30х3 А Zn 895х1095 | Настилы прессованные | 2 | 51.48 | Несоответствия ЦП | Несплошность ЦП в местах механической доработки, бурая ржавчина. Наплывы в виде острых капель. | Устранимое | ЦЦ БЛ | Цех цинкования | Невозможно установить | Невыполнение требований технологической документации в части доработки | Невыполнение требований технологической документации в части доработки | Доп.инструктаж с исполнителями | Не отражены в 1C:ERP
375 | И00-0000191 | 01.06.2026 | Склад готовой продукции | ГПЦ(настил)(40) Настил Р 44,4х11,1/30х2 А Zn 1496х1000 | Настилы прессованные | 1 | 30.27 | Несоответствия ЦП | Несплошность ЦП в местах контакта с проволокой, бурая ржавчина. | Устранимое | ЦЦ БЛ | Цех цинкования | Невозможно установить | Невыполнение требований технологической документации в части доработки | Невыполнение требований технологической документации в части доработки | Доп.инструктаж с исполнителями | Не отражены в 1C:ERP
376 | И00-0000191 | 01.06.2026 | Склад готовой продукции | ГПЦ(настил)(80) Настил SP 34х38/25х2 S4 А Zn 700х540 | Настилы сварные | 1 | 5.59 | Бурая ржавчина | Бурая ржавчина | Устранимое | ЦЦ БЛ | Цех цинкования | Невозможно установить | Невыполнение требований технологической документации в части доработки | Невыполнение требований технологической документации в части доработки | Доп.инструктаж с исполнителями | Не отражены в 1C:ERP
377 | И00-0000192 | 02.06.2026 | Склад готовой продукции | ГПЦ(настил)(40) Настил Р 44,4х11,1/30х2 А Zn 1496х1000 | Настилы прессованные | 35 | 1059.45 | Невыполнение требований НТД | Несоответствие геометрических размеров: отрыв элемента обрамляющего от полос несущих до 10 мм (один настил). Дефекты ЦП: забоины до основного металла (два настила). Несоответствия упаковки тарного места: Упаковочная лента порвана, настилы смещены друг относительно друга. | Устранимое | Склад готовой продукции | Отдел логистики | Невозможно установить | Нарушение установленных схем маршрутов и перемещений внутри предприятия | Нарушение установленных схем маршрутов и перемещений внутри предприятия | Переместили настилы от мест разворота фур
378 | И00-0000193 | 02.06.2026 | Склад готовой продукции | ГПЦ(80) Консоль-амортизатор КА-170/4-W | ДО | 327 | 1007.16 | Несоответствия ЦП | Дефекты ЦП: забоины ЦП до основного металла; бурая, белая ржавчина; загрязнения грунтом; следы монтажа. | Устранимое | Не определено |  | Возврат по рекламации
379 | И00-0000193 | 02.06.2026 | Склад готовой продукции | ГПЦ(80) Консоль-амортизатор КА-150/4 | ДО | 328 | 331.28 | Несоответствия ЦП | Дефекты ЦП: забоины ЦП до основного металла; бурая, белая ржавчина; загрязнения грунтом; следы монтажа. | Устранимое | Не определено |  | Возврат по рекламации
380 | И00-0000194 | 02.06.2026 | Корпус №11 | (ПФК) Площадка ПЛ-1 (сварка) | МК | 1 | 187.18 | Невыполнение требований НТД | На дет. 12 заусенцы, острые кромки радиусом менее 2 мм, невыполнение ТТ п. 6 (СТО-01393674-007-2019 п. 5.2.5) | Малозначительное Устранимое | УМИ корпус №11 | Отдел закупок | Невозможно установить |  |  |  | Не отражены в 1C:ERP
381 | И00-0000195 | 03.06.2026 | Корпус №11 | НЕ ИСПОЛЬЗОВАТЬ_(ПФК) Секция ограждения пешеходного 422-1,0Д/2,0 Ромб (80) (сварка) | ПО | 22 | 428.78 | Дефекты сварных швов | 1. Поры. 2. Кратеры. 3. Брызги метала. 4. Натеки. 5. Прожоги | Устранимое | УМИ корпус №11 | Участок металлоизделий | Смена Б УМИ | Нарушение требований технологической документации | Невнимательность исполнителя | проведен инструктаж о качестве выпускаемой продукции | Не отражены в 1C:ERP
382 | И00-0000196 | 03.06.2026 | Склад готовой продукции | ГПЦ(настил)(80) Настил SP 34х38/25х3 S4 А Zn 750х510 | Настилы сварные | 1 | 8.05 | Невыполнение технических требований КД | Отсутствует соединение элемена связующего с несущей полосой (ТТ п. 10). | Устранимое | УПН корпус №13 | Участок производства настилов | Невозможно установить | Неисправности оборудования, влияющие на качество продукции | Невнимательность исполнителя | Подобраны неправильные параметры на линии сварки, вызван технолог, полностью устранить не удалось. Решение - ручная доработка неправаренных прутков | Не отражены в 1C:ERP
383 | И00-0000197 | 03.06.2026 | Склад готовой продукции | ГПЦ(настил)(40) Настил Р 44,4х11,1/30х2 1 А Zn 1696х1000 | Настилы прессованные | 8 | 283.04 | Механическое повреждение | Забоины цинкового покрытия до основного металла. | Устранимое | Склад готовой продукции
384 | И00-0000198 | 04.06.2026 | Склад готовой продукции | ГПЦ(настил)(40) Настил Р 44,4х11,1/30х2 А Zn 1496х1000 | Настилы прессованные | 37 | 1119.99 | Невыполнение требований НТД | Забоины ЦП до основного металла. Наличие белой и бурой ржавчины, ЛКМ на поверхности ЦП. Загрязнение грунтом. Вмятины до 10 мм на одном настиле. | Устранимое | Не определено |  | ВОЗВРАТ ТЛ ПЛЮС |  |  |  | Отражены в 1C:ERP
385 | И00-0000198 | 04.06.2026 | Склад готовой продукции | ГПЦ(настил)(40) Настил Р 44,4х11,1/30х2 А Zn 1496х1000 | Настилы прессованные | 68 | 2058.36 | Несоответствия ЦП | Забоины ЦП до основного металла. Наличие белой и бурой ржавчины, ЛКМ на поверхности ЦП. Загрязнение грунтом. | Устранимое | Не определено |  | ВОЗВРАТ ТЛ ПЛЮС |  |  |  | Отражены в 1C:ERP
386 | И00-0000198 | 04.06.2026 | Склад готовой продукции | ГПЦ(настил)(40) Настил Р 44,4х11,1/30х2 А Zn 1496х1000 | Настилы прессованные | 33 | 998.91 | Несоответствия ЦП | Забоины ЦП до основного металла. Наличие белой ржавчины, ЛКМ на поверхности ЦП. Загрязнение грунтом. | Устранимое | Не определено |  | ВОЗВРАТ ТЛ ПЛЮС |  |  |  | Отражены в 1C:ERP
387 | И00-0000198 | 04.06.2026 | Склад готовой продукции | ГПЦ(настил)(40) Настил Р 44,4х11,1/30х2 А Zn 1496х1000 | Настилы прессованные | 30 | 908.1 | Несоответствия ЦП | Забоины ЦП до основного металла. Наличие белой ржавчины. Загрязнение грунтом. | Устранимое | Не определено |  | ВОЗВРАТ ТЛ ПЛЮС |  |  |  | Отражены в 1C:ERP
388 | И00-0000198 | 04.06.2026 | Склад готовой продукции | ГПЦ(настил)(40) Настил Р 44,4х11,1/30х2 А Zn 1496х1000 | Настилы прессованные | 37 | 1119.99 | Несоответствия ЦП | Забоины ЦП до основного металла. Нналичие белой ржавчины, ЛКМ на поверхности ЦП. Загрязнение грунтом. | Устранимое | Не определено |  | ВОЗВРАТ ТЛ ПЛЮС |  |  |  | Отражены в 1C:ERP
389 | И00-0000198 | 04.06.2026 | Склад готовой продукции | ГПЦ(настил)(40) Настил Р 44,4х22,2/30х2 А Zn 1200х1000 | Настилы прессованные | 22 | 426.14 | Несоответствия ЦП | Наличие белой ржавчины, ЛКМ на поверхности ЦП. Загрязнение грунтом. | Устранимое | Не определено |  | ВОЗВРАТ ТЛ ПЛЮС |  |  |  | Отражены в 1C:ERP
390 | И00-0000198 | 04.06.2026 | Склад готовой продукции | ГПЦ(настил)(40) Настил Р 44,4х11,1/30х2 1 А Zn 1000х1000 | Настилы прессованные | 6 | 122.82 | Несоответствия ЦП | Забоины ЦП до основного металла. Наличие белой ржавчины, ЛКМ на поверхности ЦП. Загрязнение грунтом. | Устранимое | Не определено |  | ВОЗВРАТ ТЛ ПЛЮС |  |  |  | Отражены в 1C:ERP
391 | И00-0000199 | 04.06.2026 | Корпус №11 | НЕ ИСПОЛЬЗОВАТЬ_(ПФК) Секция ограждения пешеходного 422-1,0Д/2,0 Ромб (80) (сварка) | ПО | 18 | 350.82 | Невыполнение требований НТД | Отклонения от прямолинейности: 1. Прогиб в плоскости дет.4 - 6 мм (по ГОСТ 23118 п. 7.3 не более 1940х0,001=1,9 мм. Дефекты сварных швов: 1. Поры. 2. Брызги металла. | Устранимое | УМИ корпус №11 | Участок металлоизделий | Смена А УМИ | Невнимательность исполнителя | Невнимательность исполнителя | Проговорить с исполнителем о качестве выпускаемой продукции. Отв. см. мастер/бригадир. | Не отражены в 1C:ERP
392 | И00-0000199 | 04.06.2026 | Корпус №11 | ДЛЯ ЗК 496 и 497_(ПФК) Секция ограждения пешеходного 427-1,0Д/2,0 Крест (80) (сварка) | ПО | 32 | 373.76 | Невыполнение требований НТД | Несоответствия требованиям КД: 1. Деталь 7 по КД 4 отв. Ø14+1 мм, фактически 2 отв. 2. Наличие в дет.2 отверстий, не предусмотренных КД. Дефекты сваных швов: 1. Брызги металла. 2. Остатки сварочной проволоки. 3. Поры. 4. Натеки. Дефкты механической резки: 1. Заусенцы. | Устранимое | УМИ корпус №11 | Участок металлоизделий | Смена А УМИ | Невнимательность исполнителя | Невнимательность исполнителя | Проговорить с исполнителем о качестве выпускаемой продукции. Отв. см. мастер/бригадир. | Не отражены в 1C:ERP
393 | И00-0000199 | 04.06.2026 | Корпус №11 | ДЛЯ ЗК 496 и 497_(ПФК) Секция ограждения пешеходного 427-1,0Д/2,0 Крест (80) (сварка) | ПО | 30 | 350.4 | Невыполнение требований НТД | Несоответствия требованиям КД: 1. Деталь 7 по КД 4 отв. Ø14+1 мм, фактически 2 отв. Дефекты термической резки: 1. Цепочка застывших капель. Дефекты механической резки: 1. Заусенцы. Дефекты сварных швов: 1. Брызги металла. | Устранимое | УМИ корпус №11 | Участок металлоизделий | Смена А УМИ | Невнимательность исполнителя | Невнимательность исполнителя | Проговорить с исполнителем о качестве выпускаемой продукции. Отв. см. мастер/бригадир. | Не отражены в 1C:ERP
394 | И00-0000200 | 04.06.2026 | Корпус №11 | (ПФК) Подставка короны (Ц 229.04.00.000) (сварка) | Мачты | 6 | 15.9 | Невыполнение требований НТД | Несоответствия требованиям КД: 1. Размер по КД 131 мм (+2) фактически 123-126 мм. Дефекты сварных швов: 1. Кратеры. 2. Брызги металла. | Малозначительное Устранимое | УМИ корпус №11 | Участок металлоизделий | Смена А УМИ | Невнимательность исполнителя | Невнимательность исполнителя | Проговорить с исполнителем о качестве выпускаемой продукции. Отв. см. мастер/бригадир | Не отражены в 1C:ERP
395 | И00-0000200 | 04.06.2026 | Корпус №11 | (ПФК) Подставка короны (Ц 229.04.00.000) (сварка) | Мачты | 18 | 47.7 | Невыполнение требований НТД | Несоответствия требованиям КД: 1. Размер по КД 131+2 мм фактически 123-126 мм. Дефекты сварных швов: 1. Кратеры. 2. Брызги металла. | Малозначительное Устранимое | УМИ корпус №11 | Участок металлоизделий | Смена А УМИ | Невнимательность исполнителя | Невнимательность исполнителя | Проговорить с исполнителем о качестве выпускаемой продукции. Отв. см. мастер/бригадир | Не отражены в 1C:ERP
396 | И00-0000202 | 08.06.2026 | Склад готовой продукции | ГПЦ(100) Карниз К2 (Ц 208.07.00.000 СБ) | МК | 10 | 1181.3 | Несоответствия ЦП | Наносная бурая ржавчина, несплошность цинкового покрытия, бурая ржавчина. Несоответствие упаковки. Отсутствует печать самоконтроля. | Устранимое | ЦЦ БЛ | Цех цинкования | Смена Б ЦГЦ | Невыполнение требований технологической документации в части доработки | Нарушение требований технологической документации | Провести инструктаж | Не отражены в 1C:ERP
397 | И00-0000203 | 08.06.2026 | Корпус №11 | (ПФК) Стойка мостовая СМ-0,75Д14 (М20 200х160) (сварка) | МО | 16 | 336.8 | Несоответствие геометрических размеров | 1. Размер по КД 60 (+/-2) фактически 79 мм. 2. Размер по КД 110 (+/-2) фактически 103 мм. | Малозначительное | УМИ корпус №11 | Участок металлоизделий | Смена Б УМИ | Нарушение требований технологической документации | Невнимательность исполнителя | проведена беседа с оператором о недопустимости подобных дефектов | Не отражены в 1C:ERP
398 | И00-0000204 | 08.06.2026 | Корпус №08 | (ПФК) Стойка МВСК-10-100 (МВСК-10-100.00.00 СБ) (слесарная) | МК, другое | 1 | 610.7 | Несоответствие требованиям КД | Дефекты сварных швов | Устранимое | УМИ корпус №11 | Департамент производства | Смена В УМИ | Малый опыт работы на оборудовании/технологической операции | Невнимательность исполнителя | Проведен инструктаж , усилить контроль за выполнением требований КД | Не отражены в 1C:ERP
399 | И00-0000205 | 09.06.2026 | Склад готовой продукции | ГПЦ(100) Карниз К2 (Ц 208.07.00.000 СБ) | МК | 10 | 1181.3 | Бурая ржавчина | Бурая ржавчина в местах несплошности покрытия, наносная бурая ржавчина | Устранимое | ЦЦ БЛ | Цех цинкования | Невозможно установить | Невыполнение требований технологической документации в части доработки | Невыполнение требований технологической документации в части доработки | Инструктаж по доработке | Не отражены в 1C:ERP
400 | И00-0000205 | 09.06.2026 | Склад готовой продукции | ГПЦ(100) Секция прохода СП2-2 (Ц 208.32.02.000 СБ) | МК | 8 | 492.32 | Бурая ржавчина | Бурая ржавчина в местах несплошности покрытия, наносная бурая ржавчина | Устранимое | ЦЦ БЛ | Цех цинкования | Невозможно установить | Невыполнение требований технологической документации в части доработки | Невыполнение требований технологической документации в части доработки | Инструктаж по доработке | Не отражены в 1C:ERP
401 | И00-0000205 | 09.06.2026 | Склад готовой продукции | ГПЦ(100) Секция прохода СП2-2 (Ц 208.32.02.000 СБ) | МК, другое | 3 | 184.62 | Бурая ржавчина | Бурая ржавчина в местах несплошности покрытия, наносная бурая ржавчина | Устранимое | ЦЦ БЛ | Цех цинкования | Невозможно установить | Невыполнение требований технологической документации в части доработки | Невыполнение требований технологической документации в части доработки | Инструктаж по доработке | Не отражены в 1C:ERP
402 | И00-0000205 | 09.06.2026 | Склад готовой продукции | ГПЦ(100) Секция прохода СП2-1 (Ц 208.32.01.000 СБ) | МК | 7 | 721.07 | Бурая ржавчина | Бурая ржавчина в местах несплошности покрытия, наносная бурая ржавчина | Устранимое | ЦЦ БЛ | Цех цинкования | Невозможно установить | Невыполнение требований технологической документации в части доработки | Невыполнение требований технологической документации в части доработки | Инструктаж по доработке | Не отражены в 1C:ERP
403 | И00-0000206 | 09.06.2026 | Корпус №08 | (ПФ) Стойка МВСК-10-80 (МВСК-10-80.00.00 СБ) (сборка) | МК, другое | 1 | 560.1 | Несоответствие требованиям КД | несоответствия сварных швов | Устранимое | УМИ корпус №11 | Департамент производства | Смена В УМИ | Малый опыт работы на оборудовании/технологической операции | Невнимательность исполнителя | Провести беседу с исполнителем. Усилить контроль за выполнением требываний КД. | Не отражены в 1C:ERP
404 | И00-0000207 | 10.06.2026 | Склад готовой продукции | ГПЦ(60) Элемент закладной ЗФ-30/4/К300-3,0-ц (ЭЗ 356.00.00.000 СБ) | ОО | 23 | 3274.05 | Не выполнено притупление кромок/ скругление | Не выполнено притупление кромок дет.4 | Малозначительное | УМИ корпус №11 | Участок металлоизделий | Невозможно установить | При разработке технологии выбраны неоптимальные процессы, операции, режимы работы оборудования | Невнимательность исполнителя | Добавить операцию "притупление кромки" на (ПФ) Стержень (Тр.219х8 L=2986) (резка лазерная профиля) и скорректировать маршрут изготовления отв. ЦТОЗ. Д
405 | И00-0000207 | 10.06.2026 | Склад готовой продукции | ГПЦ(60) Элемент закладной ЗФ-30/4/К300-3,0-ц (ЭЗ 356.00.00.000 СБ) | ОО | 5 | 711.75 | Не выполнено притупление кромок/ скругление | Не выполнено притупление кромок дет.4 | Малозначительное | УМИ корпус №11 | Участок металлоизделий | Невозможно установить | При разработке технологии выбраны неоптимальные процессы, операции, режимы работы оборудования | Невнимательность исполнителя | Добавить операцию "притупление кромки" на (ПФ) Стержень (Тр.219х8 L=2986) (резка лазерная профиля) и скорректировать маршрут изготовления отв. ЦТОЗ. Д
406 | И00-0000208 | 11.06.2026 | Корпус №11 | (ПФК) Изделие закладное МН2' (слесарная) | МК | 1 | 742.76 | Невыполнение требований НТД | Несоответствие требованиям КД: 1. Отсутствие клейма сварщика. Отклонения от прямолинейности: 1. Прогиб в плоскости дет.4 - 15 мм (по ГОСТ 23118 не более 10 мм). Дефекты термической резки: 1. Цепочка застывших капель. Дефекты сварных швов: 1. Брызги металла. 2. Подрезы. 3. Плохое повторное возбуждение дуги. 4. Кратеры. 5. Непровар. 6. Отсутствует плавный переход к основному металлу. 7. Натеки. Штамп самоконтроля: 1. Отсутствие печати самоконтроля. | Малозначительное Устранимое | УМИ корпус №11 | Участок металлоизделий | Смена А УМИ | Невнимательность исполнителя | Невнимательность исполнителя | Довести до исполнителей о недопустимоти подобных дефектов на выпускаемой продукции. Отв. бригадир сварщиков см. "А" Щеглов А.И. | Не отражены в 1C:ERP
407 | И00-0000208 | 11.06.2026 | Корпус №11 | (ПФК) Изделие закладное МН4 (слесарная) | МК | 1 | 594.79 | Невыполнение требований НТД | Отклонения от прямолинейности: 1. Прогиб в плоскости дет.2 - 3 мм (по ГОСТ 23118 не более 2380х0,001 = 2,3 мм). Дефекты сварных швов: 1. Поры. 2. Кратеры. 3. Плохое повторное возбуждение дуги. 4. Брызги металла. Несооветствие требованиям КД: 1. Отсутствие клейма сварщика. Штамп самоконтроля: 1. Отсутствие печати самоконтроля. | Малозначительное Устранимое | УМИ корпус №11 | Участок металлоизделий | Смена А УМИ | Невнимательность исполнителя | Невнимательность исполнителя | Довести до исполнителей о недопустимоти подобных дефектов на выпускаемой продукции. Отв. бригадир сварщиков см. "А" Щеглов А.И. | Не отражены в 1C:ERP
408 | И00-0000209 | 11.06.2026 | Корпус №08 | (ПФК) Стойка МВС-10-80 (слесарная) | МК, другое | 1 | 545.9 | Несоответствие требованиям КД | Дефекты сварных швов | Устранимое | УМИ корпус №11 | Участок металлоизделий | Смена Б УМИ | При разработке технологии выбраны неоптимальные процессы, операции, режимы работы оборудования | Невнимательность исполнителя | проведена беседа с исполнителем, по выявленным причинам возникновения дефекта. | Не отражены в 1C:ERP
409 | И00-0000210 | 16.06.2026 | Склад готовой продукции | ГПЦ(80) Изделие закладное МН4 | МК | 5 | 2973.95 | Несоответствия ЦП | Непроцинковка в отверстии, шлак на поверхности ЦП. | Устранимое | ЦЦ БЛ | Цех цинкования | Смена Б ЦГЦ | Не проведён технический контроль продукции, сырья, материалов, комплектующих | Невнимательность исполнителя | Провести повторный инструктаж | Не отражены в 1C:ERP
410 | И00-0000210 | 16.06.2026 | Склад готовой продукции | ГПЦ(80) Изделие закладное МН5' | МК | 1 | 705.06 | Несоответствия ЦП | Непроцинковка в отверстии, шлак на поверхности ЦП. Наносная бурая ржавчина. | Устранимое | ЦЦ БЛ | Цех цинкования | Смена Б ЦГЦ | Не проведён технический контроль продукции, сырья, материалов, комплектующих | Невнимательность исполнителя | Провести повторный инструктаж | Не отражены в 1C:ERP
412 | И00-0000211 | 17.06.2026 | Корпус №08 | (ПФ) Фланец (М 013.01.01.000) (сварка) | Мачты | 1 | 129.8 | Дефекты сварных швов | Шов № 1-1: 18-Д-Е(35)-15; шов № 1-2: 18-Д-Е(50)-15. | Устранимое | УМИ корпус №11 | Участок металлоизделий | Смена В УМИ | Малый опыт работы на оборудовании/технологической операции | Невнимательность исполнителя | Провести беседу с исполнителем о требованиях к качеству продукции и корректности чтения КД Отв. сменный мастер/бригадир | Не отражены в 1C:ERP
413 | И00-0000211 | 17.06.2026 | Корпус №08 | (ПФ) Фланец (М 013.01.01.000) (сварка) | Мачты | 1 | 129.8 | Дефекты сварных швов | Шов № 2-1: 18-Д-Е(30)-15; шов № 2-2: 18-Д-Г-20. | Устранимое | УМИ корпус №11 | Участок металлоизделий | Смена В УМИ | Малый опыт работы на оборудовании/технологической операции | Невнимательность исполнителя | Провести беседу с исполнителем о требованиях к качеству продукции и корректности чтения КД Отв. сменный мастер/бригадир | Не отражены в 1C:ERP
414 | И00-0000211 | 17.06.2026 | Корпус №08 | (ПФ) Фланец (М 013.01.01.000) (сварка) | Мачты | 1 | 129.8 | Дефекты сварных швов | Шов № 3-1: 18-Д-Е(139)-0; шов № 3-2: 18-Д-Е(139)-0. | Устранимое | УМИ корпус №11 | Участок металлоизделий | Смена В УМИ | Малый опыт работы на оборудовании/технологической операции | Невнимательность исполнителя | Провести беседу с исполнителем о требованиях к качеству продукции и корректности чтения КД Отв. сменный мастер/бригадир | Не отражены в 1C:ERP
416 | И00-0000212 | 17.06.2026 | Корпус №13 | (ПФК) Настил SP 34х38/25х2 S4 А 730х750 (сварка) | Настилы сварные | 77 | 625.24 | Невыполнение требований НТД | 1. Выступание связующих элементов над несущими полосами 4 мм (по СТО не более 1,5 мм). Дефекты сварных швов: 1. Несплавление. 2. Поры. 3. Цепочка пор. 4. Брызги металла. 5. Незавареный кратер. 6. Натеки. 7. Остатки сварочной проволоки. 8. Прожоги. 9. Налипший шлак. | Устранимое | УПН корпус №13 | Участок производства настилов | Смены А+Б+В УПН | Малый опыт работы на оборудовании/технологической операции | Невнимательность исполнителя | Со сварщиками была произведена повторная разъяснительная беседа по требованиям СТО 075595-049-2024. | Не отражены в 1C:ERP
417 | И00-0000212 | 17.06.2026 | Корпус №13 | (ПФК) Настил SP 34х38/25х2 S4 А 730х750 (сварка) | Настилы сварные | 1 | 8.12 | Дефекты сварных швов | Дефекты сварных швов: 1. Поры. 2. Брызги металла. 3. Незавареный кратер. 4. Натеки. | Устранимое | УПН корпус №13 | Участок производства настилов | Смены А+Б+В УПН | Малый опыт работы на оборудовании/технологической операции | Невнимательность исполнителя | Со сварщиками была произведена повторная разъяснительная беседа по требованиям СТО 075595-049-2024. | Не отражены в 1C:ERP
418 | И00-0000213 | 17.06.2026 | Корпус №11 | НЕ ИСПОЛЬЗОВАТЬ_(ПФК) Секция нижняя (М 013.01.00.000 СБ) (сварка) | Мачты | 1 | 1314.9 | Невыполнение требований НТД | 1. Сварной шов №1 выполнен по незамкнутому контуру. 2. Цепочка застывших капель. 3. Брызги металла | Устранимое | УМИ корпус №11 | Участок металлоизделий | Смена А УМИ | Невнимательность исполнителя | Невнимательность исполнителя | Довести до исполнителя о недопустимости подобных дефектов на выпускаемой продукции. Отв. бригадир сварщиков см. "А" УМИ. 2. Скорректировать маршрут и | Не отражены в 1C:ERP
419 | И00-0000214 | 18.06.2026 | Склад готовой продукции | ГПЦ(100) Секция прохода СП2-1 (Ц 208.32.01.000 СБ) | МК | 24 | 2472.24 | Бурая ржавчина | Бурая ржавчина в местах несплошности покрытия, наносная бурая ржавчина | Устранимое | ЦЦ БЛ | Цех цинкования | Смены А+Б ЦГЦ | Не проведён технический контроль продукции, сырья, материалов, комплектующих | Невнимательность исполнителя | Провести повторный инструктаж | Не отражены в 1C:ERP
421 | И00-0000215 | 23.06.2026 | Корпус №08 | (ПФ) Фланец (М 009.01.01.000 СБ) (сварка) | Мачты | 1 | 271.34 | Дефекты сварных швов | Шов 1-1: 18-Д-Е(65)-95. Шов 1-2: 20-Д-Е(35)-0, 20-Д-Е(55)-80. | Устранимое | УМИ корпус №11 | Участок металлоизделий | Смена Б УМИ | Не определены (частично или полностью) требования к продукции | Невнимательность исполнителя | проведен инструктаж ,оператор обещал быть более внимательны! | Не отражены в 1C:ERP
422 | И00-0000215 | 23.06.2026 | Корпус №08 | (ПФ) Фланец (М 009.01.01.000 СБ) (сварка) | Мачты | 1 | 271.34 | Дефекты сварных швов | Шов 2-1 дефектов не выявлено. Шов 2-2: 23-Д-Е(40)-0 | Устранимое | УМИ корпус №11 | Участок металлоизделий | Смена Б УМИ | Не определены (частично или полностью) требования к продукции | Невнимательность исполнителя | проведен инструктаж ,оператор обещал быть более внимательны! | Не отражены в 1C:ERP
424 | И00-0000216 | 24.06.2026 | _Структура2020 ПМ-ГРУПП | (ПФК) Секция нижняя (М 009.01.00.000 СБ) (сварка) | Мачты | 1 | 1977 | Невыполнение требований НТД | Внешний вид покрытия: На деталях № покрытие сплошное, однородного цвета, разнооттеночность, без частиц нерасплавленного металла, без трещин, отслоений (вздутий), следов местной коррозии. На детали № покрытие не сплошное, однородного цвета, разнооттеночность, без частиц нерасплавленных металла, без трещин, отслоений (вздутий), следы местной коррозии («бурая ржавчина»). Шероховатость от 32 до 96 мкм, отдельные частицы размером до 0,5 мм (не более одного на 100 см2) Толщина покрытия: Деталь № косынки: Кол-во изм. – 122; Средняя толщина – 64 мкм; Макс. знач. – 148 мкм; Мин. знач. – 18 мкм. Деталь № ствол внешняя пов-ть: Кол-во изм. – 59; Средняя толщина – 140 мкм; Макс. знач. – 299 мкм; Мин. знач. – 39 мкм. Внутр. пов-ть: Кол-во изм. – 64; Средняя толщина – 126 мкм; Макс. знач. – 329 мкм; Мин. знач. – 30 мкм. Деталь № фланец: сопр. пов-ть Кол-во изм. – 61; Средняя толщина – 125,8 мкм; Макс. знач. – 282 мкм; Мин. знач. – 43 мкм. Внешн. пов. Кол-во изм. – 43; Средняя толщина – 79 мкм; | Не указано | Не определено |  | Отработка технологии
425 | И00-0000217 | 25.06.2026 | Корпус №09 | (ПФ) Фланец (20х320х320) (ЭЗ 249.00.00.002) (раскрой) | ОО | 20 | 190.4 | Невыполнение требований НТД | 1. Цепочка застывших капель. 2. Налипший шлак. 3. Отсутствует штамп самоконтроля | Малозначительное | УМИ корпус №9 | Департамент производства | Смена В УМИ | Нормативы по трудоёмкости не учитывают время на переналадку, вспомогательные операции | Невнимательность исполнителя | Провести беседу с исполнителем, усилить контроль отв. сменный мастер/бригадир | Не отражены в 1C:ERP
426 | И00-0000217 | 25.06.2026 | Корпус №09 | (ПФ) Фланец ФГН-11,5-02 (4/219/100) (ОО 259.01.00.002) (раскрой) | ОО | 80 | 1346.4 | Невыполнение требований НТД | 1. Цепочка застывших капель. 2. Налипший шлак. 3. Отсутствует штамп самоконтроля | Малозначительное | УМИ корпус №9 | Департамент производства | Смена В УМИ | Нормативы по трудоёмкости не учитывают время на переналадку, вспомогательные операции | Невнимательность исполнителя | Провести беседу с исполнителем, усилить контроль отв. сменный мастер/бригадир | Не отражены в 1C:ERP
427 | И00-0000217 | 25.06.2026 | Корпус №09 | (ПФ) Фланец ФГН-11,5-02 (4/219/100) (ОО 259.01.00.002) (раскрой) | ОО | 60 | 1009.8 | Дефекты термической резки | 1. Цепочка застывших капель. 2. Налипший шлак. | Малозначительное | УМИ корпус №9 | Департамент производства | Смена В УМИ | Нормативы по трудоёмкости не учитывают время на переналадку, вспомогательные операции | Невнимательность исполнителя | Провести беседу с исполнителем, усилить контроль отв. сменный мастер/бригадир | Не отражены в 1C:ERP
428 | И00-0000218 | 25.06.2026 | Склад ПДС черный | (ПФ) Стойка дорожная СД-1,6Ш14 (резка в размер) | ДО | 14 | 276.5 | Невыполнение требований НТД | Размер 140±2 мм, фактически 139-141 мм. Размер 1600±5 мм, фактически 1595-1599 мм. Бурая ржавчина степень окисления С и Д. Следы ЛКМ (2 шт.) | Не указано | Логистика |  | Проведение идентификации продукции (по результатам обхода 24.06.2026)
429 | И00-0000219 | 29.06.2026 | Склад готовой продукции | ГПЦ(100) Секция прохода СП2-1 (Ц 208.32.01.000 СБ) | МК | 3 | 309.03 | Бурая ржавчина | Бурая ржавчина | Устранимое | ЦЦ БЛ | Цех цинкования | Смены А+Б+В ЦГЦ | При разработке технологии выбраны неоптимальные процессы, операции, режимы работы оборудования | Невнимательность исполнителя | Направить исполнителей на повторное обучение по доработке продукции. | Не отражены в 1C:ERP
430 | И00-0000219 | 29.06.2026 | Склад готовой продукции | ГПЦ(100) Карниз К2 (Ц 208.07.00.000 СБ) | МК | 6 | 708.78 | Бурая ржавчина | Бурая ржавчина | Устранимое | ЦЦ БЛ | Цех цинкования | Смены А+Б+В ЦГЦ | При разработке технологии выбраны неоптимальные процессы, операции, режимы работы оборудования | Невнимательность исполнителя | Направить исполнителей на повторное обучение по доработке продукции. | Не отражены в 1C:ERP
431 | И00-0000220 | 29.06.2026 | Склад готовой продукции | ГПЦ(60) Элемент закладной ЗФ-30/4/К300-3,0-ц (ЭЗ 356.00.00.000 СБ) | ОО | 4 | 569.4 | Невыполнение требований НТД | 1. Не выполнено притупление кромок паза. 2. Поры.3. Брызги металла. 4. Несоответствие схеме упаковки. | Малозначительное Устранимое | Не определено | Департамент производства | Невозможно установить | Не проведён технический контроль продукции, сырья, материалов, комплектующих | Невнимательность исполнителя | 1. Добавить операция "слесарная". Отв.: ЦТОЗ 2. Направить обучающие материалы переработчикам Отв.: Отдел по работе с подрядными организациями 3. Про | Не отражены в 1C:ERP
432 | И00-0000220 | 29.06.2026 | Склад готовой продукции | ГПЦ(60) Элемент закладной ЗФ-30/4/К300-3,0-ц (ЭЗ 356.00.00.000 СБ) | ОО | 4 | 569.4 | Невыполнение требований НТД | 1. Не выполнено притупление кромок паза. 2. Поры.3. Брызги металла. 4. Несоответствие схеме упаковки. 5. Бурая ржавчина | Малозначительное Устранимое | Не определено | Департамент производства | Невозможно установить | Не проведён технический контроль продукции, сырья, материалов, комплектующих | Невнимательность исполнителя | 1. Добавить операция "слесарная". Отв.: ЦТОЗ 2. Направить обучающие материалы переработчикам Отв.: Отдел по работе с подрядными организациями 3. Про | Не отражены в 1C:ERP
433 | И00-0000220 | 29.06.2026 | Склад готовой продукции | ГПЦ(60) Элемент закладной ЗФ-24/4/К230-2,5-ц (ЭЗ 249.00.00.000 СБ) | ОО | 13 | 1189.89 | Невыполнение требований НТД | 1. Не соответствует схеме упаковки. 2. Бурая ржавчина. | Малозначительное Устранимое | Не определено | Департамент производства | Невозможно установить | Не проведён технический контроль продукции, сырья, материалов, комплектующих | Невнимательность исполнителя | 1. Добавить операция "слесарная". Отв.: ЦТОЗ 2. Направить обучающие материалы переработчикам Отв.: Отдел по работе с подрядными организациями 3. Про | Не отражены в 1C:ERP
434 | И00-0000221 | 29.06.2026 | Склад готовой продукции | ДЛЯ ЗК 496 и 497_ГПЦ(80) Секция ограждения пешеходного 427-1,0Д/2,0 Крест (80) | ПО | 50 | 584 | Несоответствие требованиям КД | 1. Деталь поз.5 и 6 не соответствует требованиям КД | Малозначительное | УМИ корпус №11 | Участок металлоизделий | Невозможно установить |  |  | Не требуется. Использование остатков
435 | И00-0000221 | 29.06.2026 | Склад готовой продукции | ДЛЯ ЗК 496 и 497_ГПЦ(80) Секция ограждения пешеходного 427-1,0Д/2,0 Крест (80) | ПО | 151 | 1763.68 | Несоответствие требованиям КД | 1. Деталь поз.6 не соответствует требованиям КД | Малозначительное | УМИ корпус №11 | Участок металлоизделий | Невозможно установить |  |  | Не требуется. Использование остатков
436 | И00-0000221 | 29.06.2026 | Склад готовой продукции | ДЛЯ ЗК 496 и 497_ГПЦ(80) Секция ограждения пешеходного 427-1,0Д/2,0 Крест (80) | ПО | 50 | 584 | Несоответствие требованиям КД | 1. Деталь поз.6 не соответствует требованиям КД | Малозначительное | УМИ корпус №11 | Участок металлоизделий | Невозможно установить |  |  | Не требуется. Использование остатков
437 | И00-0000222 | 30.06.2026 | Корпус №11 | (ПФК) Ствол секции нижней (М 009.01.02.000 СБ) (сварка) | Мачты | 1 | 1611.61 | Брызги металла | 1. Брызги металла | Устранимое | УМИ корпус №11 | Участок металлоизделий | Смена А УМИ | Невнимательность исполнителя | Невнимательность исполнителя | Провести беседу с исполнителем, усилить контроль отв. сменный мастер/бригадир | Не отражены в 1C:ERP
438 | И00-0000222 | 30.06.2026 | Корпус №11 | (ПФК) Ствол секции нижней (М 009.01.02.000 СБ) (сварка) | Мачты | 1 | 1611.61 | Дефекты сварных швов | 1. Поры. 2. Отсутствует плавный переход. 3. Брызги метала. | Устранимое | УМИ корпус №11 | Участок металлоизделий | Смена А УМИ | Невнимательность исполнителя | Невнимательность исполнителя | Провести беседу с исполнителем, усилить контроль отв. сменный мастер/бригадир | Не отражены в 1C:ERP
442 | И00-0000225 | 02.07.2026 | Склад ПДС черный | ПФК(закупка) Элемент закладной ЗФ-24/4/К230-5,0 (Окно) (ЭЗ 354.00.00.000 СБ) (от поставщика/перераб | ОО | 40 | 7320 | Невыполнение технических требований КД | Дет. 2 Стержень (219х6 Д=4986) отсутствует притупление кромок пазов R1 min. | Устранимое | УМИ корпус №9 | Исполнительная дирекция Продмаш | Невозможно установить | Не проведён технический контроль продукции, сырья, материалов, комплектующих | Не проведён технический контроль продукции, сырья, материалов, комплектующих | В систему заведены операции "Слесарная" для стыкового и стандартного изготовления, номеклатура ниже (ПФ) Стержень (219х6 L=4986) (ЭЗ 354.00.00.001) (с | Отражены в 1C:ERP
443 | И00-0000226 | 02.07.2026 | Склад готовой продукции | ГПЦ(настил)(80) Настил SP 34х38/25х2 S4 А Zn 730х750 | Настилы сварные | 60 | 487.2 | Невыполнение требований НТД | 1. Выступ связующего элемента относительно несущей полосы 0,8-1,0 мм (по СТО не более 0,5 мм). 2.Выступание связующих элементов над несущими полосами 2,5-4,0 мм (по СТО не более 1,5 мм). 3. Поры. | Устранимое | УПН корпус №13 | Участок производства настилов | Смены А+Б+В УПН | При разработке технологии выбраны неоптимальные процессы, операции, режимы работы оборудования | Нарушение режимов работы оборудования | Изготовление сварных матов стоит на контроле сменного мастера, сотрудника Техотдела и менеджера по производству. Подбтраются оптимальные параметры сва | Не отражены в 1C:ERP
444 | И00-0000226 | 02.07.2026 | Склад готовой продукции | ГПЦ(настил)(80) Настил SP 34х38/25х2 S4 А Zn 730х750 | Настилы сварные | 60 | 487.2 | Невыполнение требований НТД | 1. Выступ связующего элемента относительно несущей полосы 0,8-1,0 мм (по СТО не более 0,5 мм). 2.Выступание связующих элементов над несущими полосами 2,5-4,0 мм (по СТО не более 1,5 мм). 3. Поры. 4. Отклонение от прямолинейности боковых несущих полос 2 мм (по СТО не более 1,8 мм). 5. Отсутствие штампа самоконтроля. 6. Выступание несущих полос над обрамляющими 3 мм (по СТО не более 1 мм) 7. Несплавление | Устранимое | УПН корпус №13 | Участок производства настилов | Смены А+Б+В УПН | При разработке технологии выбраны неоптимальные процессы, операции, режимы работы оборудования | Нарушение режимов работы оборудования | Изготовление сварных матов стоит на контроле сменного мастера, сотрудника Техотдела и менеджера по производству. Подбтраются оптимальные параметры сва | Не отражены в 1C:ERP
445 | И00-0000226 | 02.07.2026 | Склад готовой продукции | ГПЦ(настил)(80) Настил SP 34х38/25х2 S4 А Zn 730х750 | Настилы сварные | 60 | 487.2 | Невыполнение требований НТД | 1. Выступ связующего элемента относительно несущей полосы 0,8-1,0 мм (по СТО не более 0,5 мм). 2.Выступание связующих элементов над несущими полосами 2,5-4,0 мм (по СТО не более 1,5 мм). 3. Поры. 4. Отсутствие штампа самоконтроля | Устранимое | УПН корпус №13 | Участок производства настилов | Смены А+Б+В УПН | При разработке технологии выбраны неоптимальные процессы, операции, режимы работы оборудования | Нарушение режимов работы оборудования | Изготовление сварных матов стоит на контроле сменного мастера, сотрудника Техотдела и менеджера по производству. Подбтраются оптимальные параметры сва | Не отражены в 1C:ERP
446 | И00-0000226 | 02.07.2026 | Склад готовой продукции | ГПЦ(настил)(80) Настил SP 34х38/25х2 S4 А Zn 730х750 | Настилы сварные | 60 | 487.2 | Невыполнение требований НТД | 1. Выступ связующего элемента относительно несущей полосы 0,8-1,0 мм (по СТО не более 0,5 мм). 2.Выступание связующих элементов над несущими полосами 2,5-4,0 мм (по СТО не более 1,5 мм). 3. Поры. 4. Отсутствие штампа самоконтроля. | Устранимое | УПН корпус №13 | Участок производства настилов | Смены А+Б+В УПН | При разработке технологии выбраны неоптимальные процессы, операции, режимы работы оборудования | Нарушение режимов работы оборудования | Изготовление сварных матов стоит на контроле сменного мастера, сотрудника Техотдела и менеджера по производству. Подбтраются оптимальные параметры сва | Не отражены в 1C:ERP
447 | И00-0000227 | 06.07.2026 | Корпус №11 | (ПФК) Секция заполнения СЗ-3000 (сварка) | ПО | 44 | 783.2 | Дефекты сварных швов | 1. Несплавление. 2. Поры. 3. Брызги металла. 4. Не заваренные кратеры | Устранимое | УМИ корпус №11 | Участок металлоизделий | Смена А УМИ | Не проведён технический контроль продукции, сырья, материалов, комплектующих | Невнимательность исполнителя | Провести беседу с исполнителем, усилить контроль отв. сменный мастер/бригадир | Не отражены в 1C:ERP
448 | И00-0000228 | 06.07.2026 | Корпус №11 | (ПФК) Основание (М 009.80.01.000 СБ) (сварка) | Мачты | 4 | 46.12 | Невыполнение требований НТД | 1. Прогиб в плоскости детали поз.2 - 2 мм (по ГОСТ 23118 не более 0,3 мм). 2. Отсутствует штамп самоконтроля | Малозначительное Устранимое | УМИ корпус №11 | Департамент производства | Смена В УМИ | Нарушение требований технологической документации | Невнимательность исполнителя | Провести беседу с исполнителем, усилить контроль отв. сменный мастер/бригадир | Не отражены в 1C:ERP
449 | И00-0000229 | 07.07.2026 | Корпус №11 | (ПФК) Секция заполнения СЗ-3000 (сварка) | ПО | 44 | 783.2 | Брызги металла | Брызги металла | Устранимое | УМИ корпус №11 | Участок металлоизделий | Смена А УМИ | Не проведён технический контроль продукции, сырья, материалов, комплектующих | Невнимательность исполнителя | Провести беседу с исполнителем, усилить контроль отв. сменный мастер/бригадир | Не отражены в 1C:ERP
450 | И00-0000230 | 07.07.2026 | Корпус №11 | (ПФК) Стойка перильная СПО-014 (сварка) | ПО | 19 | 247.76 | Невыполнение требований НТД | Несоответствия требованиям КД: 1. Неверное позиционирование детали 2. Дефекты сварных швов: 1. Поры. 2. Брызги металла. 3. Натеки. 4. Плохое повторное возбуждение дуги. 5. Ассиметричный сварной шов. | Устранимое | УМИ корпус №11 | Участок металлоизделий | Смена А УМИ | Малый опыт работы на оборудовании/технологической операции | Невнимательность исполнителя | проведена беседа с исполнителем о качестве выпускаемой продукции. отв. мастер/бригадир | Не отражены в 1C:ERP
451 | И00-0000231 | 07.07.2026 | Корпус №11 | (ПФК) Перильное ограждение П2 (Ц 208.03.00.000 СБ) (снятие фасок) | МК | 14 | 1119.44 | Невыполнение требований НТД | 1. Сварной шов неполной длины. 2. Брызги металла. 3. Плохое повторное возбуждение дуги. 4. Кратеры. 5. Натеки. 6. Цепочка застывших капель. 7. Отсутствие штампа самоконтроля. | Устранимое | УМИ корпус №11 | Участок металлоизделий | Смена А УМИ | Невнимательность исполнителя | Малый опыт работы на оборудовании/технологической операции | проведен инструктаж о качестве изделий с исполнителем | Не отражены в 1C:ERP
452 | И00-0000232 | 09.07.2026 | Корпус №11 | (ПФ) Оболочка нижней секции (М 009.01.10.000) (сварка) | Мачты | 1 | 1570.55 | Невыполнение требований НТД | 1. Брызги металла. 2. Натеки. 3. Плохое повторное возбуждение дуги. 4. Несплавление. 5. Остатки сварочной проволоки. 6. Деталь 5 по КД 3 шт, фактически 4 шт. | Устранимое | УМИ корпус №11 | Участок металлоизделий | Смена А УМИ | Нарушение требований к качеству и техническим характеристикам изделий | Невнимательность исполнителя | с исполнителеми проведена беседа | Не отражены в 1C:ERP
453 | И00-0000233 | 09.07.2026 | Корпус №11 | (ПФК) Стойка перильная СПО-012 (сварка) | ПО | 45 | 519.75 | Дефекты сварных швов | 1. Брызги металла. 2. Плохое повторное возбужение дуги. | Устранимое | УМИ корпус №11 | Департамент производства | Смена В УМИ | Оборудование не обеспечивает выполнение требований по качеству и производительности (морально устаре | Невнимательность исполнителя | Провести беседу с исполнителями, усилить контроль отв. сменный мастер/бригадир. Наладчик скорректировал работу робота. | Не отражены в 1C:ERP
454 | И00-0000234 | 13.07.2026 | Склад готовой продукции | ГПСкомпл(60) Кронштейн 2.К1-1,5-1,5-Ф1-ц (МС 859.00.00.000 СБ) | ОО | 34 | 424.66 | Несоответствует упаковка тарного места | Упаковка тарного места не соответствует требованиям КД, НТД | Устранимое | ЦЦ БЛ | Департамент производства | Смены А+Б+В ЦГЦ | Упаковка не обеспечивает сохранность изделия при хранении и транспортировке | Не проведён технический контроль продукции, сырья, материалов, комплектующих | пересмотрели упаковку | Не отражены в 1C:ERP
455 | И00-0000234 | 13.07.2026 | Склад готовой продукции | ГПСкомпл(60) Кронштейн 2.К1-1,5-2,0-Ф1-ц (МС 862.00.00.000 СБ) | ОО | 4 | 55.88 | Несоответствует упаковка тарного места | Упаковка тарного места не соответствует требованиям КД, НТД | Устранимое | ЦЦ БЛ | Департамент производства | Смены А+Б+В ЦГЦ | Упаковка не обеспечивает сохранность изделия при хранении и транспортировке | Не проведён технический контроль продукции, сырья, материалов, комплектующих | пересмотрели упаковку | Не отражены в 1C:ERP
456 | И00-0000234 | 13.07.2026 | Склад готовой продукции | ГПСкомпл(60) Кронштейн 1.К2-2,0-1,5-0/180-Ф4-ц (МС 866.00.00.000 СБ) | ОО | 15 | 442.5 | Несоответствует упаковка тарного места | Упаковка тарного места не соответствует требованиям КД, НТД | Устранимое | ЦЦ БЛ | Департамент производства | Смены А+Б+В ЦГЦ | Упаковка не обеспечивает сохранность изделия при хранении и транспортировке | Не проведён технический контроль продукции, сырья, материалов, комплектующих | пересмотрели упаковку | Не отражены в 1C:ERP
457 | И00-0000234 | 13.07.2026 | Склад готовой продукции | ГПСкомпл(60) Кронштейн 2.К2-2,0-2,0-0/-Ф5-ц | ОО | 36 | 1224 | Несоответствует упаковка тарного места | Упаковка тарного места не соответствует требованиям КД, НТД | Устранимое | ЦЦ БЛ | Департамент производства | Смены А+Б+В ЦГЦ | Упаковка не обеспечивает сохранность изделия при хранении и транспортировке | Не проведён технический контроль продукции, сырья, материалов, комплектующих | пересмотрели упаковку | Не отражены в 1C:ERP
458 | И00-0000234 | 13.07.2026 | Склад готовой продукции | ГПСкомпл(60) Кронштейн 2.К2-1,0-1,5-0/180-Ф5-ц | ОО | 45 | 1218.6 | Несоответствует упаковка тарного места | Упаковка тарного места не соответствует требованиям КД | Устранимое | ЦЦ БЛ | Департамент производства | Смены А+Б+В ЦГЦ | Упаковка не обеспечивает сохранность изделия при хранении и транспортировке | Не проведён технический контроль продукции, сырья, материалов, комплектующих | пересмотрели упаковку | Не отражены в 1C:ERP
465 | И00-0000236 | 16.07.2026 | Склад готовой продукции | ГПЦ(настил)(80) Настил SP 34х38/25х2 S4 А Zn 730х750 | Настилы сварные | 60 | 487.2 | Невыполнение требований НТД | Бурая ржавчина, локальные участки без нанесения покрытия, следы доработки сваркой. Отсутствует маркировочная бирка. Предельное отклонение несущей полосы – выгнутость до 5 мм (СТО 07525912-049-2024 не более (1/200)*L – не более 3,7 мм) | Устранимое | УПН корпус №13 | Участок производства настилов | Невозможно установить | Малый опыт работы на оборудовании/технологической операции | Невнимательность исполнителя |  | Не отражены в 1C:ERP
466 | И00-0000236 | 16.07.2026 | Склад готовой продукции | ГПЦ(настил)(80) Настил SP 34х38/25х2 S4 А Zn 730х750 | Настилы сварные | 60 | 487.2 | Несоответствия ЦП | Бурая ржавчина, локальные участки без нанесения покрытия, следы доработки сваркой. На бирке отсутствует печать самоконтроля. | Устранимое | УПН корпус №13 | Участок производства настилов | Невозможно установить | Малый опыт работы на оборудовании/технологической операции | Невнимательность исполнителя |  | Не отражены в 1C:ERP
467 | И00-0000237 | 16.07.2026 | Склад готовой продукции | ГПЦ(настил)(40) Настил SP 34х38/30х2 А Zn 1230х1130 К | Настилы сварные | 1 | 26 | Отклонение от прямолинейности | Предельные отклонения несущей полосы - вогнутость до 12 мм. | Устранимое | УПН корпус №13 | Участок производства настилов | Смены А+Б+В УПН | При разработке технологии выбраны неоптимальные процессы, операции, режимы работы оборудования | Невнимательность исполнителя | Проверять продукцию в черном. | Отражены в 1C:ERP
468 | И00-0000237 | 16.07.2026 | Склад готовой продукции | ГПЦ(настил)(80) Настил SP 34х38/25х2 S4 А Zn 730х750 | Настилы сварные | 40 | 324.8 | Отклонение от прямолинейности | Предельные отклонения несущей полосы - вогнутость до 10 мм. | Устранимое | УПН корпус №13 | Участок производства настилов | Смены А+Б+В УПН | При разработке технологии выбраны неоптимальные процессы, операции, режимы работы оборудования | Невнимательность исполнителя | Проверять продукцию в черном. | Отражены в 1C:ERP
469 | И00-0000237 | 16.07.2026 | Склад готовой продукции | ГПЦ(настил)(80) Настил SP 34х38/25х2 S4 А Zn 730х750 | Настилы сварные | 40 | 324.8 | Отклонение от прямолинейности | Предельные отклонения несущей полосы - вогнутость до 10 мм. | Устранимое | УПН корпус №13 | Участок производства настилов | Смены А+Б+В УПН | При разработке технологии выбраны неоптимальные процессы, операции, режимы работы оборудования | Невнимательность исполнителя | Проверять продукцию в черном. | Отражены в 1C:ERP
470 | И00-0000238 | 16.07.2026 | Корпус №11 | (ПФ) Ухо (М 009.01.00.004) (раскрой) | Мачты | 12 | 16.8 | Отсутствует маркировка | Отсутствует маркировочная бирка | Устранимое | Логистика
471 | И00-0000238 | 16.07.2026 | Корпус №11 | (ОО_ПФК) Деформационная секция №8 (сварка), (опытный образец) | ФО | 1 | 22.22 | Отсутствует маркировка | Отсутствует маркировочная бирка | Устранимое | Логистика
472 | И00-0000238 | 16.07.2026 | Корпус №11 | (ПФК(закупка)) Упор задний СМО-1,0Д-03-000 (от поставщика/переработчика) | МО | 1 | 6.4 | Отсутствует маркировка | Отсутствует маркировочная бирка | Устранимое | Логистика
473 | И00-0000238 | 16.07.2026 | Корпус №11 | (ПФК) Опора СМО-1,0Д-02-000 (сварка) | МО | 9 | 90.63 | Отсутствует маркировка | Отсутствует маркировочная бирка | Устранимое | Логистика
474 | И00-0000239 | 16.07.2026 | Корпус №11 | (ПФК) Карниз К1 (Ц 208.04.00.000 СБ) (снятие фасок) | МК | 4 | 363.24 | Невыполнение требований НТД | 1. Прогиб в плоскости детали поз 3. - 3-5 мм (по ГОСТ 2318 не более 0,001х2062 = 2 мм). 2. Не выполнено снятие фаски 2х45.. | Малозначительное Устранимое | УМИ корпус №11 | Участок металлоизделий | Смена Б УМИ | При разработке технологии выбраны неоптимальные процессы, операции, режимы работы оборудования | Не проведён технический контроль продукции, сырья, материалов, комплектующих | с исполнителем проведена разьеснительная беседа | Не отражены в 1C:ERP
475 | И00-0000239 | 16.07.2026 | Корпус №11 | (ПФК) Карниз К1н (Ц 208.24.00.000 СБ) (снятие фасок) | МК | 5 | 454.05 | Невыполнение требований НТД | 1. Прогиб в плоскости детали поз 3. - 3-5 мм (по ГОСТ 2318 не более 0,001х2062 = 2 мм). 2. Не выполнено снятие фаски 2х45.. | Малозначительное Устранимое | УМИ корпус №11 | Участок металлоизделий | Смена Б УМИ | При разработке технологии выбраны неоптимальные процессы, операции, режимы работы оборудования | Не проведён технический контроль продукции, сырья, материалов, комплектующих | с исполнителем проведена разьеснительная беседа | Не отражены в 1C:ERP
476 | И00-0000240 | 16.07.2026 | Корпус №11 | (ПФК) Лестница Л0 (Ц 208.06.00.000 СБ) (сварка) | МК | 1 | 112.68 | Невыполнение требований НТД | 1. Прогиб в плоскости детали поз.2 - 17 мм (по ГОСТ 23118 не более 10 мм). 2. Сварной шов №3 не соответствует ГОСТ 14098. 3. Брызги металла. | Малозначительное Устранимое | УМИ корпус №11 | Участок металлоизделий | Смена В УМИ | Нарушение требований к качеству и техническим характеристикам изделий | Невнимательность исполнителя | с сотрудниками проведена беседа , быть более внимательными к изготавлеваемой продукции | Не отражены в 1C:ERP
477 | И00-0000241 | 16.07.2026 | Корпус №11 | (ПФК) Стойка перильная СПО-012 (сварка) | ПО | 36 | 415.8 | Дефекты сварных швов | 1. Сварной шов выполнен по незамкнутому контуру. 2. Брызги металла. 3. Плохое повторное возбуждение дуги. | Устранимое | УМИ корпус №11 | Департамент производства | Смена В УМИ | Малый опыт работы на оборудовании/технологической операции | Невнимательность исполнителя | усилить контроль за качеством выпускаемой продукции,инструктаж операторов. отв. мастер /бригадар | Не отражены в 1C:ERP
478 | И00-0000242 | 16.07.2026 | Склад ПДС черный | _уу_Лист 5,0 ГОСТ 19903-2015/ 09Г2С, В-09Г2С (С345) | СиМ | 16451 | 16451 | Бурая ржавчина | Степень окисления В, локально, до 100 мм от кромки. (И 027-2024) | Не указано | Логистика
479 | И00-0000242 | 16.07.2026 | Склад ПДС черный | _уу_Лист 5,0 ГОСТ 19903-2015/ 09Г2С, В-09Г2С (С345) | СиМ | 8545 | 8545 | Бурая ржавчина | Степень окисления В, по всей поверхности. (И 027-2024) | Не указано | Логистика
480 | И00-0000242 | 16.07.2026 | Склад ПДС черный | _уу_Лист 5,0 ГОСТ 19903-2015/ 09Г2С, В-09Г2С (С345) | СиМ | 7655 | 7655 | Бурая ржавчина | Степень окисления В, по всей поверхности. (И 027-2024) | Не указано | Логистика
481 | И00-0000242 | 16.07.2026 | Склад ПДС черный | _уу_Лист 5,0 ГОСТ 19903-2015/ 09Г2С, В-09Г2С (С345) | СиМ | 580 | 580 | Бурая ржавчина | Толщ. мм: 4,1-4,3. Степень окисления В-С, по всей поверхности. (И 027-2024) | Не указано | Логистика
482 | И00-0000243 | 20.07.2026 | Корпус №09 | (ПФК) Настил Р 33,3х33,3/30х2 А 1895х1374 (Н-3/1) (сварка лазерная) | Настилы прессованные | 3 | 73.08 | Несоответствие геометрических размеров | По КД размер 1374-4 мм, фактически 1376-1380 мм | Устранимое | УПН корпус №9 | Участок производства настилов | Смена Б УПН | Неправильное выполнение технологических операций по сварке | Невнимательность исполнителя | беседа с сотрудником | Не отражены в 1C:ERP
483 | И00-0000243 | 20.07.2026 | Корпус №09 | (ПФК) Настил Р 33,3х33,3/30х2 А 1895х1374 (Н-3) (сварка лазерная) | Настилы прессованные | 1 | 24.36 | Несоответствие геометрических размеров | По КД размер 1374-4 мм, фактически 1376 мм | Устранимое | УПН корпус №9 | Участок производства настилов | Смена Б УПН | Неправильное выполнение технологических операций по сварке | Невнимательность исполнителя | беседа с сотрудником | Не отражены в 1C:ERP
484 | И00-0000243 | 20.07.2026 | Корпус №09 | (ПФК) Настил Р 33,3х33,3/30х2 А 1070х1374 (Н-2) (сварка лазерная) | Настилы прессованные | 5 | 112.05 | Несоответствие геометрических размеров | По КД размер 1374-4 мм, фактически 1375-1376 мм | Устранимое | УПН корпус №9 | Участок производства настилов | Смена Б УПН | Неправильное выполнение технологических операций по сварке | Невнимательность исполнителя | беседа с сотрудником | Не отражены в 1C:ERP
485 | И00-0000243 | 20.07.2026 | Корпус №09 | (ПФК) Настил Р 33,3х33,3/30х2 А 1070х1374 (Н-2/1) (сварка лазерная) | Настилы прессованные | 5 | 112.05 | Несоответствие геометрических размеров | По КД размер 1374-4 мм, фактически 1375-1376 мм | Устранимое | УПН корпус №9 | Участок производства настилов | Смена Б УПН | Неправильное выполнение технологических операций по сварке | Невнимательность исполнителя | беседа с сотрудником | Не отражены в 1C:ERP
486 | И00-0000244 | 20.07.2026 | Корпус №11 | (ПФК) Секция прохода СП10 (Ц 208.14.00.000 СБ) (снятие фасок) | МК | 2 | 124.9 | Дефекты сварных швов | Брызги металла, пора, плохое повторное возбуждение дуги | Устранимое | УМИ корпус №11 | Участок металлоизделий | Смена Б УМИ | Нарушение требований технологической документации | Невнимательность исполнителя | проведен инструктаж с сотрудниками о качестве выпускаемой продукции | Не отражены в 1C:ERP
487 | И00-0000245 | 20.07.2026 | Корпус №11 | (ПФК) Ограждение пешеходное ограничивающее 401-ОПО-Д/1,0-2,0 (сварка) | ПО | 16 | 239.36 | Сварной шов выполнен не по всей длине сопряжения деталей | Соединение дет. 5 с дет. 3 и соединение дет. 5 с дет. 2 и 4 сварной шоф №2 неполной длины. | Устранимое | УМИ корпус №11 | Участок металлоизделий | Смена Б УМИ | Нарушение требований технологической документации | Невнимательность исполнителя | корректировка работы робота | Не отражены в 1C:ERP
488 | И00-0000246 | 25.07.2026 | ЦГЦ Выпуск | ГПЦ(80) Стойка мостовая СМ-2 (ГОСТ 26804) | МО | 12 | 233.52 | Отсутствует маркировка | Отсутствует маркировка с логотипом завода. | Малозначительное | ЦЦ Зачистка | Исполнительная дирекция Продмаш | Невозможно установить | Оборудование не обеспечивает выполнение требований по качеству и производительности (морально устаре |  | При постановке штемпельной краской принято решение не ставить логотип завода, так как это не является обязательным требованием по ТР ТС 014
489 | И00-0000247 | 27.07.2026 | Склад готовой продукции | ГПЦ(80) Стойка дорожная СД-1,95Ш14-3 | ДО | 15 | 356.7 | Несоответствия ЦП | Несплошность цинкового покрытия (непроцинковка), забоины до основного металла, бурая ржавчина. | Устранимое | ЦЦ БЛ | Цех цинкования | Смена Б ЦГЦ | Не проведён технический контроль продукции, сырья, материалов, комплектующих | Невнимательность исполнителя | Провести инструктаж с операторами участка зачистки | Не отражены в 1C:ERP
490 | И00-0000248 | 27.07.2026 | Склад готовой продукции | ГПЦ(80) Основание ФО-У-80 | ДО | 3 | 431.04 | Наплывы цинка в виде острых капель | Дефекты ЦП: забоины до основного металла, острые капли | Устранимое | ЦЦ БЛ | Цех цинкования | Смена В ЦГЦ | Отсутствует контроль параметров технологического процесса | Не проведён технический контроль продукции, сырья, материалов, комплектующих | после правки продукцию возвращать на доработку в цех цинкования, а не отправлять как готовую на СГП | Не отражены в 1C:ERP
491 | И00-0000248 | 27.07.2026 | Склад готовой продукции | ГПЦ(80) Основание ФО-У-80 | ДО | 1 | 143.68 | Наплывы цинка в виде острых капель | Дефекты ЦП: наплывы в виде острых капель | Устранимое | ЦЦ БЛ | Цех цинкования | Смена В ЦГЦ | Отсутствует контроль параметров технологического процесса | Не проведён технический контроль продукции, сырья, материалов, комплектующих | после правки продукцию возвращать на доработку в цех цинкования, а не отправлять как готовую на СГП | Не отражены в 1C:ERP
492 | И00-0000249 | 27.07.2026 | Склад готовой продукции | ГПЦ(100) Секция прохода СП2-1 (Ц 208.32.01.000 СБ) | МК | 6 | 618.06 | Бурая ржавчина | Бурая ржавчина | Устранимое | ЦЦ БЛ | Центр технической обработки заказов | Невозможно установить | Ошибки в чертежах/конструкторской документации (КД) |  | Гост 9.307 4.3.4 Расстояние между параллельными поверхностями в изделии должно быть не менее 4 мм. Примечание — При расстояниях менее 4 мм возможна не | Не отражены в 1C:ERP
493 | И00-0000249 | 27.07.2026 | Склад готовой продукции | ГПЦ(100) Карниз К2 (Ц 208.07.00.000 СБ) | МК | 3 | 354.39 | Бурая ржавчина | Бурая ржавчина | Устранимое | ЦЦ БЛ | Центр технической обработки заказов | Невозможно установить | Ошибки в чертежах/конструкторской документации (КД) |  | Гост 9.307 4.3.4 Расстояние между параллельными поверхностями в изделии должно быть не менее 4 мм. Примечание — При расстояниях менее 4 мм возможна не | Не отражены в 1C:ERP
494 | И00-0000249 | 27.07.2026 | Склад готовой продукции | ГПЦ(100) Карниз К2 (Ц 208.07.00.000 СБ) | МК | 1 | 118.13 | Забоины ЦП до основного металла | Забоины ЦП до основного металла | Устранимое | ЦЦ БЛ | Центр технической обработки заказов | Невозможно установить | Ошибки в чертежах/конструкторской документации (КД) |  | Гост 9.307 4.3.4 Расстояние между параллельными поверхностями в изделии должно быть не менее 4 мм. Примечание — При расстояниях менее 4 мм возможна не | Не отражены в 1C:ERP
495 | И00-0000249 | 27.07.2026 | Склад готовой продукции | ГПЦ(100) Карниз К2 (Ц 208.07.00.000 СБ) | МК | 1 | 118.13 | Шлак (флюс, зола) на поверхности ЦП | Шлак (флюс, зола) на поверхности ЦП | Устранимое | ЦЦ БЛ | Центр технической обработки заказов | Невозможно установить | Ошибки в чертежах/конструкторской документации (КД) |  | Гост 9.307 4.3.4 Расстояние между параллельными поверхностями в изделии должно быть не менее 4 мм. Примечание — При расстояниях менее 4 мм возможна не | Не отражены в 1C:ERP
496 | И00-0000249 | 27.07.2026 | Склад готовой продукции | ГПЦ(100) Карниз К1н (Ц 208.24.00.000 СБ) | МК | 3 | 272.43 | Несоответствия ЦП | Бурая ржавчина, забоины до основного металла, наплывы цинка | Устранимое | ЦЦ БЛ | Центр технической обработки заказов | Невозможно установить | Ошибки в чертежах/конструкторской документации (КД) |  | Гост 9.307 4.3.4 Расстояние между параллельными поверхностями в изделии должно быть не менее 4 мм. Примечание — При расстояниях менее 4 мм возможна не | Не отражены в 1C:ERP
497 | И00-0000250 | 28.07.2026 | Корпус №11 | (ПФК) Стойка перильная СПО-014 (210х120, М20) (сварка) | ПО | 17 | 287.3 | Дефекты сварных швов | Кратеры, цепочка пор, отсутствие плавного перехода сварного шва к основному металлу, брызги металла, сварной шов выполнен не по замкному контуру. | Устранимое | УМИ корпус №11 | Участок металлоизделий | Смена Б УМИ | Нарушение требований технологической документации | Невнимательность исполнителя | проведен инструктаж о требование к качеству с исполнителями . | Не отражены в 1C:ERP
498 | И00-0000250 | 28.07.2026 | Корпус №11 | (ПФК) Стойка перильная СПО-014 (210х120, М20) (сварка) | ПО | 10 | 169 | Брызги металла | Брызги металла | Устранимое | УМИ корпус №11 | Участок металлоизделий | Смена Б УМИ | Нарушение требований технологической документации | Невнимательность исполнителя | проведен инструктаж о требование к качеству с исполнителями . | Не отражены в 1C:ERP
499 | И00-0000250 | 28.07.2026 | Корпус №11 | (ПФК) Стойка перильная СПО-012 (сварка) | ПО | 20 | 231 | Дефекты сварных швов | Натёки, брызги металла, раковина, сварной шов выполнен не по замкнутому контуру, отсутствие плавного перехода сварного шва к основному металлу. | Устранимое | УМИ корпус №11 | Участок металлоизделий | Смена Б УМИ | Нарушение требований технологической документации | Невнимательность исполнителя | проведен инструктаж о требование к качеству с исполнителями . | Не отражены в 1C:ERP
500 | И00-0000250 | 28.07.2026 | Корпус №11 | (ПФК) Опора СМО-1,0Д-02-000 (сварка) | МО | 86 | 866.02 | Дефекты сварных швов | Натёки, раковины, кратеры, брызги металла, раковина. | Устранимое | УМИ корпус №11 | Участок металлоизделий | Смена Б УМИ | Нарушение требований технологической документации | Невнимательность исполнителя | проведен инструктаж о требование к качеству с исполнителями . | Не отражены в 1C:ERP
501 | И00-0000251 | 29.07.2026 | ЦГЦ Выпуск | ГПЦ(80) Стойка концевая левая СПО-014-02 (210х120, М20) | ПО | 1 | 23.2 | Некорректное позиционирование детали (деталей) | Неправильное позиционирование деталей №3, 6. 7. | Малозначительное Устранимое | УМИ корпус №11 | Участок металлоизделий | Смена Б УМИ | Нарушение требований технологической документации | Невнимательность исполнителя | 1. с оператором проведена беседа о не допустимости данных дефектов при сборке и сварке изделий. 2. Добавить в чертеж 3D изометрию Отв. ЦТОЗ | Не отражены в 1C:ERP
502 | И00-0000251 | 29.07.2026 | ЦГЦ Выпуск | ГПЦ(80) Стойка деформационного шва правая СПО-014-03 (210х120, М20) | ПО | 2 | 35.2 | Некорректное позиционирование детали (деталей) | Неправильное позиционирование деталей №3. | Малозначительное Устранимое | УМИ корпус №11 | Участок металлоизделий | Смена Б УМИ | Нарушение требований технологической документации | Невнимательность исполнителя | 1. с оператором проведена беседа о не допустимости данных дефектов при сборке и сварке изделий. 2. Добавить в чертеж 3D изометрию Отв. ЦТОЗ | Не отражены в 1C:ERP
503 | И00-0000251 | 29.07.2026 | ЦГЦ Выпуск | ГПЦ(80) Стойка деформационного шва левая СПО-014-04 (210х120, М20) | ПО | 2 | 35.2 | Некорректное позиционирование детали (деталей) | Неправильное позиционирование деталей №3. | Малозначительное Устранимое | УМИ корпус №11 | Участок металлоизделий | Смена Б УМИ | Нарушение требований технологической документации | Невнимательность исполнителя | 1. с оператором проведена беседа о не допустимости данных дефектов при сборке и сварке изделий. 2. Добавить в чертеж 3D изометрию Отв. ЦТОЗ | Не отражены в 1C:ERP
504 | И00-0000251 | 29.07.2026 | ЦГЦ Выпуск | ГПЦ(80) Стойка концевая правая СПО-014-01 (210х120, М20) | ПО | 1 | 23.2 | Некорректное позиционирование детали (деталей) | Неправильное позиционирование деталей №3, 7, 8. | Малозначительное Устранимое | УМИ корпус №11 | Участок металлоизделий | Смена Б УМИ | Нарушение требований технологической документации | Невнимательность исполнителя | 1. с оператором проведена беседа о не допустимости данных дефектов при сборке и сварке изделий. 2. Добавить в чертеж 3D изометрию Отв. ЦТОЗ | Не отражены в 1C:ERP
505 | И00-0000252 | 29.07.2026 | ЦГЦ Выпуск | ГПЦ(80) Стойка мостовая СМ-2 (ГОСТ 26804) | МО | 30 | 583.8 | Отсутствует маркировка | Отсутствует маркировка с логотипом завода. | Малозначительное | ЦЦ Зачистка | Исполнительная дирекция Продмаш | Невозможно установить | Оборудование не обеспечивает выполнение требований по качеству и производительности (морально устаре |  | При постановке штемпельной краской принято решение не ставить логотип завода, так как это не является обязательным требованием по ТР ТС 014
506 | И00-0000253 | 03.08.2026 | Корпус №11 | (ПФК) Консоль отрывная КО-150-W (сварка) | ДО | 1823 | 3368.904 | Брызги металла | Брызги металла | Устранимое | УМИ корпус №11 | Участок металлоизделий | Смены А+Б+В УМИ | Невнимательность исполнителя | Невнимательность исполнителя | Усилить самоконтроль во время изготовления продукции на сварочном роботе. Отв. см. мастера УМИ. | Не отражены в 1C:ERP
507 | И00-0000253 | 03.08.2026 | Корпус №11 | (ПФК) Консоль отрывная КО-150-W (сварка) | ДО | 320 | 591.36 | Брызги металла | Брызги металла | Устранимое | УМИ корпус №11 | Участок металлоизделий | Смены А+Б+В УМИ | Невнимательность исполнителя | Невнимательность исполнителя | Усилить самоконтроль во время изготовления продукции на сварочном роботе. Отв. см. мастера УМИ. | Не отражены в 1C:ERP
508 | И00-0000254 | 05.08.2026 | Корпус №04 | (ПФ) Плита 25х800х1000 мм (раскрой) | РО | 7 | 900.48 | Отклонение формообразования и линейных размеров | ГОСТ 23118 предельные отклонения допустимых прогибов до 1 мм. Фактически от 3-7 мм. | Малозначительное | УМИ корпус №4 | Участок металлоизделий | Смена Б УМИ | Не определены (частично или полностью) требования к продукции | При разработке технологии выбраны неоптимальные процессы, операции, режимы работы оборудования | необходима операция правка после раскроя,т.к. происходит термическое воздействие на заготовку.
509 | И00-0000254 | 05.08.2026 | Корпус №04 | (ПФ) Плита 25х800х1000 (ОР 371.01.00.001) (раскрой) | РО | 3 | 393.48 | Отклонение формообразования и линейных размеров | ГОСТ 23118 предельные отклонения допустимых прогибов до 1 мм. Фактически от 3-6 мм. | Малозначительное | УМИ корпус №4 | Участок металлоизделий | Смена Б УМИ | Не определены (частично или полностью) требования к продукции | При разработке технологии выбраны неоптимальные процессы, операции, режимы работы оборудования | необходима операция правка после раскроя,т.к. происходит термическое воздействие на заготовку.
510 | И00-0000255 | 06.08.2026 | Корпус №11 | (ПФК) Стойка МВС-10-120 (МВС-10-120.00.00 СБ) (слесарная) | МК, другое | 1 | 723.9 | Механическое повреждение | Механическое повреждение при хранении: - деформация поз.5 Планка | Устранимое | Логистика | Отдел логистики | Невозможно установить | Низкая оборачиваемость товаров на складе | Невнимательность исполнителя | Минимизировать количество перестановок для такого рода конструкций. Отв. Отдел логистики
511 | И00-0000256 | 11.08.2026 | Корпус №09 | (ПФ) Стержень закладной (Тр.219х6 L=2486) (ЭЗ 249.00.00.001) (слесарная) | ОО | 1 | 74.64 | Наличие сварного соединения, не указанного в КД | Наличие поперечного сварного шва на высоте 890 мм от торца со стороны паза 100х400 мм. | Неустранимое | УМИ корпус №4 | Участок металлоизделий | Смена А УМИ | Скрытый дефект в продукции поставщиков | Не проведён технический контроль продукции, сырья, материалов, комплектующих | 1. Направить информацию поставщику о выявленном несоответствии (сварной шов) Отв. отдел закупок 2. Усилить контроль за данным видом изделий перед взят
512 | И00-0000257 | 11.08.2026 | Склад готовой продукции | ГПЦ(80) Стойка перильная СПО-012 | ПО | 20 | 231 | Невыполнение требований НТД | Скапливание атмосферной влаги на конструкциях (деталь 4) | Устранимое | Склад готовой продукции | Отдел логистики | Невозможно установить | Не определены требования к хранению и транспортировке продукции, сырья, материалов, комплектующих | Нарушение установленных схем маршрутов и перемещений внутри предприятия |  | Не отражены в 1C:ERP
513 | И00-0000258 | 11.08.2026 | Корпус №11 | (ПФ) Фланец (20х390х390) (ЭЗ 248.00.00.001) (раскрой) | ОО | 80 | 1368.8 | Невыполнение требований НТД | Геометрические размеры: 1. Размер по КД 390 (+/-0,5) фактически 387-396 мм. 2. Размер по КД 34 (+1) мм фактически до 36 мм. Дефекты реза: 1. Единичные и групповые выхваты в отверстиях. | Малозначительное Неустранимое | УМИ корпус №4 | Участок металлоизделий | Смена А УМИ | Не проведён технический контроль продукции, сырья, материалов, комплектующих | Невнимательность исполнителя | 1. Проводить контроль первой детали 2. Провести беседу с исполнителем о корректности чтения КД и о проведении контроля Отв. сменный мастер/бригадир
514 | И00-0000259 | 13.08.2026 | Корпус №13 | (ПФК) Настил Р 44,4х11,1/30х2 А 1496х1000 (сварка лазерная) | Настилы прессованные | 50 | 1513.5 | Невыполнение требований НТД | Дефекты сварных швов: 1. Натек. 2. Налипший шлак. Заусенцы | Устранимое | УПН корпус №13 | Участок производства настилов | Смена А УПН | Неправильное выполнение технологических операций по сварке | Невнимательность исполнителя | разработаны ранее | Не отражены в 1C:ERP
515 | И00-0000260 | 13.08.2026 | Склад готовой продукции | ГПЦ(100) Карниз К1н (Ц 208.24.00.000 СБ) | МК | 3 | 272.43 | Несоответствия ЦП | Бурая ржавчина, крупинки гартцинка более 2 мм. | Устранимое | ЦЦ БЛ | Цех цинкования | Смены А+Б+В ЦГЦ | Дефицит персонала |  | Открыт набор персонала | Не отражены в 1C:ERP
516 | И00-0000260 | 13.08.2026 | Склад готовой продукции | ГПЦ(100) Карниз К1 (Ц 208.04.00.000 СБ) | МК | 2 | 181.62 | Несоответствия ЦП | Бурая ржавчина, крупинки гартцинка более 2 мм. | Устранимое | ЦЦ БЛ | Цех цинкования | Смены А+Б+В ЦГЦ | Дефицит персонала |  | Открыт набор персонала | Не отражены в 1C:ERP
517 | И00-0000260 | 13.08.2026 | Склад готовой продукции | ГПЦ(100) Ограждение для ПО1 (Ц 207.10.01.000 СБ) | МК, другое | 104 | 681.2 | Несоответствия ЦП | Бурая ржавчина, забоины до основного металла, наплывы цинка в зоне монтажных отверстий | Устранимое | ЦЦ БЛ | Цех цинкования | Смены А+Б+В ЦГЦ | Дефицит персонала |  | Открыт набор персонала | Не отражены в 1C:ERP
518 | И00-0000260 | 13.08.2026 | Склад готовой продукции | ГПЦ(100) Ограждение сигнальное ОС (Ц 208.05.00.000 СБ) | МК, другое | 12 | 373.32 | Бурая ржавчина | Бурая ржавчина | Устранимое | ЦЦ БЛ | Цех цинкования | Смены А+Б+В ЦГЦ | Дефицит персонала |  | Открыт набор персонала | Не отражены в 1C:ERP
519 | И00-0000260 | 13.08.2026 | Склад готовой продукции | ГПЦ(60) Элемент закладной ЗФ-24/4/К230-5,0-ц (Окно) (ЭЗ 354.00.00.000 СБ) | ОО | 15 | 2745 | Несоответствия ЦП | Бурая ржавчина, забоины до основного металла, наплывы цинка в виде острых капель | Устранимое | ЦЦ БЛ | Цех цинкования | Смены А+Б+В ЦГЦ | Дефицит персонала |  | Открыт набор персонала | Не отражены в 1C:ERP
520 | И00-0000260 | 13.08.2026 | Склад готовой продукции | ГПЦ(80) Рама Э 357.01.01.000 | ВС | 2 | 379.2 | Несоответствия ЦП | Бурая ржавчина, забоины до основного металла. | Устранимое | ЦЦ БЛ | Цех цинкования | Смены А+Б+В ЦГЦ | Дефицит персонала |  | Открыт набор персонала | Не отражены в 1C:ERP
521 | И00-0000261 | 18.08.2026 | Склад готовой продукции | ГПЦ(60) Трубка 20х3,0 (М 009.20.00.003) | Мачты | 308 | 6.16 | Несоответствие геометрических размеров | Размер 19+/-1 мм, фактически 17+/-1 мм | Неустранимое | УМИ корпус №4 | Дирекция по разработкам | Смены А+Б УМИ | Производственные процессы не адаптированы к специфике конкретного заказа | Производственные процессы не адаптированы к специфике конкретного заказа | Изменение КД. Задел не использовать согласно конструкторскому извещению 283/2026-М.
522 | И00-0000261 | 18.08.2026 | Склад готовой продукции | ГПЦ(60) Трубка 20х3,0 (М 009.20.00.003) | Мачты | 12 | 0.24 | Несоответствие геометрических размеров | Размер 19+/-1 мм, фактически 17+/-1 мм | Неустранимое | УМИ корпус №4 | Дирекция по разработкам | Смены А+Б УМИ | Производственные процессы не адаптированы к специфике конкретного заказа | Производственные процессы не адаптированы к специфике конкретного заказа | Изменение КД. Задел не использовать согласно конструкторскому извещению 283/2026-М.
523 | И00-0000262 | 18.08.2026 | Корпус №09 | ПФЦ(60) Трубка 20х3,0 (М 009.20.00.003) (оцинкование) | Мачты | 162 | 3.24 | Несоответствие геометрических размеров | Размер 19+/-1 мм, фактически 17+/-1 мм | Неустранимое | УМИ корпус №4 | Дирекция по разработкам | Смена Б УМИ | Производственные процессы не адаптированы к специфике конкретного заказа | Производственные процессы не адаптированы к специфике конкретного заказа | Изменение КД. Задел не использовать согласно конструкторскому извещению 283/2026-М.
524 | И00-0000263 | 18.08.2026 | Склад готовой продукции | ГПЦ(80) Стойка перильная СПО-012 | ПО | 40 | 462 | Невыполнение требований НТД | Несоответствует упаковка тарного места, отсутствует печать самоконтроля. Дефекты цинкового покрытия: Забоины до основного металла, бурая вжавчина. | Устранимое | ЦЦ БЛ | Цех цинкования | Смены А+Б+В ЦГЦ | Невнимательность исполнителя | Невнимательность исполнителя | проведен инструктаж с исполнителем | Не отражены в 1C:ERP
525 | И00-0000263 | 18.08.2026 | Склад готовой продукции | ГПЦ(80) Стойка перильная СПО-012 | ПО | 1 | 11.55 | Невыполнение требований НТД | Несоответствует упаковка тарного места, отсутствует печать самоконтроля. Дефекты цинкового покрытия: Забоины до основного металла, бурая вжавчина. | Устранимое | ЦЦ БЛ | Цех цинкования | Смены А+Б+В ЦГЦ | Невнимательность исполнителя | Невнимательность исполнителя | проведен инструктаж с исполнителем | Не отражены в 1C:ERP
526 | И00-0000263 | 18.08.2026 | Склад готовой продукции | ГПЦ(80) Стойка перильная СПО-012 | ПО | 4 | 46.2 | Невыполнение требований НТД | Несоответствует упаковка тарного места. Дефекты цинкового покрытия: Забоины до основного металла, бурая вжавчина. | Устранимое | ЦЦ БЛ | Цех цинкования | Смены А+Б+В ЦГЦ | Невнимательность исполнителя | Невнимательность исполнителя | проведен инструктаж с исполнителем | Не отражены в 1C:ERP
527 | И00-0000264 | 18.08.2026 | Склад готовой продукции | ГПЦ(80) Балка СБ-1б | ДО | 160 | 6890.88 | Несоответствия ЦП | Дефекты покрытия: забоины, наплывы цинка в зоне монтажных отверстий, разрушения покрытия до основанного металла, бурая ржавчина. | Устранимое | ЦЦ БЛ | Цех цинкования | Смены Б+В ЦГЦ | Дефицит персонала |  | Открыт набор персонала | Не отражены в 1C:ERP
528 | И00-0000265 | 18.08.2026 | Склад готовой продукции | ГПЦ(80) Закладная деталь ЗДСБО1 | ДО | 9 | 349.2 | Несоответствия ЦП | Дефекты покрытия: забоины, бурая ржавчина. | Устранимое | ЦЦ БЛ | Цех цинкования | Смена А ЦГЦ | Невнимательность исполнителя | Невнимательность исполнителя | проведен инструктаж с исполнителем | Не отражены в 1C:ERP
529 | И00-0000266 | 20.08.2026 | _Склад корпус №9 | (ПФ) Плита 25х800х1000 (ОР 371.01.00.001) (раскрой) | ОО | 2 | 262.32 | Отклонение формообразования и линейных размеров | ГОСТ 23118 предельные отклонения допустимых прогибов до 1 мм. Фактически до 2 мм. | Малозначительное | УМИ корпус №9 | Участок металлоизделий | Невозможно установить | Не проведён технический контроль продукции, сырья, материалов, комплектующих | Невнимательность исполнителя | Не требуется, отклонение не существенное
530 | И00-0000268 | 20.08.2026 | Склад готовой продукции | ДЛЯ ЗК 496 и 497_ГПЦ(80) Секция ограждения пешеходного 427-1,0Д/2,0 Крест (80) | ПО | 1 | 11.68 | Несплавление | Дефект сварного шва: несплавление сварного шва с основным металлом. | Устранимое | УМИ корпус №11 | Участок металлоизделий | Невозможно установить | Невнимательность исполнителя | Невнимательность исполнителя | Усилить самоконтроль со стороны операторов на св. роботе. Отв. см. мастера УМИ. | Не отражены в 1C:ERP
531 | И00-0000269 | 24.08.2026 | Корпус №11 | (ПФК) Кронштейн 2.К2-1,0-1,5-0/180-Ф5 (сварка) | ОО | 10 | 270.8 | Невыполнение требований НТД | 1. Превышение перекрытия сварного шва. 2. Брызги металла. 3. Поры. 4. Кратеры. 5. Сварной шов неполной длины. 6. Отверсти по КД 2 места, фактически 1. 7. Отсутствует штамп самоконтроля | Устранимое | УМИ корпус №11 | Участок металлоизделий | Смена А УМИ | Малый опыт работы на оборудовании/технологической операции | Невнимательность исполнителя | Усилить контроль качества выпускаемой продукции со стороны исполнителей.Ознакомить повторно с требованиям по самоконтролю Отв. см. мастера УМИ. | Не отражены в 1C:ERP
532 | И00-0000270 | 26.08.2026 | Корпус №11 | (ПФ) Оболочка ФГН-11,5-02 (4/219/100) (ОО 259.01.00.001) (правка) | ОО | 11 | 2005.63 | Скручивание профиля | 1. Скручивание (винтообразность) элемента 15 мм. (по ГОСТ не более 10 мм). | Малозначительное | УМИ корпус №8 | Технический департамент | Смены А+Б+В УМИ | Неисправности оборудования, влияющие на качество продукции | Неисправности оборудования, влияющие на качество продукции | Произвести ремонт авт. линии сварки опор. Отв. технический департамент.
533 | И00-0000270 | 26.08.2026 | Корпус №11 | (ПФ) Оболочка ФГН-11,5-02 (4/219/100) (ОО 259.01.00.001) (правка) | ОО | 11 | 2005.63 | Скручивание профиля | 1. Скручивание (винтообразность) элемента 15 мм. (по ГОСТ не более 10 мм). | Малозначительное | УМИ корпус №8 | Технический департамент | Смены А+Б+В УМИ | Неисправности оборудования, влияющие на качество продукции | Неисправности оборудования, влияющие на качество продукции | Произвести ремонт авт. линии сварки опор. Отв. технический департамент.
534 | И00-0000271 | 27.08.2026 | Корпус №11 | (ПФК) Консоль отрывная КО-150-W (сварка) | ДО | 430 | 794.64 | Брызги металла | Брызги металла | Устранимое | УМИ корпус №11 | Участок металлоизделий | Смены Б+В УМИ | Малый опыт работы на оборудовании/технологической операции | Невнимательность исполнителя | Обратить внимание на качество выпускаемой продукции со стороны исполнителей. Отв. см. мастера УМИ. | Не отражены в 1C:ERP
535 | И00-0000271 | 27.08.2026 | Корпус №11 | (ПФК) Консоль отрывная КО-150-W (сварка) | ДО | 704 | 1300.992 | Дефекты сварных швов | 1. Брызги металла. 2. Поры | Устранимое | УМИ корпус №11 | Участок металлоизделий | Смены Б+В УМИ | Малый опыт работы на оборудовании/технологической операции | Невнимательность исполнителя | Обратить внимание на качество выпускаемой продукции со стороны исполнителей. Отв. см. мастера УМИ. | Не отражены в 1C:ERP
536 | И00-0000272 | 28.08.2026 | Корпус №11 | (ПФК) Консоль отрывная КО-150-W (сварка) | ДО | 1802 | 3330.096 | Брызги металла | Брызги металла | Устранимое | УМИ корпус №11 | Участок металлоизделий | Смены А+В УМИ | Малый опыт работы на оборудовании/технологической операции | Невнимательность исполнителя | Обратить внимание на качество выпускаемой продукции со стороны исполнителей. Отв. см. мастера УМИ.
537 | И00-0000273 | 01.09.2026 | Корпус №09 | ПФЦ(60) Каркас короны (М 009.40.01.000 СБ) (оцинкование) | Мачты | 5 | 370.5 | Несоответствие геометрических размеров | Размер по КД 11 (+0,5 мм) фактически 10,2-12,2 мм | Малозначительное | УМИ корпус №11 | Департамент производства | Смены Б+В УМИ | Не проведён технический контроль продукции, сырья, материалов, комплектующих | Невнимательность исполнителя | Провести инструктаж с исполнителем, усилить контроль за выполнением требований по КД. | Не отражены в 1C:ERP
538 | И00-0000274 | 03.09.2026 | Корпус №11 | (ПФК) Секция прохода СП2-1 (Ц 208.32.01.000 СБ) (снятие фасок) | МК | 6 | 618.06 | Невыполнение требований НТД | 1. Не выполнено требование "Снять фаски 2х45". 2. Брызги металла. 3. Натеки. | Устранимое | УМИ корпус №11 | Участок металлоизделий | Смена Б УМИ | Не определены (частично или полностью) требования к продукции | Малый опыт работы на оборудовании/технологической операции | усилить контроль за оператороми | Не отражены в 1C:ERP
539 | И00-0000274 | 03.09.2026 | Корпус №11 | (ПФК) Секция прохода СП2-1 (Ц 208.32.01.000 СБ) (снятие фасок) | МК | 14 | 1442.14 | Невыполнение требований НТД | 1. Не выполнено требование "Снять фаски 2х45". 2. Брызги металла. 3. Натеки. 4. Поры. 5. Остатки сварочной проволоки. 6. Плохое повторное возбуждение дуги. | Устранимое | УМИ корпус №11 | Участок металлоизделий | Смена Б УМИ | Не определены (частично или полностью) требования к продукции | Малый опыт работы на оборудовании/технологической операции | усилить контроль за оператороми | Не отражены в 1C:ERP
540 | И00-0000274 | 03.09.2026 | Корпус №11 | (ПФК) Секция прохода СП3-3 (Ц 208.33.04.000 СБ) (снятие фасок) | МК | 4 | 67.52 | Невыполнение требований НТД | 1. Не выполнено требование "Снять фаски 2х45". 2. Брызги металла. 3. Натеки. | Устранимое | УМИ корпус №11 | Участок металлоизделий | Смена Б УМИ | Не определены (частично или полностью) требования к продукции | Малый опыт работы на оборудовании/технологической операции | усилить контроль за оператороми | Не отражены в 1C:ERP
541 | И00-0000275 | 07.09.2026 | Склад готовой продукции | ГПЦ(65) Столик опорный ОПС | МК | 55 | 3295.05 | Несоответствия ЦП | Бурая ржавчина, забоины до основного металла. | Устранимое | ЦЦ БЛ | Цех цинкования | Смены А+Б ЦГЦ | Невнимательность исполнителя |  | провести инструктаж с исполнителем | Не отражены в 1C:ERP
542 | И00-0000276 | 09.09.2026 | Корпус №11 | (ПФК) Кронштейн 1.К2-2,0-2,0-Ф4 (сварка) | ОО | 15 | 431.7 | Невыполнение требований НТД | 1. Размер по КД 356 мм (+/-2) фактически 355-360 мм, и 370 мм. 2. Отсутствие клейма сварщика. 3. Отсутствие штампа самоконтроля. | Малозначительное Устранимое | УМИ корпус №11 | Участок металлоизделий | Смена Б УМИ | Нарушение требований технологической документации | Невнимательность исполнителя | проведена беседа о качестве выпускаемой продукции | Не отражены в 1C:ERP
543 | И00-0000277 | 17.09.2026 | Склад готовой продукции | ГПЦ(80) Укосина 1 | ФО | 2 | 3.74 | Отсутствует товарный вид | На ЦП, локальные очаги белой ржавчины. | Устранимое | Склад готовой продукции | Исполнительная дирекция Продмаш | Невозможно установить | Игнорирование стандартов и правил, установленных на предприятии |  | Наличие пыли, потомучто пыльно. Наличие белой коррозии, потому что влажно. Заниженная толщина цинкового покрытия 2 из 8, говорит о пересорте металла. | Не отражены в 1C:ERP
544 | И00-0000277 | 17.09.2026 | Склад готовой продукции | ГПЦ(80) Направляющая задняя | Панголин | 3 | 26.862 | Отсутствует товарный вид | На ЦП пыль | Устранимое | Склад готовой продукции | Исполнительная дирекция Продмаш | Невозможно установить | Игнорирование стандартов и правил, установленных на предприятии |  | Наличие пыли, потомучто пыльно. Наличие белой коррозии, потому что влажно. Заниженная толщина цинкового покрытия 2 из 8, говорит о пересорте металла. | Не отражены в 1C:ERP
545 | И00-0000277 | 17.09.2026 | Склад готовой продукции | ГПЦ(80) Направляющая рядовая | Панголин | 9 | 73.179 | Отсутствует товарный вид | На ЦП пыль, локальные очаги белой ржавчины. | Устранимое | Склад готовой продукции | Исполнительная дирекция Продмаш | Невозможно установить | Игнорирование стандартов и правил, установленных на предприятии |  | Наличие пыли, потомучто пыльно. Наличие белой коррозии, потому что влажно. Заниженная толщина цинкового покрытия 2 из 8, говорит о пересорте металла. | Не отражены в 1C:ERP
546 | И00-0000277 | 17.09.2026 | Склад готовой продукции | ГПЦ(80) Направляющая рядовая | ФО | 2 | 16.262 | Отсутствует товарный вид | На ЦП пыль, локальные очаги белой ржавчины. | Устранимое | Склад готовой продукции | Исполнительная дирекция Продмаш | Невозможно установить | Игнорирование стандартов и правил, установленных на предприятии |  | Наличие пыли, потомучто пыльно. Наличие белой коррозии, потому что влажно. Заниженная толщина цинкового покрытия 2 из 8, говорит о пересорте металла. | Не отражены в 1C:ERP
547 | И00-0000277 | 17.09.2026 | Склад готовой продукции | ГПЦ(80) Накладка БО 280.00.00.004 | ФО | 24 | 13.68 | Отсутствует товарный вид | На ЦП пыль, локальные очаги белой ржавчины. | Устранимое | Склад готовой продукции | Исполнительная дирекция Продмаш | Невозможно установить | Игнорирование стандартов и правил, установленных на предприятии |  | Наличие пыли, потомучто пыльно. Наличие белой коррозии, потому что влажно. Заниженная толщина цинкового покрытия 2 из 8, говорит о пересорте металла. | Не отражены в 1C:ERP
548 | И00-0000277 | 17.09.2026 | Склад готовой продукции | ГПЦ(80) Боковина 1 | Панголин | 32 | 242.24 | Отсутствует товарный вид | На ЦП пыль | Устранимое | Склад готовой продукции | Исполнительная дирекция Продмаш | Невозможно установить | Игнорирование стандартов и правил, установленных на предприятии |  | Наличие пыли, потомучто пыльно. Наличие белой коррозии, потому что влажно. Заниженная толщина цинкового покрытия 2 из 8, говорит о пересорте металла. | Не отражены в 1C:ERP
549 | И00-0000277 | 17.09.2026 | Склад готовой продукции | ГПЦ(80) Распорка БО 280.00.00.005 | Панголин | 28 | 29.12 | Отсутствует товарный вид | На ЦП пыль, локальные очаги белой ржавчины. | Устранимое | Склад готовой продукции | Исполнительная дирекция Продмаш | Невозможно установить | Игнорирование стандартов и правил, установленных на предприятии |  | Наличие пыли, потомучто пыльно. Наличие белой коррозии, потому что влажно. Заниженная толщина цинкового покрытия 2 из 8, говорит о пересорте металла. | Не отражены в 1C:ERP
550 | И00-0000277 | 17.09.2026 | Склад готовой продукции | ГПЦ(80) Стойка БО 280.00.00.006 | Панголин | 24 | 68.88 | Отсутствует товарный вид | На ЦП пыль | Устранимое | Склад готовой продукции | Исполнительная дирекция Продмаш | Невозможно установить | Игнорирование стандартов и правил, установленных на предприятии |  | Наличие пыли, потомучто пыльно. Наличие белой коррозии, потому что влажно. Заниженная толщина цинкового покрытия 2 из 8, говорит о пересорте металла. | Не отражены в 1C:ERP
551 | И00-0000277 | 17.09.2026 | Склад готовой продукции | ГПЦ(80) Стойка БО 280.00.00.006 | ФО | 3 | 8.61 | Отсутствует товарный вид | На ЦП пыль | Устранимое | Склад готовой продукции | Исполнительная дирекция Продмаш | Невозможно установить | Игнорирование стандартов и правил, установленных на предприятии |  | Наличие пыли, потомучто пыльно. Наличие белой коррозии, потому что влажно. Заниженная толщина цинкового покрытия 2 из 8, говорит о пересорте металла. | Не отражены в 1C:ERP
552 | И00-0000277 | 17.09.2026 | Склад готовой продукции | ГПЦ(80) Боковина 2 | ФО | 8 | 91.04 | Несоответствие средней толщины ЦП | Толщина цинкового покрытия средняя толщина 63,4 мкм. На ЦП пыль | Устранимое | Склад готовой продукции | Исполнительная дирекция Продмаш | Невозможно установить | Игнорирование стандартов и правил, установленных на предприятии |  | Наличие пыли, потомучто пыльно. Наличие белой коррозии, потому что влажно. Заниженная толщина цинкового покрытия 2 из 8, говорит о пересорте металла. | Не отражены в 1C:ERP
553 | И00-0000277 | 17.09.2026 | Склад готовой продукции | ГПЦ(80) Профиль заднего упора ДД | Панголин | 6 | 75.06 | Отсутствует товарный вид | На ЦП пыль, локальные очаги белой ржавчины. | Устранимое | Склад готовой продукции | Исполнительная дирекция Продмаш | Невозможно установить | Игнорирование стандартов и правил, установленных на предприятии |  | Наличие пыли, потомучто пыльно. Наличие белой коррозии, потому что влажно. Заниженная толщина цинкового покрытия 2 из 8, говорит о пересорте металла. | Не отражены в 1C:ERP
554 | И00-0000278 | 17.09.2026 | Корпус №11 | (ПФК) Секция ограждения пешеходного 426-1,0Д/2,0 Крест (сварка) | ПО | 30 | 433.8 | Дефекты сварных швов | 1. Поры. 2. Кратеры. 3. Брызги металла. 4. Натеки. 5. Остатки сварочной проволоки. 6. Сварной шов неполной длины | Устранимое | УМИ корпус №11 | Участок производства настилов | Смена Б УПН | Малый опыт работы на оборудовании/технологической операции | Невнимательность исполнителя | Усиленный контроль со стороны оператора | Не отражены в 1C:ERP
555 | И00-0000279 | 17.09.2026 | Корпус №11 | (ПФК) Секция СР25 (ОР 288.02.00.000 СБ) (слесарная) | РО | 2 | 743.24 | Невыполнение требований НТД | Зазор между листом и стальной линейкой 3-4 мм. (по ГОСТ не более 1,2 мм). | Устранимое | УМИ корпус №11 | Департамент производства | Смены Б+В УМИ | Невнимательность исполнителя | Не проведён технический контроль продукции, сырья, материалов, комплектующих | Усилить контроль за качеством выпускаемой продукции. Проведен инструктаж с исполнителем. | Не отражены в 1C:ERP
556 | И00-0000280 | 21.09.2026 | Корпус №11 | (ПФК) Секция перильного ограждения (ПО 356.01.00.000 СБ) (сварка) | ПО | 12 | 1318.56 | Несоответствие геометрических размеров | 1. Размер по КД 150 мм(+/-2), фактически 143-157 мм. | Малозначительное | УМИ корпус №11 | Участок металлоизделий | Смена Б УМИ | Нарушение требований технологической документации | Невнимательность исполнителя | проведен инструктаж с исполнителем о соответствии КД изготавлеваемых изделий | Не отражены в 1C:ERP
557 | И00-0000281 | 21.09.2026 | Корпус №11 | (ПФК) Секция ограждения пешеходного 426-1,0Д/2,0 Крест (сварка) | ПО | 31 | 448.26 | Дефекты сварных швов | 1. Брызги металла. 2. Поры. 3. Натеки | Устранимое | УМИ корпус №11 | Департамент производства | Смена В УМИ | Малый опыт работы на оборудовании/технологической операции | Не проведён технический контроль продукции, сырья, материалов, комплектующих | провести инструктаж с исполнителем, усилить контроль за готовой продукцией | Не отражены в 1C:ERP
558 | И00-0000281 | 21.09.2026 | Корпус №11 | (ПФК) Секция ограждения пешеходного 426-1,0Д/2,0 Крест (сварка) | ПО | 30 | 433.8 | Дефекты сварных швов | 1. Брызги металла. 2. Поры. 3. Натеки | Устранимое | УМИ корпус №11 | Департамент производства | Смена В УМИ | Малый опыт работы на оборудовании/технологической операции | Не проведён технический контроль продукции, сырья, материалов, комплектующих | провести инструктаж с исполнителем, усилить контроль за готовой продукцией | Не отражены в 1C:ERP
559 | И00-0000282 | 21.09.2026 | Корпус №11 | (ПФК) Секция основная ФО-2 (сварка) | ФО | 12 | 350.88 | Дефекты сварных швов | 1. Поры. 2. Брызги металла | Устранимое | УМИ корпус №11 | Участок металлоизделий | Смена Б УМИ | Нарушение требований технологической документации | Невнимательность исполнителя | проведен инструктаж ,о качестве выпускаемой продукции | Не отражены в 1C:ERP
560 | И00-0000283 | 21.09.2026 | Корпус №11 | (ПФК) Консоль отрывная КО-150-W (сварка) | ДО | 768 | 1419.264 | Брызги металла | Брызги металла | Устранимое | УМИ корпус №11 | Участок металлоизделий | Смена Б УМИ | Малый опыт работы на оборудовании/технологической операции | Невнимательность исполнителя | проведена беседа о качестве выпускаемой продукции | Не отражены в 1C:ERP
561 | И00-0000284 | 22.09.2026 | Корпус №01 | ГПЦ(80) Деталь закладная ЗД-1000-01 | ФО | 20 | 246 | Дефекты сварных швов | Несплавление (отсутствие соединения между основным металлом дет. 2 и наплавленным металлом) – 1изд.; Поры (шов №2) – 2 изд.; Подрезы более 1 мм (шов №2) – 3 изд.; Натеки, плохое повторное возбуждение дуги – 20 изд. | Устранимое | УМИ корпус №11 | Участок металлоизделий | Смена Б УМИ | Малый опыт работы на оборудовании/технологической операции | Незнание/непонимание требований к качеству продукции | Довести до сотрудника о важности качества выпускаемой продукции. Отв. см. мастер Андреюшкин А.П. | Не отражены в 1C:ERP
562 | И00-0000285 | 22.09.2026 | Корпус №01 | ГПЦ(80) Секция основная L=820 мм | ФО | 128 | 1685.248 | Отклонение формообразования и линейных размеров | На торцевых поверхностях реза : заусенцы до 1мм. искривления до 2.5 мм на длине до 40 мм. | Малозначительное Устранимое | УМИ корпус №11 | Участок металлоизделий | Смена Б УМИ | Износ элементов и узлов оборудования | Незнание/непонимание требований к качеству продукции | Мастеру/бригадиру своевременно информировать Технический департамент об износе ножей оборудования для организации их своевременной замены. Срок: пост | Не отражены в 1C:ERP
563 | И00-0000286 | 23.09.2026 | Склад готовой продукции | ГПСкомпл(80) Плита начальная с наклейкой ФО-2 разделительная (красно-белая) (БО 202.07.00.000-02) | ФО | 1 | 30.1 | Механическое повреждение | Механическое повреждение наклейки | Устранимое | Склад готовой продукции | Департамент производства | Невозможно установить | Упаковка не обеспечивает сохранность изделия при хранении и транспортировке | Незнание/непонимание требований к качеству продукции | Необходимо разработать схему упаковки и упаковывать такие изделия в воздушно пузырьковую пленку
564 | И00-0000286 | 23.09.2026 | Склад готовой продукции | ГПСкомпл(80) Плита начальная с наклейкой ФО-2 правая | ФО | 1 | 30.1 | Механическое повреждение | Механическое повреждение наклейки | Устранимое | Склад готовой продукции | Департамент производства | Невозможно установить | Упаковка не обеспечивает сохранность изделия при хранении и транспортировке | Незнание/непонимание требований к качеству продукции | Необходимо разработать схему упаковки и упаковывать такие изделия в воздушно пузырьковую пленку
565 | И00-0000287 | 24.09.2026 | Склад готовой продукции | ГПЦ(80) Основание ФО-У-80 | ФО | 4 | 574.72 | Невыполнение требований НТД | Наплывы цинка мешающие сборке, непроцинковка, крупинки гартцинка больше 2 мм | Устранено | Отдел логистики |  | Логистика
566 | И00-0000287 | 24.09.2026 | Склад готовой продукции | ГПЦ(80) Основание ФО-У-80 | ФО | 3 | 431.04 | Невыполнение требований НТД | Наплывы цинка мешающие сборке, непроцинковка, крупинки гартцинка больше 2 мм, отсутствие картонных уголков в местах упаковки | Устранено | Отдел логистики |  | Логистика
567 | И00-0000287 | 24.09.2026 | Склад готовой продукции | ГПЦ(80) Основание ФО-У-90 | ФО | 6 | 1162.86 | Невыполнение требований НТД | Наплывы цинка мешающие сборке, непроцинковка, крупинки гартцинка больше 2 мм | Устранено | Отдел логистики |  | Логистика
568 | И00-0000287 | 24.09.2026 | Склад готовой продукции | ГПЦ(80) Основание ФО-У-90 | ФО | 3 | 581.43 | Невыполнение требований НТД | Наплывы цинка мешающие сборке, непроцинковка, крупинки гартцинка больше 2 мм, отсутствие картонных уголков в местах упаковки | Устранено | Отдел логистики |  | Логистика
569 | И00-0000288 | 28.09.2026 | Корпус №11 | (ПФК) Стержень мачтовой опоры (сварка) | ОО | 13 | 5571.15 | Несоответствие требованиям КД | Некорректное расположение граней с пазами друг относительно друга. | Малозначительное | УМИ корпус №11 | Участок металлоизделий | Смены Б+В УМИ | Невнимательность исполнителя | Невнимательность исполнителя | Усилить контроль со стороны операторов при операции "Гибка". Отв. см. мастера УМИ.
570 | И00-0000289 | 28.09.2026 | Корпус №08 | (ПФ) Оболочка мачтовой опоры (сварка) | ОО | 12 | 4675.56 | Несоответствие требованиям КД | 1. Отсутствует маркировочная бирка.2Некорректное расположение грани с пазами друг относительно друга. | Малозначительное | УМИ корпус №11 | Департамент производства | Смены Б+В УМИ | Невнимательность исполнителя | Не проведён технический контроль продукции, сырья, материалов, комплектующих | Проведен инструктаж с сотрудниками выполняющими данную операцию. Усилить контроль за выполнением требываний КД. | Не отражены в 1C:ERP
571 | И00-0000289 | 28.09.2026 | Корпус №08 | (ПФ) Оболочка мачтовой опоры (сварка) | ОО | 6 | 2337.78 | Несоответствие требованиям КД | Некорректное расположение грани с пазами друг относительно друга. | Малозначительное | УМИ корпус №11 | Департамент производства | Смены Б+В УМИ | Невнимательность исполнителя | Не проведён технический контроль продукции, сырья, материалов, комплектующих | Проведен инструктаж с сотрудниками выполняющими данную операцию. Усилить контроль за выполнением требываний КД. | Не отражены в 1C:ERP
572 | И00-0000290 | 28.09.2026 | Корпус №11 | (ПФК) Секция основная ФО-2 (сварка) | ФО | 7 | 204.68 | Невыполнение требований НТД | 1. Брызги металла. 2. Натеки. 3. Ассиметричный сварной шов. 4. Подрезы. 5. Налипший шлак | Устранимое | УМИ корпус №11 | Департамент производства | Смена В УМИ | Не проведён технический контроль продукции, сырья, материалов, комплектующих | Невнимательность исполнителя | Провести инструктаж с исполнителем, усилит контроль продукции. | Не отражены в 1C:ERP
573 | И00-0000291 | 30.09.2026 | Склад готовой продукции | ГПСкомпл(80) Плита начальная с наклейкой ФО-2 разделительная (красно-белая) (БО 202.07.00.000-02) | ФО | 1 | 30.1 | Механическое повреждение | Механическое повреждение дет. 4 Сегмент 2 (красный) | Малозначительное | Склад готовой продукции | Отдел логистики | Невозможно установить | Не определены требования к хранению и транспортировке продукции, сырья, материалов, комплектующих |  | разработать схему упаковки и хранения продукции
574 | И00-0000292 | 30.09.2026 | Корпус №01 | ГПЦ(80) Стержень мачтовой опоры | ОО | 2 | 857.1 | Несоответствие требованиям КД | Некорректное расположение граней с пазами друг относительно друга. | Малозначительное | УМИ корпус №11 | Участок металлоизделий | Невозможно установить | Невнимательность исполнителя | Невнимательность исполнителя | Усилить контроль со стороны операторов при операции "Гибка". Отв. см. мастера УМИ.
575 | И00-0000292 | 30.09.2026 | Корпус №01 | ГПЦ(80) Стержень мачтовой опоры | МК, другое | 2 | 857.1 | Несоответствие требованиям КД | Некорректное расположение граней с пазами друг относительно друга. | Малозначительное | УМИ корпус №11 | Участок металлоизделий | Невозможно установить | Невнимательность исполнителя | Невнимательность исполнителя | Усилить контроль со стороны операторов при операции "Гибка". Отв. см. мастера УМИ.
593 | К00-0000007 | 15.01.2026 | Цех цинкования | ГПЦ(80) Секция ограждения пешеходного 426-1,0Д/2,0 Крест | ПО | 1 | 14.46 | Шлак (флюс, зола) на поверхности ЦП |  | Устранено | Корпус №01 |  | Смена Б ЦГЦ
594 | К00-0000007 | 15.01.2026 | Цех цинкования | ГПЦ(80) Секция балки СБ-W/2,5-6320/0,5-М5 | ДО | 4 | 217.2 | Забоины ЦП до основного металла |  | Устранено | Корпус №01 |  | Смена Б ЦГЦ
597 | К00-0000007 | 15.01.2026 | Цех цинкования | ГПЦ(настил)(40) Настил Р 44,4х22,2/30х2 1 А Zn 1200х1000 | Настилы прессованные | 1 | 19.37 | Наплывы цинка в виде острых капель |  | Устранено | Корпус №01 |  | Смена Б ЦГЦ
599 | К00-0000007 | 15.01.2026 | Цех цинкования | ГПЦ(настил)(40) Настил Р 44,4х22,2/30х2 1 А Zn 996х1000 | Настилы прессованные | 1 | 16.25 | Наплывы цинка в виде острых капель |  | Устранено | Корпус №01 |  | Смена Б ЦГЦ
611 | К00-0000010 | 16.01.2026 | Цех цинкования | ГПЦ(80) Секция балки СБ-W/3-6320/0,5-М5 | ДО | 3 | 203.289 | Забоины ЦП до основного металла |  | Устранено | Корпус №01 |  | Смена В ЦГЦ
614 | К00-0000010 | 16.01.2026 | Цех цинкования | ГПЦ(80) Ограждение пешеходное ограничивающее 401-ОПО-Д/1,0-2,5 | ПО | 5 | 84.6 | Непроцинковка на плоской поверхности |  | Устранено | Корпус №01 |  | Смена В ЦГЦ
615 | К00-0000010 | 16.01.2026 | Цех цинкования | ГПЦ(80) Ограждение пешеходное ограничивающее 401-ОПО-Д/1,0-2,5 | ПО | 6 | 101.52 | Шлак (флюс, зола) на поверхности ЦП |  | Устранено | Корпус №01 |  | Смена В ЦГЦ
625 | К00-0000012 | 16.01.2026 | Участок производства настилов | (ПФ) Настил Р 44,4х22,2/30х2 1 А 1200х1000 (зачистка после сварки) | Настилы прессованные | 25 | 484.25 | Невыполнение требований НТД | Налипший шлак, заусенцы, выступание обрамляющего элемента над несущими полосами. | Устранено | УПН Корпус №9 |  | Смена В УПН
629 | К00-0000013 | 19.01.2026 | Цех цинкования | ГПЦ(80) Деформационная секция №3 | ФО | 7 | 68.18 | Шлак (флюс, зола) на поверхности ЦП |  | Устранено | Корпус №01 |  | Смена Б ЦГЦ
630 | К00-0000013 | 19.01.2026 | Цех цинкования | ГПЦ(настил)(40) Настил Р 44,4х11,1/30х2 1 А Zn 1000х1000 | Настилы прессованные | 1 | 20.47 | Шлак (флюс, зола) на поверхности ЦП |  | Устранено | Корпус №01 |  | Смена Б ЦГЦ
631 | К00-0000013 | 19.01.2026 | Цех цинкования | ГПЦ(настил)(40) Настил Р 44,4х11,1/30х2 1 А Zn 1000х1000 | Настилы прессованные | 1 | 20.47 | Наплывы цинка в виде острых капель |  | Устранено | Корпус №01 |  | Смена Б ЦГЦ
635 | К00-0000013 | 19.01.2026 | Цех цинкования | ГПСкомпл(80) Опора МНО-ФГ-10-02-ц СТО 07525912-300-2021 (ФГН-10,0-02-ц) (ОО 270.00.00.000 СБ) | ОО | 1 | 142 | Шлак (флюс, зола) на поверхности ЦП |  | Устранено | Корпус №01 |  | Смена Б ЦГЦ
645 | К00-0000013 | 19.01.2026 | Цех цинкования | ГПЦ(80) Секция балки СБ-W/3-6320/0,5-М5 | ДО | 3 | 203.289 | Забоины ЦП до основного металла |  | Устранено | Корпус №01 |  | Смена Б ЦГЦ
653 | К00-0000014 | 19.01.2026 | Участок металлоизделий | (ПФК) Рама передняя БО 251.01.00.000 (зачистка) | ОМФП | 1 | 140.15 | Дефекты сварных швов | 1. У сварного шва №1 не выполнено требование "усиление шва снять". 2. Брызги металла. 3. Отсутствует клеймо сварщика. | Устранено | УМИ Корпус №11 |  | Смена Б УМИ
663 | К00-0000016 | 20.01.2026 | Цех цинкования | ГПЦ(80) Деформационная секция №3 | ФО | 7 | 68.18 | Шлак (флюс, зола) на поверхности ЦП |  | Устранено | Корпус №01 |  | Смена Б ЦГЦ
667 | К00-0000016 | 20.01.2026 | Цех цинкования | ГПЦ(80) Стержень стойки СМО-0,85С-001 | МО | 4 | 36.076 | Наплывы цинка в зоне монтажных отверстий |  | Устранено | Корпус №01 |  | Смена Б ЦГЦ
672 | К00-0000016 | 20.01.2026 | Цех цинкования | ГПЦ(настил)(40) Настил Р 44,4х11,1/30х2 1 А Zn 1696х1000 | Настилы прессованные | 1 | 35.38 | Наплывы цинка в виде острых капель |  | Устранено | Корпус №01 |  | Смена Б ЦГЦ
678 | К00-0000016 | 20.01.2026 | Цех цинкования | ГПЦ(80) Секция балки СБ-W/3-6320/0,5-М5 | ДО | 2 | 135.526 | Забоины ЦП до основного металла |  | Устранено | Корпус №01 |  | Смена Б ЦГЦ
682 | К00-0000017 | 20.01.2026 | Участок металлоизделий | (ПФК) Ствол опоры ФГН-10,0-02 (ОО 270.01.00.000 СБ) (сварка) | ОО | 12 | 1661.88 | Цепочка застывших капель | Цепочка застывших капель. | Устранено | УМИ Корпус №11 |  | Смена Б УМИ
700 | К00-0000019 | 21.01.2026 | Цех цинкования | ГПЦ(60) Рама передняя БО 251.01.00.000 | ОМФП | 5 | 700.75 | Шлак (флюс, зола) на поверхности ЦП |  | Устранено | Корпус №01 |  | Смена В ЦГЦ
703 | К00-0000019 | 21.01.2026 | Цех цинкования | ГПСкомпл(80) Опора МНО-ФГ-10-02-ц СТО 07525912-300-2021 (ФГН-10,0-02-ц) (ОО 270.00.00.000 СБ) | ОО | 1 | 142 | Непроцинковка на плоской поверхности |  | Устранено | Корпус №01 |  | Смена В ЦГЦ
709 | К00-0000020 | 21.01.2026 | Участок металлоизделий | (ПФК) Ствол опоры ФГН-10,0-02 (ОО 270.01.00.000 СБ) (сварка) | ОО | 12 | 1661.88 | Цепочка застывших капель | Цепочка застывших капель | Устранено | УМИ Корпус №11 |  | Смена В УМИ
714 | К00-0000021 | 21.01.2026 | Участок производства настилов | (ПФК) Настил Р 44,4х22,2/30х2 1 А 1200х1000 (сварка лазерная) | Настилы прессованные | 4 | 77.48 | Налипший шлак | Налипший шлак | Устранено | УПН Корпус №9 |  | Смена В УПН
742 | К00-0000025 | 23.01.2026 | Цех цинкования | ГПЦ(80) Секция основная ФО-2 | ФО | 3 | 87.72 | Непроцинковка на плоской поверхности |  | Устранено | Корпус №01 |  | Смена А ЦГЦ
748 | К00-0000025 | 23.01.2026 | Цех цинкования | ГПЦ(настил)(40) Настил Р 44,4х11,1/30х2 1 А Zn 1000х1000 | Настилы прессованные | 1 | 20.47 | Наплывы цинка в виде острых капель |  | Устранено | Корпус №01 |  | Смена А ЦГЦ
749 | К00-0000025 | 23.01.2026 | Цех цинкования | ГПЦ(настил)(40) Настил Р 44,4х11,1/30х2 1 А Zn 1000х1000 | Настилы прессованные | 1 | 20.47 | Наплывы цинка на сопрягаемых поверхностях |  | Устранено | Корпус №01 |  | Смена А ЦГЦ
750 | К00-0000025 | 23.01.2026 | Цех цинкования | ГПЦ(настил)(40) Настил Р 44,4х11,1/30х2 1 А Zn 1000х1000 | Настилы прессованные | 1 | 20.47 | Непроцинковка на плоской поверхности |  | Устранено | Корпус №01 |  | Смена А ЦГЦ
751 | К00-0000025 | 23.01.2026 | Цех цинкования | ГПЦ(60) Элемент закладной ЗФ-24/12/Д396-2,5-ц | ОО | 1 | 190 | Непроцинковка на плоской поверхности |  | Устранено | Корпус №01 |  | Смена А ЦГЦ
752 | К00-0000025 | 23.01.2026 | Цех цинкования | ГПЦ(60) Элемент закладной ЗФ-24/12/Д396-2,5-ц | ОО | 2 | 380 | Забоины ЦП до основного металла |  | Устранено | Корпус №01 |  | Смена А ЦГЦ
759 | К00-0000026 | 23.01.2026 | Участок металлоизделий | (ПФК) Стойка дорожная СД-1,45С/4,0 (БО 004.00.00.250) (профилирование) | ДО | 5 | 76.87 | Заусенец в виде металлической стружки | Заусенец | Устранено | УМИ Корпус №2 |  | Смена А УМИ
763 | К00-0000027 | 23.01.2026 | Участок производства настилов | (ПФ) Заготовка настила Р 44,4х11,1/30х2 1 А 1696х1000 (слесарная) | Настилы прессованные |  |  | Невыполнение требований НТД | Выступание обрамляющего элемента на несущими полосами 1.5-2 мм. | Устранено | УПН Корпус №13 |  | Смена А УПН
777 | К00-0000028 | 26.01.2026 | Цех цинкования | ГПЦ(60) Консоль прямая В-20/8/Д360-24/8/Д360-1,0-ц | ОО | 3 | 357 | Шлак (флюс, зола) на поверхности ЦП |  | Устранено | Корпус №01 |  | Смена В ЦГЦ
788 | К00-0000029 | 26.01.2026 | Участок производства настилов | (ПФК) Настил SP 34х38/30х2 А 1200х1000 (сварка) | Настилы сварные |  |  | Дефекты сварных швов | Брызги металла, натёки, наплывы. | Устранено | УПН Корпус №13 |  | Смена В УПН
802 | К00-0000031 | 27.01.2026 | Цех цинкования | ГПЦ(80) Деформационная секция №1 | ФО | 6 | 59.04 | Шлак (флюс, зола) на поверхности ЦП |  | Устранено | Корпус №01 |  | Смена В ЦГЦ
811 | К00-0000031 | 27.01.2026 | Цех цинкования | ГПЦ(80) Стойка концевая ОРУД 159 (ПО 127.03.02.000-01) | ПО | 2 | 13.8 | Не обеспечено четкое и ясное изображение ЕАС |  | Устранено | Корпус №01 |  | Смена В ЦГЦ
813 | К00-0000031 | 27.01.2026 | Цех цинкования | ГПЦ(настил)(40) Настил Р 44,4х22,2/30х2 1 А Zn 1200х1000 | Настилы прессованные | 2 | 38.74 | Шлак (флюс, зола) на поверхности ЦП | +Острая капля | Устранено | Корпус №01 |  | Смена В ЦГЦ
827 | К00-0000033 | 27.01.2026 | Участок производства настилов | (ПФ) Настил Р 44,4х11,1/30х2 1 А 1696х1000 (зачистка) | Настилы прессованные |  |  | Несоответствие требованиям КД | Несоответствие длины связующих элементов. | Устранено | УМИ Корпус №11 |  | Смена В УПН
838 | К00-0000034 | 28.01.2026 | Цех цинкования | ГПЦ(80) Секция балки СБ-W/2,5-6320/0,5-М5 | ДО | 3 | 162.9 | Забоины ЦП до основного металла |  | Устранено | Корпус №01 |  | Смена А ЦГЦ
847 | К00-0000035 | 28.01.2026 | Участок металлоизделий | (ПФК) Секция 310-УПО L=2000 мм (сварка) | ПО | 7 | 289.87 | Дефекты сварных швов | 1. Подрезы. 2. Брызги металла. 3. Плохое повторное возбуждение дуги. 4. Незавареные кратеры | Устранено | УМИ Корпус №11 |  | Смена А УМИ
855 | К00-0000036 | 28.01.2026 | Участок производства настилов | (ПФ) Настил Р 44,4х11,1/30х2 1 А 1000х1000 (сварка) | Настилы прессованные | 1 | 20.47 | Невыполнение требований НТД | Несплавление, брызги металла. | Устранено | УПН Корпус №13 |  | Смена А УПН
857 | К00-0000036 | 28.01.2026 | Участок производства настилов | (ПФК) Настил Р 44,4х11,1/30х2 1 А 1000х1000 (сварка лазерная) | Настилы прессованные | 2 | 40.94 | Невыполнение требований НТД | Выступание связующего эл-та над несущей полосой; Отсутствие сплавления связующей полосы с несущей. | Устранено | УПН Корпус №9 |  | Смена А УПН
858 | К00-0000037 | 29.01.2026 | Цех цинкования | ГПЦ(80) Секция балки СБ-W/2,5-6320/0,5-М5 | ДО | 5 | 271.5 | Забоины ЦП до основного металла |  | Устранено | Корпус №01 |  | Смена А ЦГЦ
859 | К00-0000037 | 29.01.2026 | Цех цинкования | ГПЦ(80) Секция балки СБ-W/2,5-4320/0,5-М5 | ДО | 3 | 113.76 | Забоины ЦП до основного металла |  | Устранено | Корпус №01 |  | Смена А ЦГЦ
863 | К00-0000037 | 29.01.2026 | Цех цинкования | ГПЦ(настил)(40) Настил Р 44,4х11,1/30х2 1 А Zn 1000х1000 | Настилы прессованные | 2 | 40.94 | Забоины ЦП до основного металла |  | Устранено | Корпус №01 |  | Смена А ЦГЦ
864 | К00-0000037 | 29.01.2026 | Цех цинкования | ГПЦ(60) Рама передняя БО 251.01.00.000 | ОМФП | 5 | 700.75 | Шлак (флюс, зола) на поверхности ЦП |  | Устранено | Корпус №01 |  | Смена А ЦГЦ
871 | К00-0000038 | 29.01.2026 | Участок металлоизделий | (ПФК) Ствол опоры ФГН-10,0-02 (ОО 270.01.00.000 СБ) (сварка) | ОО | 10 | 1384.9 | Невыполнение требований НТД | 1. Цепочка застывших капель. 2. Незавареный кратер. 3. Брызги металла. | Устранено | УМИ Корпус №11 |  | Смена А УМИ
872 | К00-0000038 | 29.01.2026 | Участок металлоизделий | (ПФК) Ствол опоры ФГН-10,0-02 (ОО 270.01.00.000 СБ) (сварка) | ОО | 7 | 969.43 | Дефекты сварных швов | 1. Незавареный кратер. 2. Брызги металла. | Устранено | УМИ Корпус №11 |  | Смена А УМИ
873 | К00-0000038 | 29.01.2026 | Участок металлоизделий | (ПФК) Секция 310-УПО L=2000 мм (сварка) | ПО | 15 | 621.15 | Дефекты сварных швов | 1. Незавареный кратер. 2.Натеки.3. Брызги металла. | Устранено | УМИ Корпус №11 |  | Смена А УМИ
874 | К00-0000038 | 29.01.2026 | Участок металлоизделий | (ПФК) Секция 310-УПО L=2000 мм (сварка) | ПО | 15 | 621.15 | Дефекты сварных швов | 1. Незавареный кратер. 2.Натеки.3. Брызги металла. 4. Подрез | Устранено | УМИ Корпус №11 |  | Смена А УМИ
896 | К00-0000040 | 30.01.2026 | Цех цинкования | ГПЦ(настил)(40) Настил Р 44,4х11,1/30х2 1 А Zn 1000х1000 | Настилы прессованные | 3 | 61.41 | Забоины ЦП до основного металла |  | Устранено | Корпус №01 |  | Смена Б ЦГЦ
897 | К00-0000040 | 30.01.2026 | Цех цинкования | ГПЦ(настил)(40) Настил Р 44,4х11,1/30х2 1 А Zn 1000х1000 | Настилы прессованные | 2 | 40.94 | Наплывы цинка в виде острых капель |  | Устранено | Корпус №01 |  | Смена Б ЦГЦ
904 | К00-0000041 | 30.01.2026 | Участок производства настилов | (ПФ) Заготовка настила Р 44,4х11,1/30х2 1 А 1696х1000 (слесарная) | Настилы прессованные | 1 | 34 | Механическое повреждение | Мех.повреждение полосы обрамления. | Устранено | УПН Корпус №13 |  | Смена Б УПН
906 | К00-0000041 | 30.01.2026 | Участок производства настилов | (ПФ) Настил Р 44,4х22,2/30х2 1 А 996х1000 (сборка - запрессовка) | Настилы прессованные | 1 | 16.25 | Отсутствует монтажное отверстие предусмотренное КД | Отсутствует монтажное отверстие на несущей полосе. | Устранено | УПН Корпус №07 |  | Смена Б УПН
908 | К00-0000041 | 30.01.2026 | Участок производства настилов | (ПФК) Настил Р 44,4х22,2/30х2 1 А 996х1000 (сварка лазерная) | Настилы прессованные | 2 | 32.5 | Невыполнение требований НТД | Выступ связующего элемента относительно несущей полосы. | Устранено | УПН Корпус №9 |  | Смена Б УПН
912 | К00-0000042 | 30.01.2026 | Участок металлоизделий | (ПФК) Рама средняя БО 251.02.00.000 (зачистка) | ОМФП | 1 | 76.11 | Дефекты сварных швов | 1. Незавареный кратер. 2. Брызги металла. | Устранено | УМИ Корпус №11 |  | Смена Б УМИ
913 | К00-0000042 | 30.01.2026 | Участок металлоизделий | (ПФК) Рама средняя БО 251.02.00.000 (зачистка) | ОМФП | 1 | 76.11 | Дефекты сварных швов | 1. Поры. 2. Незавареный кратер. 3. Брызги металла. 4. Отсутствие клейма сварщика | Устранено | УМИ Корпус №11 |  | Смена Б УМИ
918 | К00-0000043 | 02.02.2026 | Цех цинкования | ГПЦ(80) Секция балки СБ-W/2,5-6320/0,5-М5 | ДО | 3 | 162.9 | Забоины ЦП до основного металла |  | Устранено | Корпус №01 |  | Смена А ЦГЦ
932 | К00-0000044 | 02.02.2026 | Участок производства настилов | (ПФ) Настил Р 44,4х11,1/30х2 1 А 1000х1000 (зачистка после сварки) | Настилы прессованные | 8 | 163.76 | Невыполнение требований НТД | Несплавление, отклонение несущей полосы от верт.положения более 2 мм. | Устранено | УМИ Корпус №11 |  | Смена А УПН
938 | К00-0000046 | 03.02.2026 | Цех цинкования | ГПЦ(80) Секция балки СБ-W/2,5-6320/0,5-М5 | ДО | 5 | 271.5 | Наплывы цинка в виде острых капель |  | Устранено | Корпус №01 |  | Смена А ЦГЦ
943 | К00-0000046 | 03.02.2026 | Цех цинкования | ГПСкомпл(80) Опора МНО-ФГ-10-02-ц СТО 07525912-300-2021 (ФГН-10,0-02-ц) (ОО 270.00.00.000 СБ) | ОО | 3 | 426 | Шлак (флюс, зола) на поверхности ЦП |  | Устранено | Корпус №01 |  | Смена А ЦГЦ
945 | К00-0000046 | 03.02.2026 | Цех цинкования | ГПЦ(настил)(40) Настил Р 44,4х11,1/30х2 1 А Zn 1696х1000 | Настилы прессованные | 2 | 70.76 | Забоины ЦП до основного металла |  | Устранено | Корпус №01 |  | Смена А ЦГЦ
950 | К00-0000046 | 03.02.2026 | Цех цинкования | ГПЦ(настил)(40) Настил Р 44,4х11,1/30х2 1 А Zn 1000х1000 | Настилы прессованные | 1 | 20.47 | Наплывы цинка в виде острых капель |  | Устранено | Корпус №01 |  | Смена А ЦГЦ
958 | К00-0000048 | 03.02.2026 | Участок металлоизделий | (ПФК) Рама средняя БО 251.02.00.000 (зачистка) | ОМФП | 1 | 76.11 | Дефекты сварных швов | 1. Незаваренный кратер. 2. Брызги металла. 3. Подрезы. 4. Прожоги. 5. Отсутствует клеймо сварщика. | Устранено | УМИ Корпус №11 |  | Смена А УМИ
959 | К00-0000048 | 03.02.2026 | Участок металлоизделий | (ПФК) Рама средняя БО 251.02.00.000 (зачистка) | ОМФП | 1 | 76.11 | Дефекты сварных швов | 1. Поры. 2. Незаваренный кратер. 3. Брызги металла. 4. Отсутствует клеймо сварщика. | Устранено | УМИ Корпус №11 |  | Смена А УМИ
960 | К00-0000048 | 03.02.2026 | Участок металлоизделий | (ПФК) Рама средняя БО 251.02.00.000 (зачистка) | ОМФП | 2 | 152.22 | Невыполнение технических требований КД | Отсутствует клеймо сварщика | Устранено | УМИ Корпус №11 |  | Смена А УМИ
961 | К00-0000048 | 03.02.2026 | Участок металлоизделий | (ПФК) Рама передняя БО 251.01.00.000 (зачистка) | ОМФП | 1 | 140.15 | Дефекты сварных швов | 1. Незаваренный кратер. 2. Брызги металла. 3. Подрезы. 4. Прожоги. 5. Отсутствует клеймо сварщика. | Устранено | УМИ Корпус №11 |  | Смена А УМИ
962 | К00-0000048 | 03.02.2026 | Участок металлоизделий | (ПФК) Рама передняя БО 251.01.00.000 (зачистка) | ОМФП | 1 | 140.15 | Дефекты сварных швов | 1. Незаваренный кратер. 2. Брызги металла. 3. Прожоги. 4. Отсутствует клеймо сварщика. | Устранено | УМИ Корпус №11 |  | Смена А УМИ
964 | К00-0000049 | 04.02.2026 | Цех цинкования | ГПЦ(80) Секция балки СБ-W/2,5-6320/0,5-М5 | ДО | 2 | 108.6 | Наплывы цинка в виде острых капель |  | Устранено | Корпус №01 |  | Смена Б ЦГЦ
967 | К00-0000049 | 04.02.2026 | Цех цинкования | ГПЦ(60) Рама передняя БО 251.01.00.000 | ОМФП | 8 | 1121.2 | Шлак (флюс, зола) на поверхности ЦП |  | Устранено | Корпус №01 |  | Смена Б ЦГЦ
968 | К00-0000049 | 04.02.2026 | Цех цинкования | ГПЦ(60) Рама средняя БО 251.02.00.000 | ОМФП | 8 | 608.88 | Шлак (флюс, зола) на поверхности ЦП |  | Устранено | Корпус №01 |  | Смена Б ЦГЦ
969 | К00-0000049 | 04.02.2026 | Цех цинкования | ГПЦ(80) Консоль-амортизатор КА-170/4-W | ДО | 6 | 18.48 | Наплывы цинка в зоне монтажных отверстий |  | Устранено | Корпус №01 |  | Смена Б ЦГЦ
982 | К00-0000051 | 04.02.2026 | Участок металлоизделий | (ПФК) Консоль прямая В-20/8/Д360-24/8/Д360-1,0 (слесарная) | ОО | 7 | 833 | Цепочка застывших капель | Цепочка застывших капель | Устранено | УМИ Корпус №11 |  | Смена Б УМИ
987 | К00-0000052 | 05.02.2026 | Цех цинкования | ГПЦ(60) Консоль прямая В-20/8/Д360-24/8/Д360-1,0-ц | ОО | 5 | 595 | Шлак (флюс, зола) на поверхности ЦП |  | Устранено | Корпус №01 |  | Смена Б ЦГЦ
991 | К00-0000052 | 05.02.2026 | Цех цинкования | ГПЦ(настил)(40) Настил Р 44,4х11,1/30х2 1 А Zn 1696х1000 | Настилы прессованные | 3 | 106.14 | Забоины ЦП до основного металла |  | Устранено | Корпус №01 |  | Смена Б ЦГЦ
1002 | К00-0000053 | 05.02.2026 | Участок металлоизделий | (ПФК) Настил Р 44,4х11,1/30х2 1 А 1000х1000 (сварка лазерная) | Настилы прессованные | 1 | 20.47 | Невыполнение требований НТД | Выступание связующего элемента над несущей полосой. | Устранено | УПН Корпус №9 |  | Смена Б УПН
1024 | К00-0000055 | 06.02.2026 | Цех цинкования | ГПЦ(60) Рама передняя БО 251.01.00.000 | ОМФП | 10 | 1401.5 | Шлак (флюс, зола) на поверхности ЦП |  | Устранено | Корпус №01 |  | Смена В ЦГЦ
1052 | К00-0000058 | 09.02.2026 | Цех цинкования | ГПЦ(80) Секция балки СБ-W/2,5-6320/0,5-М5 | ДО | 6 | 325.8 | Шлак (флюс, зола) на поверхности ЦП | переборка | Устранено | Корпус №01 |  | Смена Б ЦГЦ
1064 | К00-0000058 | 09.02.2026 | Цех цинкования | ГПЦ(80) Секция балки СБ-W/3-6320/0,5-М5 | ДО | 8 | 542.104 | Шлак (флюс, зола) на поверхности ЦП | переборка | Устранено | Корпус №01 |  | Смена Б ЦГЦ
1065 | К00-0000059 | 10.02.2026 | Цех цинкования | ГПЦ(80) Секция балки СБ-W/2,5-6320/0,5-М5 | ДО | 4 | 217.2 | Забоины ЦП до основного металла | +Острые капли | Устранено | Корпус №01 |  | Смена Б ЦГЦ
1077 | К00-0000059 | 10.02.2026 | Цех цинкования | ГПСкомпл(60) Опора МСД-Ф-4-8,5-01-ц СТО 07525912-300-2021 (СФ-400-8,5-01-ц) (ОО 247.00.00.000 СБ) | ОО | 5 | 1835 | Прочее | Отсутствие клейма заземления | Устранено | Корпус №01 |  | Смена Б ЦГЦ
1095 | К00-0000061 | 11.02.2026 | Цех цинкования | ГПЦ(80) Секция балки СБ-W/2,5-6320/0,5-М5 | ДО | 4 | 217.2 | Забоины ЦП до основного металла |  | Устранено | Корпус №01 |  | Смена В ЦГЦ
1098 | К00-0000061 | 11.02.2026 | Цех цинкования | ГПЦ(80) Элемент радиусный ЭР-W/2,5-19930-М5 (R=19930 мм; Lзаг=4320 мм) ВЫПУКЛЫЙ | ДО | 2 | 75.84 | Забоины ЦП до основного металла |  | Устранено | Корпус №01 |  | Смена В ЦГЦ
1101 | К00-0000063 | 12.02.2026 | Цех цинкования | ГПЦ(80) Секция балки СБ-W/2,5-6320/0,5-М5 | ДО | 4 | 217.2 | Забоины ЦП до основного металла |  | Устранено | Корпус №01 |  | Смена В ЦГЦ
1126 | К00-0000065 | 13.02.2026 | Цех цинкования | ГПЦ(80) Консоль-амортизатор КА-170/4-W | ДО | 1 | 3.08 | Забоины ЦП до основного металла |  | Устранено | Корпус №01 |  | Смена А ЦГЦ
1133 | К00-0000065 | 13.02.2026 | Цех цинкования | ГПЦ(80) Секция балки СБ-W/3-6320/0,5-М5 | ДО | 7 | 474.341 | Забоины ЦП до основного металла |  | Устранено | Корпус №01 |  | Смена А ЦГЦ
1137 | К00-0000067 | 16.02.2026 | Цех цинкования | ГПЦ(80) Секция балки СБ-W/2,5-6320/0,5-М5 | ДО | 3 | 162.9 | Забоины ЦП до основного металла |  | Устранено | Корпус №01 |  | Смена В ЦГЦ
1158 | К00-0000070 | 17.02.2026 | Участок металлоизделий | (ПФК) Ферма Ф2 (ОР 339.02.00.000) (слесарная) | Опоры по чертежам заказчика |  |  | Отсутствует клеймо сварщика | Отсутствие клейма | Устранено | УМИ Корпус №11 |  | Смена В УМИ
1167 | К00-0000071 | 18.02.2026 | Цех цинкования | ГПЦ(80) Стойка мостовая СМ-1,13Д14 (М20 200х160) | МО | 1 | 29.21 | Забоины ЦП до основного металла |  | Устранено | Корпус №01 |  | Смена А ЦГЦ
1168 | К00-0000071 | 18.02.2026 | Цех цинкования | ГПЦ(80) Стойка мостовая СМ-1,33Д14 (М20 200х160) | МО | 2 | 63.58 | Шлак (флюс, зола) на поверхности ЦП |  | Устранено | Корпус №01 |  | Смена А ЦГЦ
1169 | К00-0000071 | 18.02.2026 | Цех цинкования | ГПЦ(100) Стойка СТ3 (ОР 339.01.00.000 СБ) | Опоры по чертежам заказчика | 3 | 2614.47 | Забоины ЦП до основного металла | +Шлак на цинковом покрытии | Устанимое | Корпус №01 |  | Смена А ЦГЦ
1174 | К00-0000071 | 18.02.2026 | Цех цинкования | ГПЦ(80) Консоль жесткая КЖ (ГОСТ 26804) | ДО | 3 | 9.99 | Прочее | Не полностью пропечатана ЕАС. | Устранено | ЦЦ АЛМЦ |  | Смена А ЦГЦ
1182 | К00-0000073 | 19.02.2026 | Цех цинкования | ГПЦ(80) Стержень стойки СМО-1,05С-001 | МО | 4 | 44.548 | Наплывы цинка в зоне монтажных отверстий |  | Устранено | Корпус №01 |  | Смена А ЦГЦ
1205 | К00-0000075 | 20.02.2026 | Цех цинкования | ГПЦ(80) Секция балки СБ-С1/3-6000 | ДО | 6 | 368.4 | Наплывы цинка в зоне монтажных отверстий | + Задоины ЦП. | Устранено | Корпус №01 |  | Смена Б ЦГЦ
1221 | К00-0000077 | 24.02.2026 | Цех цинкования | ГПСкомпл(60) Кронштейн 1.К2-2,0-2,0-О2-ц (МС 796.00.00.000 СБ) | ОО | 2 | 84.2 | Наплывы цинка в виде острых капель |  | Устранено | Корпус №01 |  | Смена Б ЦГЦ
1222 | К00-0000077 | 24.02.2026 | Цех цинкования | ГПЦ(80) Секция СР17 | РО | 6 | 3706.98 | Непроцинковка на плоской поверхности |  | Устанимое | Корпус №01 |  | Смена Б ЦГЦ
1224 | К00-0000077 | 24.02.2026 | Цех цинкования | ГПЦ(80) Стойка СГ1 | РО | 1 | 725.11 | Забоины ЦП до основного металла |  | Устранено | Корпус №01 |  | Смена Б ЦГЦ
1226 | К00-0000078 | 24.02.2026 | Участок металлоизделий | (ПФК) Элемент переходной ФО-П/0,75W(70)-2000 правый (сварка) | ФО | 2 | 67.434 | Невыполнение требований НТД | Отсутствует печать самоконтроля | Устранено | УМИ Корпус №11 |  | Смена Б УМИ
1227 | К00-0000078 | 24.02.2026 | Участок металлоизделий | (ПФК) Элемент переходной ФО-П/0,75W(70)-2000 левый (сварка) | ФО | 1 | 33.717 | Невыполнение требований НТД | Отсутствует печать самоконтроля | Устранено | УМИ Корпус №11 |  | Смена Б УМИ
1233 | К00-0000079 | 25.02.2026 | Цех цинкования | ГПЦ(80) Деформационная секция №3 | ФО | 5 | 48.7 | Шлак (флюс, зола) на поверхности ЦП |  | Устранено | Корпус №01 |  | Смена В ЦГЦ
1240 | К00-0000079 | 25.02.2026 | Цех цинкования | ГПЦ(80) Секция СР6 | РО | 1 | 809.21 | Шлак (флюс, зола) на поверхности ЦП |  | Устранено | Корпус №01 |  | Смена В ЦГЦ
1247 | К00-0000081 | 26.02.2026 | Цех цинкования | ГПЦ(80) Деформационная секция №3 | ФО | 7 | 68.18 | Шлак (флюс, зола) на поверхности ЦП |  | Устранено | Корпус №01 |  | Смена В ЦГЦ
1249 | К00-0000081 | 26.02.2026 | Цех цинкования | ГПЦ(80) Секция балки СБ-W/2,5-6320/0,5-М5 | ДО | 3 | 162.9 | Забоины ЦП до основного металла |  | Устранено | Корпус №01 |  | Смена В ЦГЦ
1257 | К00-0000081 | 26.02.2026 | Цех цинкования | ГПЦ(80) Секция СР18 | РО | 3 | 1171.38 | Непроцинковка на плоской поверхности |  | Устранено | Корпус №01 |  | Смена В ЦГЦ
1258 | К00-0000081 | 26.02.2026 | Цех цинкования | ГПЦ(80) Секция СР18 | РО | 2 | 780.92 | Шлак (флюс, зола) на поверхности ЦП |  | Устранено | Корпус №01 |  | Смена В ЦГЦ
1266 | К00-0000082 | 26.02.2026 | Участок металлоизделий | (ПФК) Секция дополнительная ФО-2 (сварка) | ФО | 9 | 308.97 | Невыполнение требований НТД | Отсутствует печать самоконтроя | Устранено | УМИ Корпус №11 |  | Смена В УМИ
1267 | К00-0000082 | 26.02.2026 | Участок металлоизделий | (ПФК) Секция конечная ФО-2 (сварка) | ФО | 2 | 48.8 | Невыполнение требований НТД | Отсутствует печать самоконтроя | Устранено | УМИ Корпус №11 |  | Смена В УМИ
1271 | К00-0000083 | 27.02.2026 | Цех цинкования | ГПЦ(80) Секция балки СБ-W/2,5-6320/0,5-М5 | ДО | 5 | 271.5 | Забоины ЦП до основного металла |  | Устранено | Корпус №01 |  | Смена А ЦГЦ
1274 | К00-0000083 | 27.02.2026 | Цех цинкования | ГПЦ(80) Деформационная секция №3 | ФО | 4 | 38.96 | Шлак (флюс, зола) на поверхности ЦП |  | Устранено | Корпус №01 |  | Смена А ЦГЦ
1300 | К00-0000085 | 02.03.2026 | Цех цинкования | ГПЦ(80) Секция балки СБ-W/2,5-6320/0,5-М5 | ДО | 5 | 271.5 | Забоины ЦП до основного металла |  | Устранено | Корпус №01 |  | Смена Б ЦГЦ
1310 | К00-0000085 | 02.03.2026 | Цех цинкования | ГПЦ(80) Стойка дорожная СД-1,45Ш14-2 | ДО | 4 | 71.52 | Наплывы цинка в зоне монтажных отверстий | ПСЦП удволитвор. | Устранено | Корпус №01 |  | Смена Б ЦГЦ
1319 | К00-0000087 | 03.03.2026 | Цех цинкования | ГПЦ(80) Секция балки СБ-W/2,5-6320/0,5-М5 | ДО | 2 | 108.6 | Забоины ЦП до основного металла |  | Устранено | Корпус №01 |  | Смена Б ЦГЦ
1321 | К00-0000087 | 03.03.2026 | Цех цинкования | ГПЦ(80) Деформационная секция №1 | ФО | 5 | 49.2 | Шлак (флюс, зола) на поверхности ЦП |  | Устранено | Корпус №01 |  | Смена Б ЦГЦ
1326 | К00-0000087 | 03.03.2026 | Цех цинкования | ГПСкомпл(60) Опора МСД-Ф-7-8,5-01-ц СТО 07525912-300-2021 (СФ-700-8,5-01-ц) (ОО 249.00.00.000 СБ) | ОО | 3 | 1404 | Шлак (флюс, зола) на поверхности ЦП | +Не сплошность цинкового покрытия | Устранено | Корпус №01 |  | Смена Б ЦГЦ
1332 | К00-0000087 | 03.03.2026 | Цех цинкования | ГПЦ(80) Стойка перильная СПО-014 | ПО | 5 | 65.2 | Шлак (флюс, зола) на поверхности ЦП |  | Устранено | Корпус №01 |  | Смена Б ЦГЦ
1341 | К00-0000089 | 04.03.2026 | Цех цинкования | ГПЦ(80) Деформационная секция №3 | ФО | 2 | 19.48 | Шлак (флюс, зола) на поверхности ЦП |  | Устранено | Корпус №01 |  | Смена В ЦГЦ
1342 | К00-0000089 | 04.03.2026 | Цех цинкования | ГПЦ(80) Деформационная секция №3 | ФО | 2 | 19.48 | Шлак (флюс, зола) на поверхности ЦП | ПСЦП удволитвор. | Устранено | Корпус №01 |  | Смена В ЦГЦ
1391 | К00-0000096 | 06.03.2026 | Участок металлоизделий | (ПФК) Опора МСД-Ф-7-8,5-01 СТО 07525912-300-2021 (СФ-700-8,5-01) (ОО 249.00.00.000 СБ) (слесарная) | ОО | 1 | 468 | Натек | Натек | Устранено | УМИ Корпус №11 |  | Смена А УМИ
1400 | К00-0000097 | 10.03.2026 | Цех цинкования | ГПСкомпл(60) Опора МСД-Ф-7-8,5-01-ц СТО 07525912-300-2021 (СФ-700-8,5-01-ц) (ОО 249.00.00.000 СБ) | ОО | 1 | 468 | Невыполнение технических требований КД | Отсутствие деталей 10,11(болт,шайба) | Устранено | Корпус №01 |  | Смена В ЦГЦ
1401 | К00-0000097 | 10.03.2026 | Цех цинкования | ГПСкомпл(60) Опора МСД-Ф-4-8,5-01-ц СТО 07525912-300-2021 (СФ-400-8,5-01-ц) (ОО 247.00.00.000 СБ) | ОО | 1 | 367 | Наплывы цинка в виде острых капель |  | Устранено | Корпус №01 |  | Смена В ЦГЦ
1407 | К00-0000097 | 10.03.2026 | Цех цинкования | ГПЦ(80) Секция балки СБ-W/3-6320/0,5-М5 | ДО | 4 | 271.052 | Шлак (флюс, зола) на поверхности ЦП | Переборка | Устранено | Корпус №01 |  | Смена В ЦГЦ
1409 | К00-0000098 | 10.03.2026 | Участок металлоизделий | (ПФК) Решетка сот БО 251.09.00.000 (сварка) | ОМФП | 1 | 11.78 | Невыполнение требований НТД | 1. Размер 80 (+-1) фактически 84 мм. 2. Брызги металла. 3. Поры.4. Сварной шов №2 не соответствует требованиям КД | Устранено | УМИ Корпус №11 |  | Смена В УМИ
1416 | К00-0000099 | 11.03.2026 | Цех цинкования | ГПЦ(80) Секция балки СБ-W/2,5-6320/0,5-М5 | ДО | 2 | 108.6 | Забоины ЦП до основного металла |  | Устранено | Корпус №01 |  | Смена А ЦГЦ
1419 | К00-0000099 | 11.03.2026 | Цех цинкования | ГПЦ(60) Картридж большой (S 2,0 С500) БО 265.01.00.000 | ОМФП | 1 | 67.56 | Отсутствует маркировка |  | Устранено | Корпус №01 |  | Смена А ЦГЦ
1423 | К00-0000099 | 11.03.2026 | Цех цинкования | ГПЦ(настил)(40) Настил Р 44,4х11,1/30х2 1 А Zn 1000х1000 | Настилы прессованные | 2 | 40.94 | Забоины ЦП до основного металла |  | Устранено | Корпус №01 |  | Смена А ЦГЦ
1426 | К00-0000100 | 11.03.2026 | Участок производства настилов | (ПФК) Ступень SP 34х38/30х3 800х240 (РН 084.20.00.000 СБ) (сварка) | Ступени СТО 047 | 1 | 6.91 | Невыполнение требований НТД | Выступание связующих элементов над несущими 1.8 мм | Устранено | УПН Корпус №13 |  | Смена А УПН
1450 | К00-0000103 | 12.03.2026 | Участок металлоизделий | (ПФ) Труба 273х8 L=6990 мм (ОО 234.00.00.001) (резка в размер) | ОО | 2 | 730.48 | Заусенец в виде металлической стружки | Заусенец в виде металлической стружки | Устранено | УМИ Корпус №4 |  | Смена А УМИ
1459 | К00-0000103 | 12.03.2026 | Участок металлоизделий | (ПФК) Труба заполнения ТЗ-3000 (ф42) (резка в размер) | ПО | 10 | 59.2 | Заусенец в виде металлической стружки | Заусенец в виде металлической стружки | Устранено | УМИ Корпус №4 |  | Смена А УМИ
1460 | К00-0000103 | 12.03.2026 | Участок металлоизделий | (ПФ) Труба 42 L=1100 мм (резка в размер) | ПО | 10 | 21.7 | Заусенец в виде металлической стружки | Заусенец в виде металлической стружки | Устранено | УМИ Корпус №4 |  | Смена А УМИ
1462 | К00-0000103 | 12.03.2026 | Участок металлоизделий | (ПФ) Труба 42 L=1200 мм (резка в размер) | ПО | 20 | 47.4 | Заусенец в виде металлической стружки | Заусенец в виде металлической стружки | Устранено | УМИ Корпус №4 |  | Смена А УМИ
1463 | К00-0000103 | 12.03.2026 | Участок металлоизделий | (ПФК) Труба заполнения ТЗ-2700 (ф42) (резка в размер) | ПО | 10 | 53.3 | Заусенец в виде металлической стружки | Заусенец в виде металлической стружки | Устранено | УМИ Корпус №4 |  | Смена А УМИ
1464 | К00-0000103 | 12.03.2026 | Участок металлоизделий | (ПФ) Труба заполнения ТЗ-2300 (ф42) (резка в размер) | ПО | 10 | 45.4 | Заусенец в виде металлической стружки | Заусенец в виде металлической стружки | Устранено | УМИ Корпус №4 |  | Смена А УМИ
1480 | К00-0000107 | 16.03.2026 | Цех цинкования | ГПЦ(80) Секция балки СБ-W/4-4320/0,5-М5 | ДО | 4 | 234.692 | Забоины ЦП до основного металла |  | Устранено | Корпус №01 |  | Смена А ЦГЦ
1481 | К00-0000107 | 16.03.2026 | Цех цинкования | ГПСкомпл(60) Опора МСД-Ф-7-8,5-01-ц СТО 07525912-300-2021 (СФ-700-8,5-01-ц) (ОО 249.00.00.000 СБ) | ОО | 3 | 1404 | Непроцинковка на плоской поверхности |  | Устранено | Корпус №01 |  | Смена А ЦГЦ
1486 | К00-0000107 | 16.03.2026 | Цех цинкования | ГПЦ(настил)(40) Настил Р 44,4х11,1/30х2 1 А Zn 1000х1000 | Настилы прессованные | 1 | 20.47 | Наплывы цинка на сопрягаемых поверхностях |  | Устранено | Корпус №01 |  | Смена А ЦГЦ
1490 | К00-0000107 | 16.03.2026 | Цех цинкования | ГПЦ(80) ВОГНУТЫЙ Элемент радиусный ЭР-W/2,5-13300-М5 (R=13300 мм; Lзаг=4320 мм) | ДО | 3 | 113.76 | Забоины ЦП до основного металла |  | Устранено | Корпус №01 |  | Смена А ЦГЦ
1503 | К00-0000109 | 16.03.2026 | Участок производства настилов | (ПФ) Настил Р 44,4х11,1/30х2 А 1496х1000 (сварка) | Настилы прессованные |  |  | Невыполнение требований НТД | Несплавление, налипший шлак. | Устранено | УПН Корпус №13 |  | Смена А УПН
1507 | К00-0000109 | 16.03.2026 | Участок производства настилов | (ПФ) Настил Р 44,4х22,2/30х2 А 1200х1000 (РН 104.00.00.000 СБ) (сварка) | Настилы прессованные |  |  | Невыполнение требований НТД | Несплавление, Налипший шлак, выступание обрамл.эл-та над несущим 1.2-1.5 мм, натёки. | Устранено | УПН Корпус №13 |  | Смена А УПН
1511 | К00-0000110 | 17.03.2026 | Цех цинкования | ГПЦ(настил)(40) Настил Р 44,4х22,2/30х2 А Zn 1200х1000 (РН 104.00.00.000 СБ) | Настилы прессованные | 1 | 19.37 | Забоины ЦП до основного металла |  | Устранено | Корпус №01 |  | Смена А ЦГЦ
1512 | К00-0000110 | 17.03.2026 | Цех цинкования | ГПЦ(настил)(40) Настил Р 44,4х22,2/30х2 А Zn 1200х1000 (РН 104.00.00.000 СБ) | Настилы прессованные | 1 | 19.37 | Наплывы цинка на сопрягаемых поверхностях |  | Устранено | Корпус №01 |  | Смена А ЦГЦ
1523 | К00-0000110 | 17.03.2026 | Цех цинкования | ГПЦ(80) Стойка дорожная СД-1,95С-4,0 | ДО | 6 | 125.376 | Наплывы цинка в зоне монтажных отверстий | ПСЦП удволитвор. | Устранено | Корпус №01 |  | Смена А ЦГЦ
1529 | К00-0000113 | 18.03.2026 | Участок металлоизделий | (ПФК) Элемент радиусный ЭР-W/2,5-12000-М5 (R=12000 мм; Lзаг=4320 мм) ВЫПУКЛЫЙ (формирование отверсти | ДО | 2 | 75.84 | Отсутствует печать самоконтроля | Отсутствует печать самоконтроля | Устранено | УМИ Корпус №2 |  | Смена Б УМИ
1530 | К00-0000113 | 18.03.2026 | Участок металлоизделий | (ПФК) Элемент радиусный ЭР-W/2,5-23500-М5 (R=23500 мм; Lзаг=4320 мм) ВЫПУКЛЫЙ (формирование отверсти | ДО | 2 | 75.84 | Отсутствует печать самоконтроля | Отсутствует печать самоконтроля | Устранено | УМИ Корпус №2 |  | Смена Б УМИ
1531 | К00-0000113 | 18.03.2026 | Участок металлоизделий | (ПФК) Элемент радиусный ЭР-W/2,5-17830-M5 (R=17830 мм; Lзаг=4320 мм) ВЫПУКЛЫЙ (формирование отверсти | ДО | 2 | 75.84 | Отсутствует печать самоконтроля | Отсутствует печать самоконтроля | Устранено | УМИ Корпус №2 |  | Смена Б УМИ
1532 | К00-0000113 | 18.03.2026 | Участок металлоизделий | (ПФК) Элемент радиусный ЭР-W/2,5-22000-М5 (R=22000 мм; Lзаг=3820 мм) ВЫПУКЛЫЙ (формирование отверсти | ДО | 1 | 33.504 | Отсутствует печать самоконтроля | Отсутствует печать самоконтроля | Устранено | УМИ Корпус №2 |  | Смена Б УМИ
1533 | К00-0000113 | 18.03.2026 | Участок металлоизделий | (ПФК) Элемент радиусный ЭР-W/2,5-16500-М5 (R=16500 мм; Lзаг=3820 мм) ВЫПУКЛЫЙ (формирование отверсти | ДО | 1 | 33.504 | Отсутствует печать самоконтроля | Отсутствует печать самоконтроля | Устранено | УМИ Корпус №2 |  | Смена Б УМИ
1534 | К00-0000113 | 18.03.2026 | Участок металлоизделий | (ПФК) Элемент радиусный ЭР-W/2,5-23000-М5 (R=23000 мм; Lзаг=4320 мм) ВЫПУКЛЫЙ (формирование отверсти | ДО | 5 | 189.6 | Отсутствует печать самоконтроля | Отсутствует печать самоконтроля | Устранено | УМИ Корпус №2 |  | Смена Б УМИ
1535 | К00-0000113 | 18.03.2026 | Участок металлоизделий | (ПФК) Элемент радиусный ЭР-W/2,5-21000-М5 (R=21000 мм; Lзаг=3320 мм) ВЫПУКЛЫЙ (формирование отверсти | ДО | 1 | 29.098 | Отсутствует печать самоконтроля | Отсутствует печать самоконтроля | Устранено | УМИ Корпус №2 |  | Смена Б УМИ
1538 | К00-0000113 | 18.03.2026 | Участок металлоизделий | (ПФК) Элемент радиусный ЭР-W/2,5-21760-M5 (R=21760 мм; Lзаг=3820 мм) ВЫПУКЛЫЙ (формирование отверсти | ДО | 1 | 33.504 | Отсутствует печать самоконтроля | Отсутствует печать самоконтроля | Устранено | УМИ Корпус №2 |  | Смена Б УМИ
1540 | К00-0000113 | 18.03.2026 | Участок металлоизделий | (ПФК) Элемент радиусный ЭР-W/2,5-11300-M5 (R=11300 мм; Lзаг=3820 мм) ВЫПУКЛЫЙ (формирование отверсти | ДО | 1 | 33.504 | Отсутствует печать самоконтроля | Отсутствует печать самоконтроля | Устранено | УМИ Корпус №2 |  | Смена Б УМИ
1544 | К00-0000113 | 18.03.2026 | Участок металлоизделий | (ПФК) Труба кронштейна (Тр.48х3,5 L=1585) (резка лазерная профиля) | ОО | 67 | 407.36 | Дефекты термической резки | 1. Цепочка застывших капель. 2. Налипший шлак | Устранено | УМИ Корпус №4 |  | Смена Б УМИ
1545 | К00-0000113 | 18.03.2026 | Участок металлоизделий | (ПФК) Элемент радиусный ЭР-W/2,5-25000-М5 (R=25000 мм; Lзаг=6320 мм) ВЫПУКЛЫЙ (формирование отверсти | ДО | 1 | 55.584 | Отсутствует печать самоконтроля | Отсутствует печать самоконтроля | Устранено | УМИ Корпус №2 |  | Смена Б УМИ
1546 | К00-0000113 | 18.03.2026 | Участок металлоизделий | (ПФК) Элемент радиусный ЭР-W/2,5-18500-М5 (R=18500 мм; Lзаг=6320 мм) ВЫПУКЛЫЙ (формирование отверсти | ДО | 2 | 111.168 | Отсутствует печать самоконтроля | Отсутствует печать самоконтроля | Устранено | УМИ Корпус №2 |  | Смена Б УМИ
1547 | К00-0000113 | 18.03.2026 | Участок металлоизделий | (ПФК) Элемент радиусный ЭР-W/2,5-12260-М5 (R=12260 мм; Lзаг=6320 мм) ВЫПУКЛЫЙ (формирование отверсти | ДО | 1 | 55.584 | Отсутствует печать самоконтроля | Отсутствует печать самоконтроля | Устранено | УМИ Корпус №2 |  | Смена Б УМИ
1548 | К00-0000113 | 18.03.2026 | Участок металлоизделий | (ПФК) Элемент радиусный ЭР-W/2,5-18200-М5 (R=18200 мм; Lзаг=5320 мм) ВЫПУКЛЫЙ (формирование отверсти | ДО | 1 | 46.733 | Отсутствует печать самоконтроля | Отсутствует печать самоконтроля | Устранено | УМИ Корпус №2 |  | Смена Б УМИ
1551 | К00-0000114 | 19.03.2026 | Цех цинкования | ГПЦ(80) Секция балки СБ-W/2,5-6320/0,5-М5 | ДО | 2 | 108.6 | Забоины ЦП до основного металла |  | Устранено | Корпус №01 |  | Смена Б ЦГЦ
1566 | К00-0000115 | 19.03.2026 | Участок производства настилов | (ПФК) Настил Р 44,4х11,1/30х2 А 1496х1000 (сварка лазерная) | Настилы прессованные | 1 | 30.27 | Невыполнение требований НТД | 1. Выступание связующего элемента над несущей полосой 2 мм. | Устранено | УПН Корпус №9 |  | Смена Б УПН
1567 | К00-0000115 | 19.03.2026 | Участок производства настилов | (ПФК) Настил Р 44,4х11,1/30х2 А 1496х1000 (сварка лазерная) | Настилы прессованные | 1 | 30.27 | Невыполнение требований НТД | 1. Выступание связующего элемента над несущей полосой 2,8 мм. | Устранено | УПН Корпус №9 |  | Смена Б УПН
1572 | К00-0000116 | 19.03.2026 | Участок металлоизделий | (ПФК) Стержень кронштейна 1.К3-2,0-2,0-/90-О2 (сварка) | ОО | 4 | 188.64 | Дефекты сварных швов | 1. Поры. 2. Кратеры. 3. Натеки. 4. Брызги металла | Устранено | УМИ Корпус №11 |  | Смена Б УМИ
1575 | К00-0000117 | 20.03.2026 | Цех цинкования | ГПЦ(80) Секция балки СБ-W/2,5-6320/0,5-М5 | ДО | 4 | 217.2 | Забоины ЦП до основного металла |  | Устранено | Корпус №01 |  | Смена В ЦГЦ
1579 | К00-0000117 | 20.03.2026 | Цех цинкования | ГПСкомпл(60) Опора МНО-ФГ-7-02-ц СТО 07525912-300-2021 (ФГН-7,0-02-ц) (ОО 285.00.00.000) | ОО | 2 | 115.94 | Забоины ЦП до основного металла | +Наплыв острая папля | Устранено | Корпус №01 |  | Смена В ЦГЦ
1603 | К00-0000119 | 20.03.2026 | Участок металлоизделий | ДЛЯ ЗК 496 и 497_(ПФК) Секция ограждения пешеходного 427-1,0Д/2,0 Крест (80) (сварка) | ПО | 7 | 81.76 | Невыполнение требований НТД | 1. Налипший шлак. 2. Зазор 1 мм. 3. Брызги металла. 4. Натеки | Устранено | УМИ Корпус №11 |  | Смена В УМИ
1630 | К00-0000122 | 23.03.2026 | Участок металлоизделий | (ПФК) Секция дополнительная начальная ФО-2 (сварка) | ФО | 24 | 819.36 | Невыполнение требований НТД | Дефекты сварых швов: Отсутствует плавный переход к основному металлу. 2. Натеки. 3. Незавареные кратеры. 4. Брызги металла. Дефекты лазерной резки: 5. Наличие прихваток. 6. Катет сварного шва №3 2 мм. 7. Осттки сварочной проволоки. 8. Плохое повторное возбуждение дуги 1. Налипший шлак. | Устранено | УМИ Корпус №11 |  | Смена Б УМИ
1637 | К00-0000123 | 24.03.2026 | Цех цинкования | ГПСкомпл(80) Опора МНО-ФГ-10-02-ц СТО 07525912-300-2021 (ФГН-10,0-02-ц) (ОО 270.00.00.000-01 СБ) | ОО | 2 | 284 | Несоответствие толщины цинкового покрытия |  | Устранено | Корпус №01 |  | Смена Б ЦГЦ
1641 | К00-0000123 | 24.03.2026 | Цех цинкования | ГПЦ(настил)(40) Настил Р 44,4х11,1/30х2 А Zn 1496х1000 | Настилы прессованные | 2 | 60.54 | Забоины ЦП до основного металла |  | Устранено | Корпус №01 |  | Смена Б ЦГЦ
1672 | К00-0000126 | 25.03.2026 | Цех цинкования | ГПЦ(настил)(40) Настил Р 44,4х11,1/30х2 А Zn 1496х1000 | Настилы прессованные | 1 | 30.27 | Наплывы цинка в виде острых капель |  | Устранено | Корпус №01 |  | Смена В ЦГЦ
1675 | К00-0000126 | 25.03.2026 | Цех цинкования | ГПЦ(80) Секция балки СБ-W/2,5-6320/0,5-М5 | ДО | 2 | 108.6 | Забоины ЦП до основного металла |  | Устранено | Корпус №01 |  | Смена В ЦГЦ
1681 | К00-0000127 | 25.03.2026 | Участок металлоизделий | (ПФК) Опора МСО-ФГ-4-10-01 СТО 07525912-300-2021 (ФГС-400-10,0-01) (ОО 502.00.00.000 СБ) (сварка) | ОО | 1 | 191 | Брызги металла | Брызги металла | Устранено | УМИ Корпус №11 |  | Смена В УМИ
1697 | К00-0000129 | 26.03.2026 | Цех цинкования | ГПЦ(80) Секция балки СБ-W/2,5-3320/0,5-М5 | ДО | 2 | 58.196 | Забоины ЦП до основного металла |  | Устранено | Корпус №01 |  | Смена В ЦГЦ
1702 | К00-0000131 | 26.03.2026 | Участок металлоизделий | (ПФК) Основание ФО-У-90-2-Б(Г) (сварка) | ФО | 3 | 736.5 | Незаваренный кратер | Незаваренный кратер | Устранено | УМИ Корпус №11 |  | Смена В УМИ
1713 | К00-0000133 | 27.03.2026 | Участок металлоизделий | (ПФК) Связь анкерная низкая СА-W/3-0,75х30-М5-правая (сварка) | ДО | 1 | 18.763 | Отсутствует печать самоконтроля | Отсутствует печать самоконтроля | Устранено | УМИ Корпус №11 |  | Смена А УМИ
1722 | К00-0000135 | 30.03.2026 | Участок производства настилов | (ПФК) Настил Р 44,4х11,1/30х2 А 1496х1000 (сварка лазерная) | Настилы прессованные | 2 | 60.54 | Отсутствует сварной шов | Локально отсутствие лазерной сварки (2 места) | Устранено | УПН Корпус №9 |  | Смена В УПН
1723 | К00-0000135 | 30.03.2026 | Участок производства настилов | (ПФК) Настил Р 44,4х11,1/30х2 А 1496х1000 (сварка лазерная) | Настилы прессованные | 1 | 30.27 | Отсутствует сварной шов | Отсутствие лазерной сварки по всей длине несущей полосы. | Устранено | УПН Корпус №9 |  | Смена В УПН
1726 | К00-0000135 | 30.03.2026 | Участок производства настилов | (ПФК) Настил Р 44,4х11,1/30х2 А 1496х1000 (сварка лазерная) | Настилы прессованные | 5 | 151.35 | Дефекты сварных швов | Кратеры, прожоги | Устранено | УПН Корпус №9 |  | Смена В УПН
1728 | К00-0000135 | 30.03.2026 | Участок производства настилов | (ПФК) Настил Р 44,4х11,1/30х2 А 1496х1000 (сварка лазерная) | Настилы прессованные | 2 | 60.54 | Невыполнение требований НТД | Локально отсутствие лазерной сварки (2 места). выступание связующих полос над несущими 2 мм. | Устранено | УПН Корпус №9 |  | Смена В УПН
1736 | К00-0000137 | 31.03.2026 | Цех цинкования | ГПЦ(настил)(40) Настил Р 44,4х11,1/30х2 А Zn 1496х1000 | Настилы прессованные | 3 | 90.81 | Наплывы цинка в виде острых капель |  | Устранено | Корпус №01 |  | Смена В ЦГЦ
1748 | К00-0000138 | 31.03.2026 | Участок металлоизделий | (ПФК) Основание ФО-У-90-2-Б(Г) (сварка) | ФО |  |  | Дефекты сварных швов | Подрезы, брызги металла | Устранено | УМИ Корпус №11 |  | Смена В УМИ
1753 | К00-0000139 | 01.04.2026 | Цех цинкования | ГПЦ(80) Секция балки СБ-W/2,5-6320/0,5-М5 | ДО |  |  | Наплывы цинка на сопрягаемых поверхностях |  | Устранено | Корпус №01 |  | Смена А ЦГЦ
1758 | К00-0000139 | 01.04.2026 | Цех цинкования | ГПЦ(80) Стойка дорожная СД-1,5С2 (4,0) | ДО | 5 | 49.625 | Наплывы цинка в зоне монтажных отверстий |  | Устранено | Корпус №01 |  | Смена А ЦГЦ
1771 | К00-0000141 | 02.04.2026 | Цех цинкования | ГПСкомпл(60) Опора МСО-ФГ-4-10-01-ц СТО 07525912-300-2021 (ФГС-400-10,0-01-ц) (ОО 502.00.00.000 СБ) | ОО | 6 | 1146 | Отсутствует маркировка | Значек заземления | Устранено | Корпус №01 |  | Смена А ЦГЦ
1801 | К00-0000144 | 03.04.2026 | Участок металлоизделий | (ПФК) Деформационная секция №8 (сварка) | ФО | 2 | 43.02 | Брызги металла | Брызги металла | Устранено | УМИ Корпус №11 |  | Смена Б УМИ
1806 | К00-0000145 | 06.04.2026 | Цех цинкования | ГПЦ(80) Стойка дорожная СД-1,5С2 (4,0) | ДО | 4 | 39.7 | Наплывы цинка в зоне монтажных отверстий |  | Устранено | Корпус №01 |  | Смена А ЦГЦ
1808 | К00-0000145 | 06.04.2026 | Цех цинкования | ГПСкомпл(60) Опора МНТ-ФГ-16-02-ц СТО 07525912-300-2021 (ПФГ-16,0-02-к-ц) (ООП 009.00.00.000 СБ) | ОО | 1 | 709 | Прочее | Отклонение от прямолинейности 9мм;допуск. 7,7мм | Устанимое | Корпус №01 |  | Смена А ЦГЦ
1817 | К00-0000147 | 07.04.2026 | Участок металлоизделий | (ПФК) Основание ФО-У-80 (сварка) | ФО | 1 | 143.68 | Цепочка застывших капель | цепочка застывших капель. | Устранено | УМИ Корпус №11 |  | Смена А УМИ
1818 | К00-0000147 | 07.04.2026 | Участок металлоизделий | (ПФК) Основание ФО-У-80 (сварка) | ФО | 1 | 143.68 | Невыполнение требований НТД | Дефекты сварных швов: Незавареный кратер, брызги металла, натеки. Дефекты лазерной резки: цепочка застывших капель. | Устранено | УМИ Корпус №11 |  | Смена А УМИ
1826 | К00-0000148 | 08.04.2026 | Участок металлоизделий | (ПФК) Деформационная секция №2 (БО 275.00.02.000 СБ) (слесарная) | ФО | 10 | 104.4 | Дефекты сварных швов | Шлак, брызги металла, остатки сварочной проволоки, несплавление, кратеры | Устранено | УМИ Корпус №11 |  | Смена Б УМИ
1827 | К00-0000148 | 08.04.2026 | Участок металлоизделий | (ПФК) Цоколь металлический ЦМ-1 (370х280х200 отв. 135х246, М24) (сварка) | По чертежам заказчика | 15 | 492.3 | Налипший шлак | Налипший шлак | Устранено | УМИ Корпус №11 |  | Смена Б УМИ
1848 | К00-0000151 | 10.04.2026 | Участок металлоизделий | (ПФК) Крышка люка (Э 665.30.00.000 СБ) (сварка) | МК, другое |  |  | Дефекты термической резки | Налипший шлак | Устранено | УМИ Корпус №11 |  | Смена В УМИ
1867 | К00-0000154 | 14.04.2026 | Цех цинкования | ГПЦ(80) Секция основная ФО-2 | ФО |  |  | Шлак (флюс, зола) на поверхности ЦП | Шлак (флюс, зола) на поверхности ЦП | Устранено | Корпус №01 |  | Смена Б ЦГЦ
1873 | К00-0000154 | 14.04.2026 | Цех цинкования | ГПЦ(80) Стойка дорожная СД-1,5С2 (4,0) | ДО |  |  | Наплывы цинка в виде острых капель | Наплывы цинка в виде острых капель | Устранено | Корпус №01 |  | Смена Б ЦГЦ
1886 | К00-0000157 | 15.04.2026 | Участок производства настилов | (ПФК) Настил Р 44,4х11,1/30х3 А 715х700 (сварка лазерная) | Настилы прессованные | 5 | 67.25 | Несоответствие геометрических размеров | По КД размер 715мм, фактически 710мм (5шт). Несплавление несущей и обрамляющей полосы (1шт). | Устанимое | УПН Корпус №13 |  | Смена В УПН
1887 | К00-0000157 | 15.04.2026 | Участок производства настилов | (ПФК) Настил Р 44,4х11,1/30х2 1 А 1000х1000 (сварка лазерная) | Настилы прессованные | 65 | 1330.55 | Несоответствие сварных швов | Несплавление несущей и обрамляющей полосы | Устанимое | УПН корпус №13 |  | Смена В УПН
1888 | К00-0000157 | 15.04.2026 | Участок производства настилов | (ПФК) Настил Р 44,4х11,1/30х2 1 А 1000х1000 (сварка лазерная) | Настилы прессованные | 10 | 204.7 | Несоответствие сварных швов | Несплавление несущей и обрамляющей полосы. Выступание связующей полосы над несущей по КД не более 1,5мм, фактически 1,61мм. | Устанимое | УПН корпус №13 |  | Смена В УПН
1925 | К00-0000159 | 16.04.2026 | Цех цинкования | ГПЦ(настил)(40) Настил Р 44,4х11,1/30х2 1 А Zn 1000х1000 | Настилы прессованные |  |  | Наплывы цинка в виде острых капель | Наплывы цинка в виде острых капель | Устранено | Корпус №01 |  | Смена В ЦГЦ
1927 | К00-0000159 | 16.04.2026 | Цех цинкования | ГПЦ(80) Стойка дорожная СД-1,425С2/4,0 | ДО |  |  | Наплывы цинка в виде острых капель | Наплывы цинка в виде острых капель | Устранено | Корпус №01 |  | Смена В ЦГЦ
1930 | К00-0000160 | 16.04.2026 | Участок металлоизделий | (ПФК) Картридж большой (S 2,0 С500) БО 265.01.00.000 (сварка) | ОМФП | 2 | 135.12 | Отсутствует клеймо сварщика | Отсутствует клеймо сварщика. | Устанимое | УМИ Корпус №11 |  | Смена В УМИ
1944 | К00-0000164 | 21.04.2026 | Участок металлоизделий | (ПФК) Стойка СГ1 (ОР 350.01.00.000 СБ) (слесарная) | РО | 1 | 603.12 | Цепочка застывших капель | Цепочка застывших капель | Устранено | УМИ Корпус №11 |  | Смена В УМИ
1958 | К00-0000168 | 22.04.2026 | Цех цинкования | ГПСкомпл(80) Стойка СГ1 (ОР 350.01.00.000 СБ) | РО | 1 | 603.12 | Забоины ЦП до основного металла | Забоины ЦП до основного металла | Устранено | Корпус №01 |  | Смена А ЦГЦ
2001 | К00-0000176 | 27.04.2026 | Цех цинкования | ГПЦ(80) Стойка дорожная СД-6 (ГОСТ 26804) | ДО | 3 | 59.22 | Несоответствия ЦП | Забоина ЦП до основного металла, Наплывы цинка в виде острых капель. | Устранено | Корпус №01 |  | Смена А ЦГЦ
2003 | К00-0000176 | 27.04.2026 | Цех цинкования | ГПЦ(80) Стойка дорожная СД-6 (ГОСТ 26804) | ДО | 5 | 98.7 | Наплывы цинка в виде острых капель | Наплывы цинка в виде острых капель. | Устранено | Корпус №01 |  | Смена А ЦГЦ
2006 | К00-0000177 | 27.04.2026 | Склад готовой продукции | ГПЦ(80) Секция балки переходная СБП-W/3-М5 | ДО | 5 | 38.28 | Забоины ЦП до основного металла | Забоины ЦП до основного металла. | Устранено | ЦГЦ |  | Невозможно установить
2014 | К00-0000177 | 27.04.2026 | Склад готовой продукции | ГПЦ(80) Секция балки СБ-W/3-6320/0,5-М5 | ДО | 30 | 2032.89 | Забоины ЦП до основного металла | Забоины ЦП до основного металла. | Устранено | ЦГЦ |  | Невозможно установить
2015 | К00-0000177 | 27.04.2026 | Склад готовой продукции | ГПЦ(80) Секция балки СБ-W/3-6320/0,5-М5 | ДО | 8 | 542.104 | Наплывы цинка в виде острых капель | Наплывы цинка в виде острых капель. | Устранено | ЦГЦ |  | Невозможно установить
2016 | К00-0000177 | 27.04.2026 | Склад готовой продукции | ГПЦ(80) Секция балки СБ-W/3-6320/0,5-М5 | ДО | 20 | 1355.26 | Несоответствия ЦП | Забоина ЦП до основного металла, Наплывы цинка в виде острых капель. | Устранено | ЦГЦ |  | Невозможно установить
2018 | К00-0000178 | 28.04.2026 | Участок металлоизделий | (ПФК) Кронштейн КР1 (Ц 207.02.00.000 СБ) (снятие фасок) | МК, другое | 2 | 38.36 | Невыполнение требований НТД | Брызги металла, отсутстви клейма сварщика | Устранено | УМИ Корпус №11 |  | Смена А УМИ
2022 | К00-0000179 | 29.04.2026 | Цех цинкования | ГПЦ(настил)(40) Настил Р 44,4х11,1/30х2 А Zn 1496х1000 | Настилы прессованные | 3 | 90.81 | Наплывы цинка в виде острых капель | Наплывы цинка в виде острых капель | Устранено | Корпус №01 |  | Смена Б ЦГЦ
2027 | К00-0000179 | 29.04.2026 | Цех цинкования | ГПЦ(80) Плита начальная БО 275.00.12.001 | ФО | 2 | 26.92 | Наплывы цинка на сопрягаемых поверхностях | Наплывы цинка на сопрягаемых поверхностях | Устранено | Корпус №01 |  | Смена Б ЦГЦ
2030 | К00-0000180 | 02.05.2026 | Участок металлоизделий | (ПФК) Кронштейн КР1 (Ц 207.02.00.000 СБ) (снятие фасок) | МК, другое | 12 | 230.16 | Плохое повторное возбуждение дуги | Плохое повторное возбуждение дуги | Устранено | УМИ Корпус №11 |  | Смена В УМИ
2031 | К00-0000180 | 02.05.2026 | Участок металлоизделий | (ПФ) Секция прохода СП2-2 (Ц 208.32.02.000 СБ) (снятие фасок) | МК, другое | 7 | 430.78 | Дефекты сварных швов | Плохое повторное возобновление дуги, отсутствие плавного перехода сварного шва у основному металлу. | Устранено | УМИ Корпус №11 |  | Смена В УМИ
2032 | К00-0000180 | 02.05.2026 | Участок металлоизделий | (ПФК) Секция прохода СП2-1 (Ц 208.32.01.000 СБ) (снятие фасок) | МК, другое | 3 | 309.03 | Дефекты сварных швов | Плохое повторное возобновление дуги, отсутствие плавного перехода сварного шва у основному металлу. | Устранено | УМИ Корпус №11 |  | Смена В УМИ
2034 | К00-0000180 | 02.05.2026 | Участок металлоизделий | (ПФК) Кронштейн КП (Ц 207.01.00.000 СБ) (сварка) | МК, другое | 18 | 1316.16 | Невыполнение технических требований КД | Отсутствие фаски 2х45 градусов | Устранено | УМИ Корпус №11 |  | Смена В УМИ
2035 | К00-0000180 | 02.05.2026 | Участок металлоизделий | (ПФК) Кронштейн КПн (Ц 207.13.00.000 СБ) (сварка) | МК, другое | 10 | 731.2 | Невыполнение технических требований КД | Отсутствие фаски 2х45 градусов | Устранено | УМИ Корпус №11 |  | Смена В УМИ
2036 | К00-0000182 | 03.05.2026 | Участок металлоизделий | (ПФК) Карниз К2 (Ц 208.07.00.000 СБ) (правка) | МК, другое | 2 | 236.26 | Невыполнение технических требований КД | Отсутствует фаска 2х45 градусов | Устранено | УМИ Корпус №11 |  | Смена В УМИ
2037 | К00-0000182 | 03.05.2026 | Участок металлоизделий | (ПФК) Кронштейн КР1 (Ц 207.02.00.000 СБ) (снятие фасок) | МК, другое | 14 | 268.52 | Плохое повторное возбуждение дуги | Плохое повторное возбуждение дуги | Устранено | УМИ Корпус №11 |  | Смена В УМИ
2038 | К00-0000182 | 03.05.2026 | Участок металлоизделий | (ПФК) Кронштейн КР1 (Ц 207.02.00.000 СБ) (снятие фасок) | МК, другое | 13 | 249.34 | Невыполнение технических требований КД | Отсутствует фаска 2х45 градусов | Устранено | УМИ Корпус №11 |  | Смена В УМИ
2039 | К00-0000182 | 03.05.2026 | Участок металлоизделий | (ПФК) Кронштейн КПн (Ц 207.13.00.000 СБ) (сварка) | МК, другое | 36 | 2632.32 | Дефекты сварных швов | Плохое повторное возобновление дуги, незаваренный кратер, грубая чешуйчатость. | Устранено | УМИ Корпус №11 |  | Смена В УМИ
2040 | К00-0000182 | 03.05.2026 | Участок металлоизделий | (ПФК) Кронштейн КП (Ц 207.01.00.000 СБ) (сварка) | МК, другое | 20 | 1462.4 | Дефекты сварных швов | Плохое повторное возобновление дуги, незаваренный кратер, грубая чешуйчатость. | Устранено | УМИ Корпус №11 |  | Смена В УМИ
2041 | К00-0000183 | 30.04.2026 | Участок металлоизделий | (ПФК) Кронштейн КР1 (Ц 207.02.00.000 СБ) (снятие фасок) | МК, другое | 12 | 230.16 | Плохое повторное возбуждение дуги | Плохое повторное возбуждение дуги | Устранено | УМИ Корпус №11 |  | Смена Б УМИ
2042 | К00-0000183 | 30.04.2026 | Участок металлоизделий | (ПФК) Секция прохода СП2-1 (Ц 208.32.01.000 СБ) (снятие фасок) | МК, другое | 3 | 309.03 | Дефекты сварных швов | Плохое повторное возобновление дуги, отсутствие плавного перехода сварного шва у основному металлу. | Устранено | УМИ Корпус №11 |  | Смена Б УМИ
2043 | К00-0000183 | 30.04.2026 | Участок металлоизделий | (ПФ) Секция прохода СП2-2 (Ц 208.32.02.000 СБ) (снятие фасок) | МК, другое | 7 | 430.78 | Дефекты сварных швов | Плохое повторное возобновление дуги, отсутствие плавного перехода сварного шва у основному металлу. | Устранено | УМИ Корпус №11 |  | Смена Б УМИ
2045 | К00-0000183 | 30.04.2026 | Участок металлоизделий | (ПФК) Кронштейн КПн (Ц 207.13.00.000 СБ) (сварка) | МК, другое | 10 | 731.2 | Невыполнение технических требований КД | Отсутствие фаски 2х45 градусов | Устранено | УМИ Корпус №11 |  | Смена Б УМИ
2046 | К00-0000183 | 30.04.2026 | Участок металлоизделий | (ПФК) Кронштейн КП (Ц 207.01.00.000 СБ) (сварка) | МК, другое | 18 | 1316.16 | Невыполнение технических требований КД | Отсутствие фаски 2х45 градусов | Устранено | УМИ Корпус №11 |  | Смена Б УМИ
2050 | К00-0000184 | 04.05.2026 | Участок металлоизделий | (ПФК) Труба наружная деф.шва ТНДШ-1200 (ф51) (сварка) | Элементы ДШ для ограждений УПО (СТО 036 и СТО 037) |  |  | Маркировка | Несоответствие бирки ПФК | Устранено | УМИ Корпус №11 |  | Смена Б УМИ
2051 | К00-0000184 | 04.05.2026 | Участок металлоизделий | (ПФК) Труба внутренняя деф.шва ТВДШ-1200 (ф42) (сварка) | Элементы ДШ для ограждений УПО (СТО 036 и СТО 037) |  |  | Маркировка | Несоответствие бирки ПФК | Устранено | УМИ Корпус №11 |  | Смена Б УМИ
2075 | К00-0000190 | 10.05.2026 | Участок металлоизделий | (ПФК) Секция прохода СП2-1 (Ц 208.32.01.000 СБ) (снятие фасок) | МК, другое | 5 | 515.05 | Отсутствует клеймо сварщика | Отсутствует клеймо сварщика. Плохое повторное возбуждение дуги. | Устанимое | УМИ Корпус №11 |  | Смена А УМИ
2076 | К00-0000191 | 10.05.2026 | Участок металлоизделий | (ПФК) Кронштейн КР1 (Ц 207.02.00.000 СБ) (снятие фасок) | МК, другое | 3 | 57.54 | Дефекты сварных швов | Брызги металла в монтажных отверстиях (2шт). Не выполнено требование "заварить" (1шт). | Устанимое | УМИ Корпус №11 |  | Смена А УМИ
2077 | К00-0000191 | 10.05.2026 | Участок металлоизделий | (ПФК) Кронштейн КР1 (Ц 207.02.00.000 СБ) (снятие фасок) | МК, другое | 25 | 479.5 | Отсутствует клеймо сварщика | Отсутствует клеймо сварщика | Устанимое | УМИ Корпус №11 |  | Смена А УМИ
2078 | К00-0000192 | 10.05.2026 | Участок металлоизделий | (ПФК) Кронштейн КР1 (Ц 207.02.00.000 СБ) (снятие фасок) | МК, другое | 3 | 57.54 | Несоответствие геометрических размеров | По КД размер 228+-2мм, фактически 222-225мм. | Устанимое | УМИ Корпус №11 |  | Смена А УМИ
2080 | К00-0000192 | 10.05.2026 | Участок металлоизделий | (ПФК) Секция прохода СП2-1 (Ц 208.32.01.000 СБ) (снятие фасок) | МК, другое | 6 | 618.06 | Дефекты сварных швов | Плохое повторное возбуждение дуги. Неполный сварной шов №1 на ребре (2шт). Заусенцы (2шт). Отсутствует фаска 2х45 градусов (2шт) | Устанимое | УМИ Корпус №11 |  | Смена А УМИ
2081 | К00-0000192 | 10.05.2026 | Участок металлоизделий | (ПФК) Секция прохода СП2-1 (Ц 208.32.01.000 СБ) (снятие фасок) | МК, другое | 4 | 412.04 | Дефекты сварных швов | Плохое повторное возбуждение дуги. Отсутствует фаска 2х45 градусов. Брызги металла (2шт). Натёк на технологическое отверстие (1шт). | Устанимое | УМИ Корпус №11 |  | Смена А УМИ
2085 | К00-0000193 | 11.05.2026 | Участок металлоизделий | (ПФК) Карниз К2 (Ц 208.07.00.000 СБ) (правка) | МК, другое | 2 | 236.26 | Плохое повторное возбуждение дуги | Плохое повторное возбуждение дуги | Устранено | УМИ Корпус №11 |  | Смена В УМИ
2086 | К00-0000193 | 11.05.2026 | Участок металлоизделий | (ПФК) Секция прохода СП2-2 (Ц 208.32.02.000 СБ) (правка) | МК, другое | 5 | 307.7 | Плохое повторное возбуждение дуги | Плохое повторное возбуждение дуги | Устранено | УМИ Корпус №11 |  | Смена В УМИ
2100 | К00-0000197 | 13.05.2026 | Участок производства настилов | (ПФК) Настил SP 34х38/30х3 S5 А 1350х520 (сварка) | Настилы сварные |  |  | Несплавление | Несплавление (1шт) | Устанимое | УПН Корпус №13 |  | Смена А УПН
2124 | К00-0000202 | 17.05.2026 | Участок металлоизделий | (ПФК) Карниз К2 (Ц 208.07.00.000 СБ) (правка) | МК, другое | 1 | 118.13 | Единичный подрез | Единичный подрез | Устранено | УМИ Корпус №11 |  | Смена Б УМИ
2125 | К00-0000203 | 18.05.2026 | Участок производства настилов | (ПФК) Настил SP 34х38/30х3 S5 А 1365х800 (сварка) | Настилы сварные | 1 | 28.55 | Брызги металла | Сварные брызги. | Устранено | УПН Корпус №13 |  | Смена А УПН
2126 | К00-0000203 | 18.05.2026 | Участок производства настилов | (ПФК) Настил SP 34х38/30х3 S5 А 1365х500 (сварка) | Настилы сварные | 1 | 18.18 | Невыполнение требований НТД | Выступ связующего элемента не более 1,5 мм, факт 2. Сварные брызги. | Устранено | УПН Корпус №13 |  | Смена А УПН
2127 | К00-0000203 | 18.05.2026 | Участок производства настилов | (ПФК) Настил SP 34х38/30х3 S5 А 1350х560 (сварка) | Настилы сварные | 3 | 60.78 | Дефекты сварных швов | Натёк, брызги металла | Устранено | УПН Корпус №13 |  | Смена А УПН
2128 | К00-0000203 | 18.05.2026 | Участок производства настилов | (ПФК) Настил SP 34х38/30х3 S5 А 1280х1000 (сварка) | Настилы сварные | 2 | 65.02 | Дефекты сварных швов | Натёк, брызги металла | Устранено | УПН Корпус №13 |  | Смена А УПН
2129 | К00-0000203 | 18.05.2026 | Участок производства настилов | (ПФК) Настил SP 34х38/30х5 S4 А 2200х1000 (сварка) | Настилы сварные | 3 | 251.49 | Брызги металла | Сварные брызги. | Устранено | УПН Корпус №13 |  | Смена А УПН
2130 | К00-0000203 | 18.05.2026 | Участок производства настилов | (ПФК) Настил SP 34х38/30х5 S4 А 2040х1000 (сварка) | Настилы сварные | 3 | 233.7 | Брызги металла | Сварные брызги. | Устранено | УПН Корпус №13 |  | Смена А УПН
2131 | К00-0000203 | 18.05.2026 | Участок производства настилов | (ПФК) Настил SP 34х38/40х4 S4 А 270х616 (сварка) | Настилы сварные | 6 | 48.72 | Дефекты сварных швов | Натёк, брызги металла | Устранено | УПН Корпус №13 |  | Смена А УПН
2132 | К00-0000203 | 18.05.2026 | Участок производства настилов | (ПФК) Настил SP 34х38/40х4 S4 А 270х990 (сварка) | Настилы сварные | 4 | 51.52 | Дефекты сварных швов | Натёк, брызги металла | Устранено | УПН Корпус №13 |  | Смена А УПН
2133 | К00-0000203 | 18.05.2026 | Участок производства настилов | (ПФК) Настил SP 34х38/40х4 S4 А 1348х990 (сварка) | Настилы сварные | 5 | 279.1 | Отсутствует печать самоконтроля | Отсутствует печать самоконтроля | Устранено | УПН Корпус №13 |  | Смена А УПН
2134 | К00-0000203 | 18.05.2026 | Участок производства настилов | (ПФК) Настил SP 34х38/40х4 S4 А 1348х616 (сварка) | Настилы сварные | 3 | 105.78 | Дефекты сварных швов | Сварные брызги, несплавления связующих элементов с крайней несущей полосой. | Устранено | УПН Корпус №13 |  | Смена А УПН
2135 | К00-0000203 | 18.05.2026 | Участок производства настилов | (ПФК) Настил SP 34х38/30х3 S5 А 1365х1000 (сварка) | Настилы сварные | 3 | 103.65 | Брызги металла | Сварные брызги. | Устранено | УПН Корпус №13 |  | Смена А УПН
2136 | К00-0000203 | 18.05.2026 | Участок производства настилов | (ПФК) Настил SP 34х38/30х3 S5 А 1170х1000 (сварка) | Настилы сварные | 4 | 119.28 | Отсутствует печать самоконтроля | Отсутствует печать самоконтроля | Устранено | УПН Корпус №13 |  | Смена А УПН
2144 | К00-0000205 | 19.05.2026 | Участок металлоизделий | (ПФК) Секция ограждения пешеходного 426-1,0Д/2,0 Крест (ПО 122.01.02.000-01 СБ) (сварка) | ПО | 14 | 219.66 | Дефекты сварных швов | 1. Брызги металла. 2. Кратеры. 3. Поры. 4. Остатки сварочной проволоки. | Устранено | УМИ Корпус №11 |  | Смена А УМИ
2145 | К00-0000205 | 19.05.2026 | Участок металлоизделий | (ПФК) Элемент закладной ЗФ-30/8/Д380-2,5 (ЭЗ 357.00.00.000 СБ) (сварка) | ОО | 13 | 1358.24 | Дефекты сварных швов | Не выполнено требование "Заварить" | Устранено | УМИ Корпус №11 |  | Смена А УМИ
2146 | К00-0000205 | 19.05.2026 | Участок металлоизделий | (ПФК) Секция ограждения пешеходного 426-1,0Д/2,0 Крест (ПО 122.01.02.000-01 СБ) (сварка) | ПО | 4 | 62.76 | Незаваренный кратер | Кратер | Устранено | УМИ Корпус №11 |  | Смена А УМИ
2160 | К00-0000207 | 20.05.2026 | Участок металлоизделий | (ПФК) Стержень секции С1 (М 037.01.01.000 СБ) (слесарная) | Мачты | 1 | 1099.51 | Дефекты сварных швов | 1. Сварной шов №5 не соответствует требованиям КД. 2. Брызги металла | Устранено | УМИ Корпус №11 |  | Смена Б УМИ
2169 | К00-0000209 | 21.05.2026 | Участок металлоизделий | (ПФК) Элемент закладной ЗФ-30/8/Д380-2,5 (ЭЗ 357.00.00.000 СБ) (сварка) | ОО | 6 | 626.88 | Дефекты сварных швов | 1. Шов №1 не выполнено требование "Заварить" | Устранено | УМИ Корпус №11 |  | Смена Б УМИ
2175 | К00-0000210 | 22.05.2026 | Участок металлоизделий | (ПФК) Корпус оголовка D1256 (М 025.01.01.000 СБ) (сварка) | Мачты | 3 | 165.03 | Дефекты сварных швов | 1. Сварной шов №1 не соответствует требованиям КД. 2. Кратеры. 3. Брызги металла | Устранено | УМИ Корпус №11 |  | Смена В УМИ
2177 | К00-0000210 | 22.05.2026 | Участок металлоизделий | (ПФК) Элемент закладной ЗФ-24/12/Д400-3,0 (сварка) | ОО | 8 | 1144.48 | Дефекты сварных швов | 1. Не выполнено требование "Заварить". 2. Подрезы. | Устранено | УМИ Корпус №11 |  | Смена В УМИ
2178 | К00-0000210 | 22.05.2026 | Участок металлоизделий | (ПФК) Тросодержатель МФГ-М 002.30.01.000 (сварка) | Мачты | 16 | 57.92 | Неполный (незавершенный) рез | Неполный рез | Устранено | УМИ Корпус №11 |  | Смена В УМИ
2180 | К00-0000211 | 25.05.2026 | Участок металлоизделий | (ПФК) Стержень секции С1 (М 037.01.01.000 СБ) (слесарная) | Мачты | 1 | 1099.51 | Невыполнение требований НТД | 1. Не выполнено требовние "Заварить". 2. Налипший шлак | Устранено | УМИ Корпус №11 |  | Смена Б УМИ
2191 | К00-0000213 | 27.05.2026 | Участок металлоизделий | (ПФК) Кронштейн 1.К1-2,0-2,0-Ф4 (формирование отверстий) | ОО | 69 | 1234.41 | Налипший шлак | Налипший шлак | Устранено | УМИ Корпус №11 |  | Смена В УМИ
2192 | К00-0000213 | 27.05.2026 | Участок металлоизделий | (ПФК) Стержень секции С1 (М 037.01.01.000 СБ) (слесарная) | Мачты | 1 | 1099.51 | Налипший шлак | Налипший шлак | Устранено | УМИ Корпус №11 |  | Смена В УМИ
2193 | К00-0000213 | 27.05.2026 | Участок металлоизделий | (ПФК) Каркас короны (I/D1256/d805) (сварка) | Мачты | 1 | 41.68 | Дефекты сварных швов | Кратеры, поры, брызги металла | Устранено | УМИ Корпус №11 |  | Смена В УМИ
2194 | К00-0000213 | 27.05.2026 | Участок металлоизделий | (ПФК) Корпус оголовка D1256 (М 025.01.01.000 СБ) (сварка) | Мачты | 3 | 165.03 | Дефекты сварных швов | У сварного шва №1 не выполнено снятие усиление. | Устранено | УМИ Корпус №11 |  | Смена В УМИ
2195 | К00-0000213 | 27.05.2026 | Участок металлоизделий | (ПФК) Секция ограждения пешеходного 426-1,0Д/2,0 Крест (ПО 122.01.02.000-01 СБ) (сварка) | ПО | 13 | 203.97 | Дефекты сварных швов | Кратеры, поры, брызги металла | Устранено | УМИ Корпус №11 |  | Смена В УМИ
2200 | К00-0000214 | 28.05.2026 | Участок металлоизделий | (ПФК) Корпус КД6 тип А (200х400) с распоркой для Ш14 (сварка) | КД6 | 2 | 5.2 | Дефекты сварных швов | 1. Кратеры. 2. Брызги металла | Устанимое | УМИ Корпус №11 |  | Смена В УМИ
2206 | К00-0000214 | 28.05.2026 | Участок металлоизделий | (ПФК) Анкер СА-W/2,5-0,7-М5 (сварка) | ДО | 11 | 157.762 | Дефекты сварных швов | 1. Не обеспечен плавный переход к основному металла. 2. Кратеры | Устанимое | УМИ Корпус №11 |  | Смена В УМИ
2208 | К00-0000215 | 29.05.2026 | Участок металлоизделий | (ПФК) Секция ограждения пешеходного 426-1,0Д/2,0 Крест (ПО 122.01.02.000-01 СБ) (сварка) | ПО | 30 | 470.7 | Дефекты сварных швов | Кратеры, Брызги металла, поры | Устранено | УМИ Корпус №11 |  | Смена А УМИ
2220 | К00-0000217 | 02.06.2026 | Участок металлоизделий | (ПФК) Корпус оголовка D1256 (М 025.01.01.000 СБ) (сварка) | Мачты | 7 | 385.07 | Дефекты сварных швов | Не снято усиление шва №1 | Устранено | УМИ Корпус №11 |  | Смена В УМИ
2230 | К00-0000218 | 03.06.2026 | Участок металлоизделий | (ПФК) Талреп II (М 026.01.02.000 СБ) (сварка) | Мачты | 3 | 0.75 | Дефекты сварных швов | Брызги металла | Устранено | УМИ Корпус №11 |  | Смена А УМИ
2241 | К00-0000221 | 08.06.2026 | Участок металлоизделий | (ПФК) Секция заполнения СЗ-2000 (сварка) | ПО | 3 | 35.97 | Дефекты сварных швов | Поры, брызги | Устранено | УМИ Корпус №11 |  | Смена А УМИ
2242 | К00-0000221 | 08.06.2026 | Участок металлоизделий | ДЛЯ ЗК 496 и 497_(ПФК) Секция ограждения пешеходного 427-1,0Д/2,0 Крест (80) (сварка) | ПО | 23 | 268.64 | Заусенец в виде металлической стружки | Заусенцы | Устранено | УМИ Корпус №11 |  | Смена А УМИ
2243 | К00-0000221 | 08.06.2026 | Участок металлоизделий | ДЛЯ ЗК 496 и 497_(ПФК) Секция ограждения пешеходного 427-1,0Д/2,0 Крест (80) (сварка) | ПО | 5 | 58.4 | Дефекты сварных швов | Брызги, кратеры | Устранено | УМИ Корпус №11 |  | Смена А УМИ
2244 | К00-0000221 | 08.06.2026 | Участок металлоизделий | ДЛЯ ЗК 496 и 497_(ПФК) Секция ограждения пешеходного 427-1,0Д/2,0 Крест (80) (сварка) | ПО | 4 | 46.72 | Невыполнение требований НТД | Отсутствует тех.отверстие детали 7, Брызги, кратеры | Устранено | УМИ Корпус №11 |  | Смена А УМИ
2252 | К00-0000223 | 10.06.2026 | Участок металлоизделий | (ПФК) Стержень секции С1 (М 037.01.01.000 СБ) (слесарная) | Мачты | 2 | 2199.02 | Дефекты сварных швов | Сварной шов по КД Т3 фактически Т1 | Устранено | УМИ Корпус №11 |  | Смена Б УМИ
2258 | К00-0000223 | 10.06.2026 | Участок металлоизделий | (ПФК) Стойка перильная СПО-012 (сварка) | ПО | 16 | 184.8 | Дефекты сварных швов | Поры, брызги, плохое повторное возбуждение дуги | Устранено | УМИ Корпус №11 |  | Смена Б УМИ
2259 | К00-0000223 | 10.06.2026 | Участок металлоизделий | ДЛЯ ЗК 496 и 497_(ПФК) Секция ограждения пешеходного 427-1,0Д/2,0 Крест (80) (сварка) | ПО | 8 | 93.44 | Невыполнение требований НТД | Заусенцы, остатки сварочной проволоки, брызги металла | Устранено | УМИ Корпус №11 |  | Смена Б УМИ
2263 | К00-0000224 | 11.06.2026 | Участок металлоизделий | (ПФК) Стержень секции С1 (М 037.01.01.000 СБ) (слесарная) | Мачты | 1 | 1099.51 | Дефекты сварных швов | 1. Брызги. 2. Кратеры. 3. Плохое повтороное возбуждение дуги | Устранено | УМИ Корпус №11 |  | Смена Б УМИ
2265 | К00-0000224 | 11.06.2026 | Участок металлоизделий | (ПФК) Изделие закладное МН3 (слесарная) | МК, другое | 1 | 146.79 | Дефекты сварных швов | Брызги | Устранено | УМИ Корпус №11 |  | Смена Б УМИ
2267 | К00-0000224 | 11.06.2026 | Участок металлоизделий | (ПФК) Изделие закладное МН5' (слесарная) | МК, другое | 1 | 705.06 | Невыполнение требований НТД | 1. Брызги металла. 2. Натеки. 3. Размер 496+3 фактически 446 мм | Устранено | УМИ Корпус №11 |  | Смена Б УМИ
2269 | К00-0000225 | 15.06.2026 | Участок металлоизделий | (ПФК) Элемент закладной ЗФ-27/4/К230-1,5 (Окно) (сварка) | ОО | 12 | 357.6 | Дефекты сварных швов | Брызги, остатки сварочной проволоки, кратеры | Устранено | УМИ Корпус №11 |  | Смена Б УМИ
2276 | К00-0000226 | 16.06.2026 | Цех цинкования | ГПСкомпл(60) Секция С1-ц (60) (М 038.01.00.000 СБ) | Мачты | 1 | 1113.77 | Шлак (флюс, зола) на поверхности ЦП | Шлак (флюс, зола) на поверхности ЦП | Устранено | Корпус №01 |  | Смена Б ЦГЦ
2277 | К00-0000226 | 16.06.2026 | Цех цинкования | ПФЦ(60) Секция 3 (М 013.03.00.000 СБ) (оцинкование) | Мачты | 1 | 174.81 | Шлак (флюс, зола) на поверхности ЦП | Шлак (флюс, зола) на поверхности ЦП | Устранено | Корпус №01 |  | Смена Б ЦГЦ
2282 | К00-0000227 | 16.06.2026 | Участок металлоизделий | ДО СПИСАНИЯ_(ПФК) Каркас короны (М 009.40.01.000 СБ) (сварка) | Мачты | 1 | 74.1 | Дефекты сварных швов | Брызги металла | Устранено | УМИ Корпус №11 |  | Смена Б УМИ
2294 | К00-0000230 | 18.06.2026 | Склад готовой продукции | ГПЦ(100) Секция прохода СП2-1 (Ц 208.32.01.000 СБ) | МК, другое | 2 | 206.02 | Невыполнение требований НТД | Бурая ржавчина, забоины, наплывы цинка в виде острых капель | Устранено | ЦГЦ |  | Логистика
2296 | К00-0000230 | 18.06.2026 | Склад готовой продукции | ГПЦ(100) Карниз К2 (Ц 208.07.00.000 СБ) | МК, другое | 1 | 118.13 | Бурая ржавчина | Бурая ржавчина | Устранено | ЦГЦ |  | Логистика
2297 | К00-0000230 | 18.06.2026 | Склад готовой продукции | ГПЦ(100) Секция прохода СП2-2 (Ц 208.32.02.000 СБ) | МК, другое | 3 | 184.62 | Бурая ржавчина | Бурая ржавчина | Устранено | ЦГЦ |  | Логистика
2298 | К00-0000230 | 18.06.2026 | Склад готовой продукции | ГПЦ(100) Секция прохода СП2-2 (Ц 208.32.02.000 СБ) | МК, другое | 3 | 184.62 | Бурая ржавчина | Бурая ржавчина в местах несплошности покрытия, наносная бурая ржавчина | Устранено | ЦГЦ |  | Логистика
2300 | К00-0000230 | 18.06.2026 | Склад готовой продукции | ГПЦ(80) Изделие закладное МН4 | МК, другое | 1 | 594.79 | Наплывы цинка в виде острых капель | Наплывы цинка в виде острых капель | Устранено | ЦГЦ |  | Логистика
2301 | К00-0000230 | 18.06.2026 | Склад готовой продукции | ГПЦ(80) Изделие закладное МН4 | МК, другое | 1 | 594.79 | Бурая ржавчина | Бурая ржавчина в местах несплошности покрытия, наносная бурая ржавчина | Устранено | ЦГЦ |  | Логистика
2313 | К00-0000234 | 24.06.2026 | Участок металлоизделий | (ПФК) Секция нижняя (М 009.01.00.000 СБ) (сварка) | Мачты | 1 | 1977 | Брызги металла | Брызги металла | Устранено | УМИ Корпус №11 |  | Смена А УМИ
2317 | К00-0000235 | 25.06.2026 | Участок металлоизделий | (ПФК) Каркас короны (М 009.40.01.000 СБ) (слесарная) | Мачты | 1 | 74.1 | Дефекты сварных швов | Натеки, Брызги, кратеры.ю | Устранено | УМИ Корпус №11 |  | Смена А УМИ
2318 | К00-0000235 | 25.06.2026 | Участок металлоизделий | (ПФК) Секция нижняя (М 013.01.00.000 СБ) (слесарная) | Мачты | 1 | 1314.8 | Дефекты сварных швов | Не выполнено требование "Заварить". | Устранено | УМИ Корпус №11 |  | Смена А УМИ
2320 | К00-0000235 | 25.06.2026 | Участок металлоизделий | (ПФК) Стержень секции С1 (М 037.01.01.000 СБ) (слесарная) | Мачты | 1 | 1099.51 | Дефекты сварных швов | Не выполнено требование "Заварить". | Устранено | УМИ Корпус №11 |  | Смена А УМИ
2329 | К00-0000239 | 01.07.2026 | Участок металлоизделий | (ПФК) Деталь закладная ЗД-11 (420х370х150) (отв.135х246, М24) (сварка) | По чертежам заказчика | 13 | 349.44 | Невыполнение требований НТД | Брызги, кратеры, незавершенный рез. | Устранено | УМИ Корпус №11 |  | Смена Б УМИ
2331 | К00-0000240 | 02.07.2026 | Участок производства настилов | (ПФК) Настил SP 34х38/30х3 S5 А 1280х1167 (сварка) | Настилы сварные | 1 | 39.62 | Дефекты сварных швов | остатки сварной проволоки | Устранено | УПН Корпус №13 |  | Смена Б УПН
2333 | К00-0000240 | 02.07.2026 | Участок производства настилов | (ПФК) Настил SP 34х38/30х3 S5 А 1280х1000 (РН 177.00.00.000-08) (сварка) | Настилы сварные | 3 | 104.34 | Невыполнение требований НТД | Выступание связующих полос, брызги, несплавления. | Устранено | УПН Корпус №13 |  | Смена Б УПН
2337 | К00-0000241 | 02.07.2026 | Участок металлоизделий | (ПФК) Кронштейн 2.К2-2,0-2,0-0/-Ф5 (сварка) | ОО | 5 | 170 | Дефекты сварных швов | Поры, несплавление, брызги, плохое повторне возбуждение дуги, кратеры. | Устранено | УМИ Корпус №11 |  | Смена Б УМИ
2338 | К00-0000241 | 02.07.2026 | Участок металлоизделий | (ПФК) Деталь закладная ЗД-11 (420х370х150) (отв.135х246, М24) (сварка) | По чертежам заказчика | 8 | 215.04 | Невыполнение требований НТД | 1.Незавареный кратер. 2. Брызги металла. 3. Незавершеный рез. | Устранено | УМИ Корпус №11 |  | Смена Б УМИ
2339 | К00-0000242 | 06.07.2026 | Участок металлоизделий | (ПФК) Перильное ограждение П2 (Ц 208.03.00.000 СБ) (снятие фасок) | МК, другое | 30 | 2398.8 | Отсутствует печать самоконтроля | Отсутствует печать самоконтроля | Устранено | УМИ Корпус №11 |  | Смена Б УМИ
2340 | К00-0000242 | 06.07.2026 | Участок металлоизделий | (ПФК) Закладная деталь стойки перильного ограждения ЗДСПО (сварка) | ПО | 35 | 232.05 | Дефекты сварных швов | Плохое повторное возбуждение дуги, кратеры | Устранено | УМИ Корпус №11 |  | Смена Б УМИ
2341 | К00-0000242 | 06.07.2026 | Участок металлоизделий | (ПФК) Секция заполнения СЗ-3000 (сварка) | ПО | 40 | 712 | Отсутствует печать самоконтроля | Отсутствует печать самоконтроля | Устранено | УМИ Корпус №11 |  | Смена Б УМИ
2342 | К00-0000243 | 06.07.2026 | Склад готовой продукции | ГПЦ(настил)(40) Настил SP 34х38/30х3 S5 А Zn 1280х465 | Настилы сварные | 1 | 17.06 | Бурая ржавчина | Бурая ржавчина | Устранено | Отдел логистики |  | Логистика
2343 | К00-0000243 | 06.07.2026 | Склад готовой продукции | ГПЦ(настил)(40) Настил SP 34х38/30х3 S5 А Zn 1280х1000 (РН 177.00.00.000-08) | Настилы сварные | 1 | 34.78 | Бурая ржавчина | Бурая ржавчина | Устранено | Отдел логистики |  | Логистика
2344 | К00-0000243 | 06.07.2026 | Склад готовой продукции | ГПЦ(настил)(40) Настил SP 34х38/30х3 S5 А Zn 1280х1167 | Настилы сварные | 1 | 39.62 | Бурая ржавчина | Бурая ржавчина | Устранено | Отдел логистики |  | Логистика
2347 | К00-0000245 | 08.07.2026 | Участок металлоизделий | (ПФК) Секция 2 (М 009.02.00.000 СБ) (сварка) | Мачты | 2 | 2442.18 | Брызги металла | Брызги металла | Устранено | УМИ Корпус №11 |  | Смена В УМИ
2356 | К00-0000247 | 10.07.2026 | Участок металлоизделий | (ПФК) Рама Э 357.01.01.000 (сварка) | ВС | 1 | 189.6 | Дефекты сварных швов | 1. Брызги металла. 2. Поры. 3. Подрезы. | Устранено | УМИ Корпус №11 |  | Смена А УМИ
2376 | К00-0000250 | 15.07.2026 | Участок производства настилов | (ПФК) Настил SP 34х38/30х3 S4 А 2849х542 (Н8) (сварка) | Настилы сварные | 1 | 41.52 | Дефекты сварных швов | Брызги, остатки сварочной проволоки | Устранено | УПН Корпус №13 |  | Смена А УПН
2377 | К00-0000250 | 15.07.2026 | Участок производства настилов | (ПФК) Настил SP 34х38/30х3 S4 А 2799х460 (Н10) (сварка) | Настилы сварные | 1 | 35.72 | Брызги металла | Брызги металла | Устранено | УПН Корпус №13 |  | Смена А УПН
2378 | К00-0000250 | 15.07.2026 | Участок производства настилов | (ПФК) Настил SP 34х38/30х3 S4 А 1991х583 (Н5) (сварка) | Настилы сварные | 2 | 62 | Дефекты сварных швов | Отсутствует сварной шов | Устранено | УПН Корпус №13 |  | Смена А УПН
2379 | К00-0000250 | 15.07.2026 | Участок производства настилов | (ПФК) Настил SP 34х38/30х3 S4 А 1963х647 (Н14) (сварка) | Настилы сварные | 1 | 34.07 | Брызги металла | Брызги металла | Устранено | УПН Корпус №13 |  | Смена А УПН
2380 | К00-0000250 | 15.07.2026 | Участок производства настилов | (ПФК) Настил SP 34х38/30х3 S4 А 1495х920 (Н34/1) (сварка) | Настилы сварные | 1 | 36.64 | Брызги металла | Брызги металла | Устранено | УПН Корпус №13 |  | Смена А УПН
2381 | К00-0000250 | 15.07.2026 | Участок производства настилов | (ПФК) Настил SP 34х38/30х3 S4 А 1310х920 (Н34/2) (сварка) | Настилы сварные | 1 | 32.4 | Дефекты сварных швов | Остатки сварочной проволоки, натек | Устранено | УПН Корпус №13 |  | Смена А УПН
2385 | К00-0000253 | 16.07.2026 | Участок металлоизделий | (ПФК) Ствол секции нижней (М 009.01.02.000 СБ) (сварка) | Мачты | 1 | 1611.61 | Невыполнение требований НТД | Не выполнено притупление кромок обечайки. Незавершенный рез | Устранено | УМИ Корпус №11 |  | Смена А УМИ
2389 | К00-0000254 | 17.07.2026 | Участок металлоизделий | (ПФК) Секция прохода СП3-1н (Ц 208.33.01.000 СБ) (снятие фасок) | МК, другое | 1 | 34.82 | Плохое повторное возбуждение дуги | Плохое повторное возбуждение дуги | Устранено | УМИ Корпус №11 |  | Смена Б УМИ
2390 | К00-0000254 | 17.07.2026 | Участок металлоизделий | (ПФК) Секция прохода СП2-1 (Ц 208.32.01.000 СБ) (снятие фасок) | МК, другое | 3 | 309.03 | Плохое повторное возбуждение дуги | Плохое повторное возбуждение дуги | Устранено | УМИ Корпус №11 |  | Смена Б УМИ
2395 | К00-0000255 | 20.07.2026 | Участок металлоизделий | (ПФК) Секция прохода СП1-1 (Ц 208.25.01.000 СБ) (снятие фасок) | МК, другое | 3 | 238.47 | Плохое повторное возбуждение дуги | Плохое повторное возбуждение дуги | Устранено | УМИ Корпус №11 |  | Смена А УМИ
2396 | К00-0000255 | 20.07.2026 | Участок металлоизделий | (ПФК) Карниз К1 (Ц 208.04.00.000 СБ) (снятие фасок) | МК, другое | 1 | 90.81 | Плохое повторное возбуждение дуги | Плохое повторное возбуждение дуги | Устранено | УМИ Корпус №11 |  | Смена А УМИ
2397 | К00-0000256 | 21.07.2026 | Участок металлоизделий | (ПФК) Секция прохода СП5 (Ц 208.12.00.000 СБ) (снятие фасок) | МК, другое | 1 | 55.37 | Плохое повторное возбуждение дуги | Плохое повторное возбуждение дуги | Устранено | УМИ Корпус №11 |  | Смена А УМИ
2398 | К00-0000256 | 21.07.2026 | Участок металлоизделий | (ПФК) Секция прохода СП2 (Ц 208.09.00.000 СБ) (снятие фасок) | МК, другое | 2 | 131.3 | Плохое повторное возбуждение дуги | Плохое повторное возбуждение дуги | Устранено | УМИ Корпус №11 |  | Смена А УМИ
2400 | К00-0000256 | 21.07.2026 | Участок металлоизделий | (ПФК) Секция прохода СП1-1н (Ц 208.31.01.000 СБ) (снятие фасок) | МК, другое | 5 | 397.45 | Плохое повторное возбуждение дуги | Плохое повторное возбуждение дуги | Устранено | УМИ Корпус №11 |  | Смена А УМИ
2403 | К00-0000256 | 21.07.2026 | Участок металлоизделий | (ПФК) Секция прохода СП1-2 (Ц 208.25.02.000 СБ) (снятие фасок) | МК, другое | 3 | 142.14 | Плохое повторное возбуждение дуги | Плохое повторное возбуждение дуги | Устранено | УМИ Корпус №11 |  | Смена А УМИ
2433 | К00-0000259 | 23.07.2026 | Цех цинкования | ГПЦ(80) Стойка дорожная СД-1,45Ш14-3 | ДО | 5 | 89.4 | Наплывы цинка в виде острых капель | Наплывы цинка в виде острых капель | Устранено | Корпус №01 |  | Смена Б ЦГЦ
2438 | К00-0000260 | 24.07.2026 | Участок металлоизделий | (ПФК) Перильное ограждение П5 (Ц 208.23.00.000 СБ) (снятие фасок) | МК, другое | 1 | 71.25 | Несоответствие сварных швов | сварной шов неполной длины | Устранено | УМИ Корпус №11 |  | Смена В УМИ
2439 | К00-0000260 | 24.07.2026 | Участок металлоизделий | (ПФК) Ограждение для ПО1 (Ц 207.10.01.000 СБ) (снятие фасок) | МК, другое | 30 | 196.5 | Брызги металла | Брызги металла | Устранено | УМИ Корпус №11 |  | Смена В УМИ
2440 | К00-0000261 | 24.07.2026 | Цех цинкования | ГПЦ(100) Лестница Л0 (Ц 208.06.00.000 СБ) | МК, другое | 1 | 112.68 | Шлак (флюс, зола) на поверхности ЦП | Шлак (флюс, зола) на поверхности ЦП | Устранено | Корпус №01 |  | Смена В ЦГЦ
2441 | К00-0000261 | 24.07.2026 | Цех цинкования | ГПЦ(80) Закладная деталь ЗДСБО1 | ДО | 1 | 38.8 | Бурая ржавчина | Бурая ржавчина | Устранено | Корпус №01 |  | Смена В ЦГЦ
2443 | К00-0000261 | 24.07.2026 | Цех цинкования | ГПЦ(80) Стойка дорожная СД-1,45Ш14-3 | ДО | 3 | 53.64 | Наплывы цинка в виде острых капель | Наплывы цинка в виде острых капель | Устранено | Корпус №01 |  | Смена В ЦГЦ
2450 | К00-0000262 | 28.07.2026 | Участок металлоизделий | (ПФК) Ограждение пешеходное ограничивающее 401-ОПО-Д/1,0-2,0 (сварка) | ПО | 45 | 673.2 | Сварной шов выполнен не по всей длине сопряжения деталей | Сварной шов выполнен не по всей длине сопряжения деталей | Устранено | УМИ Корпус №11 |  | Смена Б УМИ
2459 | К00-0000263 | 30.07.2026 | Цех цинкования | ГПЦ(настил)(40) Настил SP 34х38/30х3 S4 А Zn 2375(2013)х1249 | Настилы сварные | 1 | 68.91 | Отсутствует печать самоконтроля | Отсутствует печать самоконтроля | Устранено | ЦГЦ Большая линия |  | Смена В ЦГЦ
2461 | К00-0000263 | 30.07.2026 | Цех цинкования | ГПЦ(настил)(40) Настил SP 34х38/50х3 S4 А Zn 1850х1000 (Н36/1) | Настилы сварные | 1 | 75.21 | Наплывы цинка в виде острых капель | Наплывы цинка в виде острых капель | Устранено | ЦГЦ Большая линия |  | Смена В ЦГЦ
2463 | К00-0000263 | 30.07.2026 | Цех цинкования | ПФЦ(40) Настил SP 34х38/50х3 S4 А Zn 1850х850 (Н37/1) (оцинкование) | Настилы сварные | 1 | 64.93 | Наплывы цинка в виде острых капель | Наплывы цинка в виде острых капель | Устранено | ЦГЦ Большая линия |  | Смена В ЦГЦ
2465 | К00-0000263 | 30.07.2026 | Цех цинкования | ГПЦ(настил)(40) Настил SP 34х38/30х3 S4 А Zn 2849х1000 (Н6) | Настилы сварные | 2 | 148.3 | Наплывы цинка в виде острых капель | Наплывы цинка в виде острых капель | Устранено | ЦГЦ Большая линия |  | Смена В ЦГЦ
2467 | К00-0000263 | 30.07.2026 | Цех цинкования | ГПЦ(настил)(40) Настил SP 34х38/50х4 S4 А Zn 1851х530 (Н29) | Настилы сварные | 1 | 54.62 | Наплывы цинка в виде острых капель | Наплывы цинка в виде острых капель | Устанимое | ЦГЦ Большая линия |  | Смена В ЦГЦ
2470 | К00-0000263 | 30.07.2026 | Цех цинкования | ГПЦ(настил)(40) Настил SP 34х38/30х3 S4 А Zn 1963х1000 (Н4) | Настилы сварные | 1 | 51.55 | Наплывы цинка в виде острых капель | Наплывы цинка в виде острых капель | Устранено | ЦГЦ Большая линия |  | Смена В ЦГЦ
2476 | К00-0000265 | 03.08.2026 | Участок металлоизделий | (ПФК) Элемент закладной ЗФ-24/4/К230-2,5 (ЭЗ 249.00.00.000 СБ) (сварка) | ОО | 1 | 91.53 | Отсутствует сварной шов | Отстствубт сварные швы | Устранено | УМИ Корпус №11 |  | Смена В УМИ
2494 | К00-0000270 | 10.08.2026 | Цех цинкования | ГПЦ(80) Секция балки СБ-W/2,5-6320/0,5-М5 | ДО | 2 | 108.6 | Забоины ЦП до основного металла | Забоины ЦП до основонго металла | Устранено | Корпус №01 |  | Смена А ЦГЦ
2514 | К00-0000275 | 13.08.2026 | Участок металлоизделий | (ПФК) Каркас короны (М 009.40.01.000 СБ) (слесарная) | Мачты | 2 | 148.2 | Брызги металла | Брызги металла | Устранено | УМИ Корпус №11 |  | Смена Б УМИ
2518 | К00-0000276 | 14.08.2026 | Участок металлоизделий | (ПФК) Секция нижняя (М 009.01.00.000 СБ) (сварка) | Мачты | 1 | 1977 | Брызги металла | Брызги металла | Устранено | УМИ Корпус №11 |  | Смена В УМИ
2524 | К00-0000278 | 17.08.2026 | Участок металлоизделий | (ПФК) Стержень секции ВМО-16/6 (слесарная) | МК | 2 | 1285.1 | Брызги металла | Брызги металла | Устранено | УМИ Корпус №11 |  | Смена Б УМИ
2525 | К00-0000278 | 17.08.2026 | Участок металлоизделий | (ПФК) Элемент закладной ЗФ-16/4/К140-1,5 (окно) (сварка) | ОО | 8 | 249.04 | Невыполнение требований НТД | Не выполнено притупление кромок, Натеки, Брызги металла | Устранено | УМИ Корпус №11 |  | Смена Б УМИ
2531 | К00-0000281 | 19.08.2026 | Участок металлоизделий | (ПФК) Стержень секции ВМО-16/6 (слесарная) | МК | 1 | 642.55 | Невыполнение требований НТД | Не выполнено притупление кромок, брызги металла, натеки | Устранено | УМИ Корпус №11 |  | Смена В УМИ
2532 | К00-0000281 | 19.08.2026 | Участок металлоизделий | (ПФК) Стержень секции ВМО-16/6 (слесарная) | МК | 1 | 642.55 | Дефекты сварных швов | Не выполнено требование "Заварить", Брызги | Устранено | УМИ Корпус №11 |  | Смена В УМИ
2535 | К00-0000281 | 19.08.2026 | Участок металлоизделий | (ПФК) Ствол секции нижней (М 009.01.02.000 СБ) (сварка) | Мачты | 1 | 1611.61 | Брызги металла | Брызги металла | Устранено | УМИ Корпус №11 |  | Смена В УМИ
2557 | К00-0000286 | 26.08.2026 | Участок металлоизделий | (ПФК) Каркас короны (М 009.40.01.000 СБ) (слесарная) | Мачты | 1 | 74.1 | Брызги металла | Брызги металла | Устранено | УМИ Корпус №11 |  | Смена А УМИ
2558 | К00-0000286 | 26.08.2026 | Участок металлоизделий | (ПФК) Каркас короны (М 009.40.01.000 СБ) (слесарная) | Мачты | 1 | 74.1 | Дефекты сварных швов | Брызги, кратеры | Устранено | УМИ Корпус №11 |  | Смена А УМИ
2582 | К00-0000293 | 04.09.2026 | Участок металлоизделий | (ПФК) Секция основная ФО-2 (сварка) | ФО | 8 | 233.92 | Дефекты сварных швов | 1. Поры. 2. Брызги. 3. Плохое повтороное возбуждение дуги. 4. кратеры | Устранено | УМИ Корпус №11 |  | Смена В УМИ
2585 | К00-0000293 | 04.09.2026 | Участок металлоизделий | (ПФК) Стойка мостовая СМ-2 (сварка) | МО | 15 | 291.9 | Брызги металла | Брызги метала | Устранено | УМИ Корпус №11 |  | Смена В УМИ
2606 | К00-0000298 | 17.09.2026 | Участок металлоизделий | (ПФК) Секция СР25 (ОР 288.02.00.000 СБ) (слесарная) | РО | 2 | 743.24 | Невыполнение требований НТД | 1. Брызги металла. 2. Зазор между листом и стальной линейкой 3 мм. | Устранено | УМИ Корпус №11 |  | Смена А УМИ
2607 | К00-0000298 | 17.09.2026 | Участок металлоизделий | (ПФК) Секция СР25 (ОР 288.02.00.000 СБ) (слесарная) | РО | 2 | 743.24 | Невыполнение требований НТД | 1. Пора. 2. Зазор между листом и стальной линейкой 3 мм. | Устранено | УМИ Корпус №11 |  | Смена А УМИ
2609 | К00-0000299 | 18.09.2026 | Участок металлоизделий | (ПФК) Секция СР25 (ОР 288.02.00.000 СБ) (слесарная) | РО | 2 | 743.24 | Невыполнение требований НТД | 1. Брызги металла. 2. Зазор между стальной линейкой и фланцем 3 мм. | Устранено | УМИ Корпус №11 |  | Смена Б УМИ
2610 | К00-0000299 | 18.09.2026 | Участок металлоизделий | (ПФК) Секция СР25 (ОР 288.02.00.000 СБ) (слесарная) | РО | 1 | 371.62 | Невыполнение требований НТД | 1. Зазор между стальной линейкой и фланцем 3 мм. | Устранено | УМИ Корпус №11 |  | Смена Б УМИ
2611 | К00-0000299 | 18.09.2026 | Участок металлоизделий | (ПФК) Секция СР25 (ОР 288.02.00.000 СБ) (слесарная) | РО | 2 | 743.24 | Невыполнение требований НТД | 1. Поры. 2. Зазор между стальной линейкой и фланцем 3 мм. | Устранено | УМИ Корпус №11 |  | Смена Б УМИ
2664 | К00-0000314 | 24.09.2026 | Участок металлоизделий | (ПФК) Секция СР46 (ОР 312.02.00.000 СБ) (слесарная) | РО | 2 | 1335.32 | Брызги металла | Брызги металла | Устранено | УМИ Корпус №11 |  | Смена Б УМИ
2665 | К00-0000314 | 24.09.2026 | Участок металлоизделий | (ПФК) Секция ограждения пешеходного 426-1,0Д/2,0 Крест (сварка) | ПО | 30 | 433.8 | Дефекты сварных швов | Поры. Брызги | Устранено | УМИ Корпус №11 |  | Смена Б УМИ
2667 | К00-0000315 | 24.09.2026 | Склад готовой продукции | ГПЦ(65) Решетка сварная балочная СБР1.2 | МК | 5 | 481.1 | Несоответствия ЦП | Забоины до оснвоного металла,шлак. | Устранено | Корпус №01 |  | Логистика
2670 | К00-0000315 | 24.09.2026 | Склад готовой продукции | ГПЦ(65) Решетка сварная балочная СБР2.1 | МК | 7 | 907.06 | Несоответствия ЦП | Забоины до оснвоного металла,шлак. | Устранено | Корпус №01 |  | Логистика
2671 | К00-0000316 | 28.09.2026 | Участок металлоизделий | (ПФК) Стержень секции С1 (Ц 242.01.01.000 СБ) (слесарная) | Опоры по чертежам заказчика | 2 | 1522.48 | Брызги металла | Брызги металла | Устранено | УМИ Корпус №11 |  | Смена Б УМИ
2672 | К00-0000316 | 28.09.2026 | Участок металлоизделий | (ПФК) Стержень секции С1 (Ц 242.01.01.000 СБ) (слесарная) | Опоры по чертежам заказчика | 1 | 761.24 | Натек | Натек | Устранено | УМИ Корпус №11 |  | Смена Б УМИ
2676 | К00-0000316 | 28.09.2026 | Участок металлоизделий | (ПФК) Стойка СП44 (ОР 315.01.00.000 СБ) (слесарная) | РО | 1 | 741.6 | Брызги металла | Брызги | Устранено | УМИ Корпус №11 |  | Смена Б УМИ
2681 | К00-0000316 | 28.09.2026 | Участок металлоизделий | (ПФК) Секция заполнения СЗ-2000 (сварка) | ПО | 10 | 119.9 | Дефекты сварных швов | 1. Поры. 2. Брызги. 3. Натеки | Устранено | УМИ Корпус №11 |  | Смена Б УМИ
2683 | К00-0000317 | 29.09.2026 | Цех цинкования | ГПЦ(80) Секция основная L=820 мм | ФО | 5 | 65.83 | Наплывы цинка в виде острых капель | Наплывы цинка в виде острых капель | Устранено | Корпус №01 |  | Смена Б ЦГЦ
2685 | К00-0000318 | 29.09.2026 | Участок металлоизделий | (ПФК) Стойка (120х60х4 L=2250) (сварка) | МК, другое | 5 | 87.2 | Дефекты сварных швов | плохое повторное возбуждение дуги, Сварной шов выполнен не по всей длине сопряжения деталей | Устранено | УМИ Корпус №11 |  | Смена Б УМИ
2686 | К00-0000318 | 29.09.2026 | Участок металлоизделий | (ПФК) Кронштейн 1.К2-2,0-1,5-0/180-Ф4 (МС 866.00.00.000 СБ) (сварка) | ОО | 4 | 118 | Дефекты сварных швов | подрез, поры, кратеры. брызги металла | Устранено | УМИ Корпус №11 |  | Смена Б УМИ
2687 | К00-0000318 | 29.09.2026 | Участок металлоизделий | (ПФК) Рама Э 357.01.01.000 (сварка) | ВС | 1 | 189.6 | Сварной шов выполнен не по всей длине сопряжения деталей | Сварной шов выполнен не по всей длине сопряжения деталей | Устранено | УМИ Корпус №11 |  | Смена Б УМИ
2688 | К00-0000318 | 29.09.2026 | Участок металлоизделий | (ПФК) Стойка мостовая СМ-0,75Д14 (М20 200х160) (сварка) | МО | 1 | 21.05 | Скопление/цепочка пор | цепочка пор | Устранено | УМИ Корпус №11 |  | Смена Б УМИ
2689 | К00-0000318 | 29.09.2026 | Участок металлоизделий | (ПФК) Столик опорный (сварка) | МК, другое | 4 | 86.36 | Несплавление | отсутствие соединения между основным и наплавленным металлом | Устранено | УМИ Корпус №11 |  | Смена Б УМИ
2690 | К00-0000318 | 29.09.2026 | Участок металлоизделий | (ПФК) Столик опорный (сварка) | МК, другое | 2 | 43.18 | Сварной шов выполнен не по всей длине сопряжения деталей | Сварной шов выполнен не по всей длине сопряжения деталей | Устранено | УМИ Корпус №11 |  | Смена Б УМИ
2693 | К00-0000319 | 29.09.2026 | Склад готовой продукции | ГПЦ(настил)(40) Настил Р 44,4х11,1/30х2 1 А Zn 1696х1000 | Настилы прессованные | 5 | 176.9 | Бурая ржавчина | Бурая ржавчина | Устранено | Отдел логистики |  | Логистика
2694 | К00-0000319 | 29.09.2026 | Склад готовой продукции | ГПЦ(настил)(40) Настил Р 44,4х11,1/30х2 1 А Zn 1696х1000 | Настилы прессованные | 45 | 1592.1 | Несоответствия ЦП | Бурая ржавчина, забоины до основного металла | Устранено | Отдел логистики |  | Логистика
2695 | К00-0000319 | 29.09.2026 | Склад готовой продукции | ГПЦ(настил)(40) Настил Р 44,4х11,1/30х2 1 А Zn 1696х1000 | Настилы прессованные | 14 | 495.32 | Несоответствия ЦП | Бурая ржавчина, забоины до основного металла, наплывы цинка в виде острых капель | Устранено | Отдел логистики |  | Логистика
2696 | К00-0000319 | 29.09.2026 | Склад готовой продукции | ГПЦ(настил)(40) Настил Р 44,4х11,1/30х2 1 А Zn 1696х1000 | Настилы прессованные | 6 | 212.28 | Несоответствия ЦП | Бурая ржавчина, наплывы цинка в виде острых капель | Устранено | Отдел логистики |  | Логистика
2697 | К00-0000320 | 18.09.2026 | Участок металлоизделий | (ПФК) Стойка СГ7 (ОР 288.01.00.000 СБ) (слесарная) | РО | 1 | 704.61 | Невыполнение требований НТД | Сварные брызги, непровары, не выполнено требование заварить, остатки сварочной проволоки | Устранено | УМИ Корпус №11 |  | Смена Б УМИ
2698 | К00-0000320 | 18.09.2026 | Участок металлоизделий | (ПФК) Стойка СГ7 (ОР 288.01.00.000 СБ) (слесарная) | РО | 4 | 2818.44 | Невыполнение требований НТД | Сварные брызги, непровары, не выполнено требование заварить. | Устранено | УМИ Корпус №11 |  | Смена Б УМИ
2699 | К00-0000321 | 13.09.2026 | Участок металлоизделий | (ПФК) Стойка СГ7 (ОР 288.01.00.000 СБ) (слесарная) | РО | 6 | 4227.66 | Невыполнение требований НТД | Сварные брызги | Устранено | УМИ Корпус №11 |  | Смена А УМИ
2702 | С00-0000001 | 13.01.2026 | Участок 7-13 корпуса | (ПФ) Полоса несущая шаг 22,2 (992х30х2) (раскрой) | Настилы прессованные | 1425 | 641.25 | Несоответствие геометрических размеров | При наладке оборудования возник брак в виде серповидности, несоотвествие высечек с требования КД, замятие несущей полосы | Неустранимое | УПН корпус №07 |  | Невозможно установить | Ошибки в настройке и контроле режимов обработки и производства |  | Разработаны ранее
2703 | С00-0000001 | 13.01.2026 | Участок 7-13 корпуса | (ПФ) Полоса связующая (1,6х8 L=1020) (раскрой) | Настилы прессованные | 3400 | 340 | Невыполнение технических требований КД | При наладке оборудования сформировался брак в виде серпа и искривления связующей полосы | Неустранимое | УПН корпус №07 |  | Невозможно установить | Ошибки в настройке и контроле режимов обработки и производства |  | Разработаны ранее
2704 | С00-0000002 | 13.01.2026 | Участок производства настилов | (ПФ) Полоса несущая 6100х30х3 S4 (раскрой) | Настилы сварные | 20 | 81.6 | Невыполнение технических требований КД | не соотвествие длины полосы требованиям КД | Неустранимое | УПН корпус №13 |  | Невозможно установить | Ошибки в настройке и контроле режимов обработки и производства |  | Разработаны ранее
2705 | С00-0000003 | 18.01.2026 | Корпус №01 | ГПЦ(настил)(40) Настил Р 44,4х11,1/30х2 1 А Zn 1696х1000 | Настилы прессованные | 21 | 742.98 | Вмятина |  | Устранимое | Не определено |  | Невозможно установить | Неправильное выполнение технологических операций по сварке | Невнимательность исполнителя | разработаны ранее | Не отражены в 1C:ERP
2706 | С00-0000005 | 19.01.2026 | Корпус №01 | ГПЦ(настил)(40) Настил Р 44,4х11,1/30х2 1 А Zn 1000х1000 | Настилы прессованные | 1 | 20.47 | Несоответствие требованиям КД | разрыв сварного шва | Устранимое | УПН корпус №13 |  | Невозможно установить | Неправильное выполнение технологических операций по сварке | Невнимательность исполнителя | разработаны ранее | Не отражены в 1C:ERP
2707 | С00-0000006 | 19.01.2026 | Корпус №03 | (ПФК) Подъемная пластина (раскрой) | ФО | 200 | 94 | Прочее | острая кромка, брызги от плазмы | Устранимое | УМИ корпус №4 |  | Смена Б УМИ | Незнание/непонимание требований к качеству продукции | Невнимательность исполнителя | провести инструктаж с сотрудниками Отв. сменный мастер | Не отражены в 1C:ERP
2708 | С00-0000007 | 20.01.2026 | Незавершенка Б/Л | (ПФК) Ствол опоры ФГН-10,0-02 (ОО 270.01.00.000 СБ) (сварка) | ОО | 2 | 276.98 | Прочее | замятые | Устранимое | УМИ корпус №11 |  | Невозможно установить |  |  | Невозможно установить причину появления дефекта. | Отражены в 1C:ERP
2709 | С00-0000008 | 20.01.2026 | Участок производства настилов | (ПФ) Полоса связующая (1,6х8 L=1020) (раскрой) | Настилы прессованные | 100 | 10 | Несоответствие требованиям КД | серповидность | Неустранимое | УПН корпус №13 |  | Невозможно установить | Нарушение режимов работы оборудования | Невнимательность исполнителя | Брак образовался за период с 01.12.2025 по 12.01.2026, Причина брака настройка оборудования после каждой замены материалов (Штрипс, Профиль высокоточ
2710 | С00-0000008 | 20.01.2026 | Участок производства настилов | (ПФ) Полоса несущая шаг 22,2 (992х30х2) (раскрой) | Настилы прессованные | 18 | 8.1 | Несоответствие требованиям КД | серповидность | Неустранимое | УПН корпус №13 |  | Невозможно установить | Нарушение режимов работы оборудования | Невнимательность исполнителя | Брак образовался за период с 01.12.2025 по 12.01.2026, Причина брака настройка оборудования после каждой замены материалов (Штрипс, Профиль высокоточ
2711 | С00-0000008 | 20.01.2026 | Участок производства настилов | (ПФ) Обрамление 998х30х2 (раскрой) | Настилы прессованные | 160 | 75.2 | Несоответствие требованиям КД | серповидность | Неустранимое | УПН корпус №13 |  | Невозможно установить | Нарушение режимов работы оборудования | Невнимательность исполнителя | Брак образовался за период с 01.12.2025 по 12.01.2026, Причина брака настройка оборудования после каждой замены материалов (Штрипс, Профиль высокоточ
2712 | С00-0000008 | 20.01.2026 | Участок производства настилов | (ПФ) Пруток витой L=1045 мм (резка в размер) | МК | 750 | 150 | Несоответствие требованиям КД | серповидность | Неустранимое | УПН корпус №13 |  | Невозможно установить | Нарушение режимов работы оборудования | Невнимательность исполнителя | Брак образовался за период с 01.12.2025 по 12.01.2026, Причина брака настройка оборудования после каждой замены материалов (Штрипс, Профиль высокоточ
2713 | С00-0000009 | 21.01.2026 | Корпус №01 | ПФК(закупка) Ствол опоры ФГН-10,0-02 (ОО 270.01.00.000 СБ) (от поставщика/переработчика) | ОО | 1 | 138.49 | Прочее | непровар и мятина. | Устранимое | Не определено |  | Невозможно установить | Невнимательность исполнителя |  | С переработчиком ООО "Астрея" заключены устные договоренности по доработке продольных швов стреженей опор. Будет проведена повторная проработка данных | Не отражены в 1C:ERP
2714 | С00-0000010 | 24.01.2026 | Корпус №01 | ГПЦ(настил)(40) Настил Р 44,4х11,1/30х2 1 А Zn 1000х1000 | Настилы прессованные | 1 | 20.47 | Прочее | направляющая замятая | Устранимое | УПН Корпус №13 | Участок производства настилов | Смена Б УПН | Малый опыт работы на оборудовании/технологической операции | Невнимательность исполнителя | ручная доработка | Не отражены в 1C:ERP
2715 | С00-0000010 | 24.01.2026 | Корпус №01 | ГПЦ(настил)(40) Настил Р 44,4х11,1/30х2 1 А Zn 1000х1000 | Настилы прессованные | 2 | 40.94 | Прочее | выкус металла по кромке | Устранимое | УПН Корпус №13 | Участок производства настилов | Смена Б УПН | Малый опыт работы на оборудовании/технологической операции | Невнимательность исполнителя | ручная доработка | Не отражены в 1C:ERP
2716 | С00-0000010 | 24.01.2026 | Корпус №01 | ГПЦ(настил)(40) Настил Р 44,4х11,1/30х2 1 А Zn 1000х1000 | Настилы прессованные | 1 | 20.47 | Прочее | вылетела направляющая | Устранимое | УПН Корпус №13 | Участок производства настилов | Смена Б УПН | Малый опыт работы на оборудовании/технологической операции | Невнимательность исполнителя | ручная доработка | Не отражены в 1C:ERP
2717 | С00-0000010 | 24.01.2026 | Корпус №01 | ГПЦ(настил)(40) Настил Р 44,4х11,1/30х2 1 А Zn 1000х1000 | Настилы прессованные | 1 | 20.47 | Прочее | оторванна кромка на углу (сварка) | Устранимое | УПН Корпус №13 | Участок производства настилов | Смена Б УПН | Малый опыт работы на оборудовании/технологической операции | Невнимательность исполнителя | ручная доработка | Не отражены в 1C:ERP
2718 | С00-0000011 | 24.01.2026 | Корпус №01 | ГПЦ(настил)(40) Настил Р 44,4х11,1/30х2 1 А Zn 1000х1000 | Настилы прессованные | 2 | 40.94 | Прочее | кривые | Устранимое | Не определено |  | Невозможно установить | Неправильное выполнение технологических операций по сварке | Невнимательность исполнителя | разработаны ранее | Не отражены в 1C:ERP
2719 | С00-0000012 | 24.01.2026 | Корпус №01 | ГПЦ(настил)(40) Настил Р 44,4х11,1/30х2 1 А Zn 1696х1000 | Настилы прессованные | 22 | 778.36 | Прочее | замятые | Устранимое | УПН Корпус №13 | Участок производства настилов | Смена В УПН | Невнимательность исполнителя | Недостаточный уровень компетенций для проведения технического контроля | Дополнительный промежуточный контроль со стороны сменного мастера и бригадира. | Не отражены в 1C:ERP
2720 | С00-0000013 | 26.01.2026 | ЦГЦ Большая линия | (ПФК) Ствол опоры ФГН-10,0-02 (ОО 270.01.00.000 СБ) (сварка) | ОО | 39 | 5401.11 | Несоответствие требованиям КД |  | Устранимое | УМИ корпус №11 |  | Смена А УМИ | Недостаточный уровень компетенций для выполнения операции | Не проведён технический контроль продукции, сырья, материалов, комплектующих | Провести беседу с исполнителем Отв. сменный мастре/бригадир | Не отражены в 1C:ERP
2721 | С00-0000014 | 26.01.2026 | ЦГЦ Большая линия | ПФЦ(80) Кронштейн 36.К1-2,0/1,5-2,0-Чайка-ц (оцинкование) | ОО | 24 | 816 | Несоответствие сварных швов |  | Устранимое | ЦЦ Зачистка |  | Невозможно установить | Незнание/непонимание требований к качеству продукции | Невнимательность исполнителя | Провести беседу с исполнителями о качестве выпускаемой продукции. | Отражены в 1C:ERP
2722 | С00-0000015 | 26.01.2026 | _Склад корпус №11 | (ПФ) Косынка 88х65х8 (раскрой) | ОО | 340 | 88.4 | Несоответствие геометрических размеров | В КД заложеный радиус R10 не обеспечивает сборку сварку изделия | Устранимое | УМИ корпус №9 |  | Невозможно установить | Нарушение требований технологической документации | Ошибки в чертежах/конструкторской документации (КД) | Перед запуском всей партии изделий в работу необходимо делать первичное предъявление первого изделия (постановка изделий на производство). | Отражены в 1C:ERP
2723 | С00-0000015 | 26.01.2026 | _Склад корпус №11 | (ПФ) Косынка 88х73х8 (раскрой) | ОО | 620 | 179.8 | Несоответствие геометрических размеров | В КД заложеный радиус R10 не обеспечивает сборку сварку изделия | Устранимое | УМИ корпус №9 |  | Невозможно установить | Нарушение требований технологической документации | Ошибки в чертежах/конструкторской документации (КД) | Перед запуском всей партии изделий в работу необходимо делать первичное предъявление первого изделия (постановка изделий на производство). | Отражены в 1C:ERP
2724 | С00-0000016 | 28.01.2026 | Корпус №01 | ГПЦ(60) Картридж малый (S 2,0 С500) БО 265.02.00.000 | ОМФП | 4 | 155.56 | Несоответствие требованиям КД | нарушение по сварному шву. | Устранимое | УМИ корпус №11 |  | Невозможно установить | Недостаточный уровень компетенций для выполнения операции | Незнание/непонимание требований к качеству продукции | Провести инструктаж со сварщиками о качестве выпускаемой продукции. Отв. см. мастера УМИ. | Не отражены в 1C:ERP
2725 | С00-0000017 | 29.01.2026 | Корпус №01 | ГПЦ(настил)(40) Настил Р 44,4х11,1/30х2 1 А Zn 1000х1000 | Настилы прессованные | 2 | 40.94 | Прочее | 1 шт.угол замятый и 1 без сварки | Устранимое | Не определено |  | Невозможно установить | Малый опыт работы на оборудовании/технологической операции | Невнимательность исполнителя | разработанны ранее | Не отражены в 1C:ERP
2726 | С00-0000017 | 29.01.2026 | Корпус №01 | ГПЦ(настил)(40) Настил Р 44,4х11,1/30х2 1 А Zn 1000х1000 | Настилы прессованные | 4 | 81.88 | Прочее | кривые | Устранимое | Не определено |  | Невозможно установить | Малый опыт работы на оборудовании/технологической операции | Невнимательность исполнителя | разработанны ранее | Не отражены в 1C:ERP
2727 | С00-0000017 | 29.01.2026 | Корпус №01 | ГПЦ(настил)(40) Настил Р 44,4х11,1/30х2 1 А Zn 1000х1000 | Настилы прессованные | 1 | 20.47 | Прочее | направляющая кривая | Устранимое | Не определено |  | Невозможно установить | Малый опыт работы на оборудовании/технологической операции | Невнимательность исполнителя | разработанны ранее | Не отражены в 1C:ERP
2728 | С00-0000017 | 29.01.2026 | Корпус №01 | ГПЦ(настил)(40) Настил Р 44,4х11,1/30х2 1 А Zn 1000х1000 | Настилы прессованные | 2 | 40.94 | Прочее | направляющие выпирают. | Устранимое | Не определено |  | Невозможно установить | Малый опыт работы на оборудовании/технологической операции | Невнимательность исполнителя | разработанны ранее | Не отражены в 1C:ERP
2729 | С00-0000018 | 29.01.2026 | Участок 7-13 корпуса | (ПФ) Полоса связующая (1,6х8 L=1020) (раскрой) | Настилы прессованные | 3400 | 340 | Несоответствие геометрических размеров | высота связующей ниже требуемой. т.е. меньше 8 мм | Неустранимое | УПН корпус №07 |  | Невозможно установить | Не определены (частично или полностью) требования к продукции |  | КорД разработаны в рамках рекламации № 714 от 26.01.2026
2730 | С00-0000019 | 31.01.2026 | Корпус №01 | ГПЦ(настил)(40) Настил Р 44,4х11,1/30х2 1 А Zn 1696х1000 | Настилы прессованные | 3 | 106.14 | Прочее | гнутые ребра | Устранимое | Не определено |  | Невозможно установить | При разработке технологии выбраны неоптимальные процессы, операции, режимы работы оборудования | Невнимательность исполнителя | разработаны ранее | Не отражены в 1C:ERP
2731 | С00-0000019 | 31.01.2026 | Корпус №01 | ГПЦ(настил)(40) Настил Р 44,4х11,1/30х2 1 А Zn 1696х1000 | Настилы прессованные | 3 | 106.14 | Прочее | замятые | Устранимое | Не определено |  | Невозможно установить | При разработке технологии выбраны неоптимальные процессы, операции, режимы работы оборудования | Невнимательность исполнителя | разработаны ранее | Не отражены в 1C:ERP
2732 | С00-0000019 | 31.01.2026 | Корпус №01 | ГПЦ(настил)(40) Настил Р 44,4х11,1/30х2 1 А Zn 1696х1000 | Настилы прессованные | 4 | 141.52 | Прочее | швы не провар | Устранимое | Не определено |  | Невозможно установить | При разработке технологии выбраны неоптимальные процессы, операции, режимы работы оборудования | Невнимательность исполнителя | разработаны ранее | Не отражены в 1C:ERP
2733 | С00-0000020 | 03.02.2026 | Корпус №01 | ГПЦ(80) Стойка дорожная СД-1,5Ш14 | ДО | 3 | 55.32 | Прочее | деффект металла | Неустранимое | Не определено
2734 | С00-0000021 | 05.02.2026 | Корпус №01 | ГПЦ(80) Ствол опоры ФГН-10,0-02-ц (ОО 270.01.00.000 СБ) | ОО | 1 | 138.49 | Прочее | замятие | Устранимое | Не определено |  | Невозможно установить | Малый опыт работы на оборудовании/технологической операции | Невнимательность исполнителя | Нет возможности установить причину появления дефекта. | Не отражены в 1C:ERP
2735 | С00-0000022 | 13.02.2026 | ЦГЦ Большая линия | (ПФК) Секция балки СБ-W/3-6320/0,5-М5 (профилирование) | ДО | 1 | 67.763 | Несоответствие требованиям КД | смещение сетки отверстия | Устранимое | УМИ корпус №2 |  | Смена А УМИ | Ошибки в настройке и контроле режимов обработки и производства | Невнимательность исполнителя | Не требуется | Не отражены в 1C:ERP
2736 | С00-0000024 | 13.02.2026 | _Склад корпус №13 | (ПФ) Обрамление 998х30х2 (раскрой) | Настилы прессованные | 198 | 93.06 | Некорректное позиционирование детали (деталей) | Отклонение обрамления относительно несущей полосы свыше 1 мм. | Неустранимое | УПН корпус №13 |  | Невозможно установить | Исчерпан ресурс работы оснастки | Неисправности оборудования, влияющие на качество продукции | заменена планка диэлектрика на контактной сварке, которая приводила к занижению обрамления
2737 | С00-0000025 | 13.02.2026 | Участок 7-13 корпуса | (ПФ) Заготовка настила Р 44,4х22,2/30х2 1 А 996х1000 (слесарная) | Настилы прессованные | 40 | 616 | Невыполнение технических требований КД | механические повреждения без возможности восстановления | Неустранимое | УПН корпус №07 |  | Невозможно установить | Неисправности оборудования, влияющие на качество продукции | Неисправности оборудования, влияющие на качество продукции | О неисправности были извещены технический департамент, технологический отдел. Были проведены работы для минимизации брака: оптимизированы настройки ре
2738 | С00-0000025 | 13.02.2026 | Участок 7-13 корпуса | (ПФ) Настил Р 44,4х22,2/30х2 1 А 996х1000 (сборка - запрессовка) | Настилы прессованные | 2 | 32.5 | Невыполнение технических требований КД | механические повреждения без возможности восстановления | Неустранимое | УПН корпус №07 |  | Невозможно установить | Неисправности оборудования, влияющие на качество продукции | Неисправности оборудования, влияющие на качество продукции | О неисправности были извещены технический департамент, технологический отдел. Были проведены работы для минимизации брака: оптимизированы настройки ре
2739 | С00-0000025 | 13.02.2026 | Участок 7-13 корпуса | (ПФ) Настил Р 44,4х11,1/30х2 1 А 1696х1000 (зачистка) | Настилы прессованные | 11 | 389.18 | Невыполнение технических требований КД | механические повреждения без возможности восстановления | Неустранимое | УПН корпус №07 |  | Невозможно установить | Неисправности оборудования, влияющие на качество продукции | Неисправности оборудования, влияющие на качество продукции | О неисправности были извещены технический департамент, технологический отдел. Были проведены работы для минимизации брака: оптимизированы настройки ре
2740 | С00-0000025 | 13.02.2026 | Участок 7-13 корпуса | (ПФ) Заготовка настила Р 44,4х22,2/30х2 1 А 1200х1000 (сборка - запрессовка) | Настилы прессованные | 2 | 37.08 | Невыполнение технических требований КД | механические повреждения без возможности восстановления | Неустранимое | УПН корпус №07 |  | Невозможно установить | Неисправности оборудования, влияющие на качество продукции | Неисправности оборудования, влияющие на качество продукции | О неисправности были извещены технический департамент, технологический отдел. Были проведены работы для минимизации брака: оптимизированы настройки ре
2741 | С00-0000025 | 13.02.2026 | Участок 7-13 корпуса | (ПФ) Заготовка настила Р 44,4х11,1/30х2 1 А 1000х1000 (сборка - запрессовка) | Настилы прессованные | 21 | 413.91 | Невыполнение технических требований КД | механические повреждения без возможности восстановления | Неустранимое | УПН корпус №07 |  | Невозможно установить | Неисправности оборудования, влияющие на качество продукции | Неисправности оборудования, влияющие на качество продукции | О неисправности были извещены технический департамент, технологический отдел. Были проведены работы для минимизации брака: оптимизированы настройки ре
2742 | С00-0000025 | 13.02.2026 | Участок 7-13 корпуса | (ПФ) Заготовка настила Р 44,4х11,1/30х2 1 А 1696х1000 (сборка - запрессовка) | Настилы прессованные | 8 | 272 | Невыполнение технических требований КД | механические повреждения без возможности восстановления | Неустранимое | УПН корпус №07 |  | Невозможно установить | Неисправности оборудования, влияющие на качество продукции | Неисправности оборудования, влияющие на качество продукции | О неисправности были извещены технический департамент, технологический отдел. Были проведены работы для минимизации брака: оптимизированы настройки ре
2743 | С00-0000026 | 17.02.2026 | Корпус №01 | ГПЦ(80) Основание ФО-У-90 | ФО | 12 | 2325.72 | Отклонение от прямолинейности |  | Устранимое | ЦЦ БЛ |  | Невозможно установить | При разработке технологии выбраны неоптимальные процессы, операции, режимы работы оборудования |  | Скорректировать маршрут внести, операцию правка Отв. ЦТОЗ | Отражены в 1C:ERP
2744 | С00-0000027 | 18.02.2026 |  | (ПФК) Стержень стойки СМД-0,85С-001 (профилирование) | МО | 1 | 9.019 | Смещение сетки отверстий |  | Устранимое | УМИ корпус №2 |  | Смена Б УМИ | Невнимательность исполнителя | Невнимательность исполнителя | Усилить контроль со стороны операторов при изготовлении штучных позиций.. Машинное зрение было отключено т.к. делали изделия по списку, соответственно | Не отражены в 1C:ERP
2745 | С00-0000028 | 25.02.2026 | ЦГЦ Большая линия | ГПЦ(80) Опора СМО-1,1Д-003 | ДО | 1 | 5.2 | Некорректное позиционирование детали (деталей) |  | Неустранимое | УМИ корпус №4 |  | Невозможно установить | Незнание/непонимание требований к качеству продукции | Невнимательность исполнителя | Усилить контроль со стороны бригадиров и мастеров.
2746 | С00-0000029 | 26.02.2026 | Корпус №01 | ГПЦ(60) Кронштейн 1.К2-2,0-2,0-О2-ц | ОО | 9 | 378.9 | Отклонение от прямолинейности |  | Устранимое | УМИ корпус №11 | Участок металлоизделий | Невозможно установить | При разработке технологии выбраны неоптимальные процессы, операции, режимы работы оборудования | Не проведён технический контроль продукции, сырья, материалов, комплектующих | Т.к. труба со св. швом, технологам проработать оптимальное позиционирование заготовки в трубном лазере для вырезки отверстий и в профилегибе при вальц | Не отражены в 1C:ERP
2747 | С00-0000030 | 27.02.2026 | ЦГЦ Большая линия | ГПЦ(60) Кронштейн 1.К2-2,0-2,0-О2-ц | ОО | 1 | 42.1 | Механическое повреждение | Замятие | Устранимое | Не определено | [5 empty] | Не отражены в 1C:ERP
2748 | С00-0000031 | 02.03.2026 | Корпус №01 | ГПЦ(80) Секция балки СБ-W/2,5-6320/0,5-М5 | ДО | 1 | 54.3 | Прочее | замятие и выкус с торца изделия | Устранимое | УМИ корпус №2 | Исполнительная дирекция Продмаш | Невозможно установить | Не проведён технический контроль продукции, сырья, материалов, комплектующих | Невнимательность исполнителя | Нет возможности определить причину возникновения дефекта. | Не отражены в 1C:ERP
2749 | С00-0000032 | 05.03.2026 | Корпус №01 | (ПФК) Стойка дорожная СД-1,45Ш14-3 (формирование отверстий) | ДО | 500 | 8940 | Не обеспечена необходимая глубина маркировки |  | Малозначительное | УМИ корпус №4 | Отдел закупок | Невозможно установить | Скрытый дефект в продукции поставщиков | Не проведён технический контроль продукции, сырья, материалов, комплектующих | На швеллере неровная полка, ударным способом клеймо не пропечатывается. Проставить знак ЕАС штемпельной краской после оцинкования.
2750 | С00-0000032 | 05.03.2026 | Корпус №01 | (ПФК) Стойка дорожная СД-1,45Ш14-3 (формирование отверстий) | ДО | 100 | 1788 | Не обеспечена необходимая глубина маркировки |  | Малозначительное | УМИ корпус №4 | Отдел закупок | Невозможно установить | Скрытый дефект в продукции поставщиков | Не проведён технический контроль продукции, сырья, материалов, комплектующих | На швеллере неровная полка, ударным способом клеймо не пропечатывается. Проставить знак ЕАС штемпельной краской после оцинкования.
2751 | С00-0000033 | 05.03.2026 | _Склад корпус №7 | _уу_Г/к штрипс 3,0*30 (0+2)/S235JR | СиМ | 59 | 59 | Прочее | Эксперименты с металлом 3мм для настройки работы штампового оборудования в корпусе №7 | Неустранимое | УПН корпус №07 | Участок производства настилов | Смена В УПН | Производственные процессы не адаптированы к специфике конкретного заказа |  | отработка технологии по переработки материала 3мм.
2752 | С00-0000033 | 05.03.2026 | _Склад корпус №7 | _уу_Х/к лист 3,0 ГОСТ 19904-90/ 08пс | СиМ | 153 | 153 | Прочее | Эксперименты с металлом 3мм для настройки работы штампового оборудования в корпусе №7 | Неустранимое | УПН корпус №07 | Участок производства настилов | Смена В УПН | Производственные процессы не адаптированы к специфике конкретного заказа |  | отработка технологии по переработки материала 3мм.
2753 | С00-0000034 | 05.03.2026 | Корпус №01 | (ПФК) Консоль-амортизатор КА (БО 248.01.00.002) (штамповка) | ДО | 440 | 1450.24 | Смещение сетки отверстий |  | Малозначительное | УМИ корпус №4 | Технический департамент | Смена В УМИ | Своевременно не произведена замена оснастки | Невнимательность исполнителя | проведена беседа с исполнителем. Минимизировать выпуск деталей с отклонениями возможно: переодическим самоконтролем оператора размеров деталей, досроч
2754 | С00-0000035 | 07.03.2026 | ЦГЦ Большая линия | ГПЦ(60) Кронштейн 1.К2-2,0-2,0-О2-ц | ОО | 2 | 84.2 | Несоответствие геометрических размеров | замятые | Устранимое | УМИ корпус №11 | Участок металлоизделий | Невозможно установить | Незнание/непонимание требований к качеству продукции | Невнимательность исполнителя | проведена беседа о качестве выпускаемой продукции и дальнейшей упаковке тарных мест | Не отражены в 1C:ERP
2755 | С00-0000036 | 11.03.2026 | ЦГЦ Малая линия | ГПЦ(60) Скоба крепления СК | ДО | 6620 | 1635.14 | Несоответствие толщины цинкового покрытия |  | Малозначительное | ЦЦ АЛМЦ | Центр технической обработки заказов | Невозможно установить | Ошибки в чертежах/конструкторской документации (КД) | Некорректно выбраны материалы/комплектующие | Скорректировать КД на м/и в части толщины ЦП, так как при увеличении толщины для Скоба СК-001 будет не обеспечена счинчиваемость с болтом М16
2756 | С00-0000036 | 11.03.2026 | ЦГЦ Малая линия | ГПЦ(60) Скоба крепления СК | МО | 2850 | 703.95 | Несоответствие толщины цинкового покрытия |  | Малозначительное | ЦЦ АЛМЦ | Центр технической обработки заказов | Невозможно установить | Ошибки в чертежах/конструкторской документации (КД) | Некорректно выбраны материалы/комплектующие | Скорректировать КД на м/и в части толщины ЦП, так как при увеличении толщины для Скоба СК-001 будет не обеспечена счинчиваемость с болтом М16
2757 | С00-0000038 | 20.03.2026 | ЦГЦ Большая линия | (ПФК) Стержень кронштейна 1.К3-2,0-2,0-/90-О2 (сварка) | ОО | 5 | 235.8 | Несоответствие геометрических размеров |  | Устранимое | УМИ корпус №11 | Участок металлоизделий | Смена Б УМИ | Не проведён технический контроль продукции, сырья, материалов, комплектующих | Невнимательность исполнителя | провести инструктаж с исполнителями о качестве выпускаемой продукции | Не отражены в 1C:ERP
2758 | С00-0000039 | 21.03.2026 | Корпус №01 | ГПЦ(80) Стойка дорожная СД-6 L=1850 мм | ДО | 16 | 307.52 | Отсутствует маркировка |  | Малозначительное | УМИ корпус №4 | Участок металлоизделий | Смена Б УМИ | Оборудование не обеспечивает выполнение требований по качеству и производительности (морально устаре | Не проведён технический контроль продукции, сырья, материалов, комплектующих | Внести корректировки ТТ в части нанесения маркировки штемпельной краской Отв. ЦТОЗ
2759 | С00-0000039 | 21.03.2026 | Корпус №01 | ГПЦ(80) Стойка дорожная СД-6 (ГОСТ 26804) | ДО | 24 | 473.76 | Отсутствует маркировка |  | Малозначительное | УМИ корпус №4 | Участок металлоизделий | Смена Б УМИ | Оборудование не обеспечивает выполнение требований по качеству и производительности (морально устаре | Не проведён технический контроль продукции, сырья, материалов, комплектующих | Внести корректировки ТТ в части нанесения маркировки штемпельной краской Отв. ЦТОЗ
2760 | С00-0000040 | 31.03.2026 | Корпус №01 | ГПЦ(80) Секция балки СБ-W/2,5-6320/0,5-М5 | ДО | 1 | 54.3 | Прочее | замятие | Устранимое | Не определено |  | Невозможно установить |  |  | Невозможно установить причину возникновения дефекта | Не отражены в 1C:ERP
2761 | С00-0000042 | 08.04.2026 | Корпус №01 | ГПЦ(настил)(40) Настил Р 44,4х11,1/30х3 А Zn 695х782 | Настилы прессованные | 1 | 14.69 | Линейное смещение между свариваемыми элементами |  | Устранимое | Не определено | Участок производства настилов | Невозможно установить | Неправильное выполнение технологических операций по сварке | Невнимательность исполнителя |  | Не отражены в 1C:ERP
2762 | С00-0000043 | 08.04.2026 | Корпус №01 | ГПЦ(настил)(40) Настил Р 44,4х11,1/30х3 А Zn 850х782 | Настилы прессованные | 1 | 17.75 | Линейное смещение между свариваемыми элементами |  | Устранимое | Не определено | Участок производства настилов | Невозможно установить | Неправильное выполнение технологических операций по сварке | Невнимательность исполнителя |  | Не отражены в 1C:ERP
2763 | С00-0000044 | 09.04.2026 | ЦГЦ Большая линия | ГПЦ(70) Труба 89х3,5 (12м) | МК, другое | 2 | 177.12 | Механическое повреждение | замятие | Устранимое | Не определено | [5 empty] | Не отражены в 1C:ERP
2764 | С00-0000045 | 10.04.2026 | Корпус №01 | ГПЦ(80) Стойка дорожная СД-1,45Ш14-3 | ДО | 2 | 35.76 | Несоответствие геометрических размеров |  | Неустранимое | УМИ корпус №4 | Участок металлоизделий | Невозможно установить | Невнимательность исполнителя | Невнимательность исполнителя | Проговорить в сменах с операторами работающими на пиле пакетной резке о контроле изготавливаемых ПФ.
2765 | С00-0000046 | 04.05.2026 | Корпус №01 | ГПЦ(80) Стойка дорожная СД-1,45Ш14-3 | ДО | 1 | 17.88 | Несоответствие поверхности металлоизделий | брак | Неустранимое | УМИ корпус №4 | Отдел закупок | Невозможно установить | Скрытый дефект в продукции поставщиков | Невнимательность исполнителя | 1. Усилить контроль со стороны операторов во время операции "пробивка отверстий". 2. Направить поставщику информацию о выявленном несоответствии Отв.
2766 | С00-0000047 | 05.05.2026 | Цех цинкования | ГПЦ(100) Секция прохода СП2-2 (Ц 208.32.02.000 СБ) | МК, другое | 33 | 2030.82 | Несоответствие геометрических размеров | Отклонение от прямолинейности | Устранимое | УМИ корпус №11 | Технологический отдел | Невозможно установить | При разработке технологии выбраны неоптимальные процессы, операции, режимы работы оборудования | При разработке технологии выбраны неоптимальные процессы, операции, режимы работы оборудования | При выявлении несоответствий сделать дополнительную операцию "правка" после оцинкования по примеру оснований демпферов. Отв. технологический отдел. | Отражены в 1C:ERP
2767 | С00-0000048 | 06.05.2026 | Участок металлоизделий | (ПФ) Швеллер МВС-10-80.00.01 (формирование отверстий) | МК, другое | 2 | 365.58 | Несоответствие требованиям КД | Смещение отверстий относительно оси симметрии,диаметр отверстий 24,8 мм.,по черт.22 мм.Изготовливались в присутствии технолога. | Устранимое | УМИ корпус №4 | Департамент производства | Невозможно установить | Малый опыт работы на оборудовании/технологической операции | Малый опыт работы на оборудовании/технологической операции | Не требуются. Было пробное изготовление. Изделия будут доработаны и вовлечены на аналогичное изделие либо на другую продукцию в качестве материала. По
2768 | С00-0000049 | 07.05.2026 | Корпус №01 | ГПЦ(100) Секция прохода СП2-2 (Ц 208.32.02.000 СБ) | МК, другое | 5 | 307.7 | Отклонение от прямолинейности | Отклонение от прямолинейности | Устранимое | УМИ корпус №11 | Технологический отдел | Невозможно установить | При разработке технологии выбраны неоптимальные процессы, операции, режимы работы оборудования | При разработке технологии выбраны неоптимальные процессы, операции, режимы работы оборудования | Разработаны ранее в акте №47. | Не отражены в 1C:ERP
2769 | С00-0000050 | 08.05.2026 | Корпус №01 | ГПЦ(80) Стойка дорожная СД-1,45Ш14-3 | ДО | 400 | 7152 | Несоответствие геометрических размеров |  | Малозначительное | УМИ корпус №4 | Участок металлоизделий | Смена Б УМИ | Не определены (частично или полностью) требования к продукции | Невнимательность исполнителя | проведен инструктаж о качестве выпускаемой продукции
2770 | С00-0000051 | 13.05.2026 | ЦГЦ Большая линия | (ПФК) Крышка люка ФГН-11,5-02 (маркировка) | ОО | 25 | 55.5 | Несоответствие требованиям КД | лишнее отверстие | Устранимое | УМИ корпус №11 | Технологический отдел | Смена А УМИ | Некорректно разработана программа для оборудования | Невнимательность исполнителя | 1.Провести профилактическая беседа с исполнителем. 2. Скорректировать УП. Отв. Технолог ТО | Не отражены в 1C:ERP
2771 | С00-0000051 | 13.05.2026 | ЦГЦ Большая линия | (ПФК) Крышка люка ФГН-11,5-02 (маркировка) | ОО | 7 | 15.54 | Несоответствие требованиям КД | лишнее отверстие | Устранимое | УМИ корпус №11 | Технологический отдел | Смена А УМИ | Некорректно разработана программа для оборудования | Невнимательность исполнителя | 1.Провести профилактическая беседа с исполнителем. 2. Скорректировать УП. Отв. Технолог ТО | Не отражены в 1C:ERP
2772 | С00-0000052 | 15.05.2026 | Корпус №01 | (ПФК) Секция балки СБ-W/4-4320 (профилирование) | ДО | 4 | 253.16 | Несоответствие требованиям КД | отверстия не соответствуют чертежу | Устранимое | УМИ корпус №2 | Участок металлоизделий | Смена А УМИ | Некорректно разработана программа для оборудования | Невнимательность исполнителя | Проводить контроль первого изделия при использовании новой программы Отв. сменные мастера/бригадиры срок: постоянно | Не отражены в 1C:ERP
2773 | С00-0000054 | 19.05.2026 | ЦГЦ Большая линия | ГПЦ(80) Секция балки деформационного шва СБ-ДШ-W/3-3320/0,5-М5 | МО | 20 | 751.54 | Не соответствует марка стали и /или материал | из разной стали | Устранимое | УМИ корпус №11 | Участок металлоизделий | Смена А УМИ | Не проведён технический контроль продукции, сырья, материалов, комплектующих | Невнимательность исполнителя | 1. Усилить контроль. 2. Проводить контроль и проверку кремния на СиМ отв. сменный мастер/бригадир | Не отражены в 1C:ERP
2774 | С00-0000055 | 21.05.2026 | ЦГЦ Большая линия | (ПФК) Кронштейн (ПО 350.03.00.000 СБ) (сварка) | ПО | 50 | 131.5 | Несоответствие сварного соединения требованиям КД | Сварные швы не соответствуют п 4.3.11 ГОСТ 9.307 | Устранимое | УМИ корпус №11 | Участок металлоизделий | Смена А УМИ | Не проведён технический контроль продукции, сырья, материалов, комплектующих | Невнимательность исполнителя | Усилить самоконтроль после сварки изделий на роботе Отв. Сменный мастер/бригадир | Не отражены в 1C:ERP
2775 | С00-0000056 | 23.05.2026 | ЦГЦ Большая линия | (ПФК) Настил Р 33,3х11,1/30х2 1 А 1000х1000 (РН 040.03.00.000 СБ) (сварка лазерная) | Настилы прессованные | 1 | 23.57 | Отсутствует сварной шов | Отсутствует сварной шов | Устранимое | УПН корпус №07 | Участок производства настилов | Смена А УПН | Малый опыт работы на оборудовании/технологической операции | Невнимательность исполнителя | Причина - некорректные настройки на контактной сварке. Корректирующие действия - вызов технолога для подбора правильных параметров сварки, настройка и | Не отражены в 1C:ERP
2776 | С00-0000057 | 27.05.2026 | Корпус №01 | (ПФК) Настил Р 44,4х11,1/30х3 А 895х1517 (сварка лазерная) | Настилы прессованные | 2 | 71.28 | Дефекты сварных швов |  | Устранимое | УПН корпус №13 | Участок производства настилов | Смена Б УПН | Нарушение режимов работы оборудования | Невнимательность исполнителя | Дополнительный контроль со стороны мастера и технолога за процессом контактной сварки. | Не отражены в 1C:ERP
2777 | С00-0000058 | 27.05.2026 | Корпус №01 | ГПСкомпл(60) Стойка опоры ОМ-5,37-ц (консоль 6 м) | МК | 2 | 255.26 | Механическое повреждение | замятие | Устранимое | Не определено |  | Невозможно установить | Невнимательность исполнителя | Невнимательность исполнителя | механическое повреждение, возможно при транспортировке | Не отражены в 1C:ERP
2778 | С00-0000059 | 28.05.2026 | Участок 8-11 корпуса | (ПФК) Цоколь металлический (410х300х170, отв. 135х246, М24) (сварка) | По чертежам заказчика | 24 | 753.36 | Некорректное позиционирование детали (деталей) | Некорректное позиционирование детали №2 | Малозначительное | УМИ Корпус №11 | Департамент производства | Смена В УМИ | Нарушение требований технологической документации | Невнимательность исполнителя | Усилить внимание к прописанным требованиям в КД со стороны исполнителей. Отв. см. мастер УМИ. | Не отражены в 1C:ERP
2779 | С00-0000060 | 29.05.2026 | Участок производства настилов | _уу_Полоса 5,0*30*6000 ГОСТ 103-2006/ Ст3сп | СиМ | 59 | 417.012 | Несоответствие геометрических размеров | длина меньше 6000 мм | В лом; | Не определено |  | Входной контроль СиМ
2780 | С00-0000061 | 01.06.2026 | ЦГЦ Большая линия | (ПФК) Настил Р 44,4х11,1/30х3 А 1005х1095 (сварка лазерная) | Настилы прессованные | 2 | 57.48 | Отсутствует сварной шов | Отсутствует сварной шов | Устранимое | УПН корпус №07 | Участок производства настилов | Невозможно установить | При разработке технологии выбраны неоптимальные процессы, операции, режимы работы оборудования |  | Технология контактной сварки отрабатывается и дорабатывается по настоящее время. В дневные смены сотрудник тех. отдела проверяет и подбирает режимы св | Не отражены в 1C:ERP
2781 | С00-0000062 | 02.06.2026 | Участок производства настилов | (ПФ) Заготовка настила SP 34х50/30х3 S4 4000х1000 (заготовка-сварка) | Настилы сварные | 2 | 180.44 | Невыполнение требований НТД | Кривизна несущей полосы, несплавление связующего прутка. | Неустранимое | УПН корпус №13 | Участок производства настилов | Невозможно установить | При разработке технологии выбраны неоптимальные процессы, операции, режимы работы оборудования |  | При сварке матов на линии обязательно присутствует технолог.
2782 | С00-0000063 | 04.06.2026 | ЦГЦ Большая линия | ПФЦ(40) Настил Р 44,4х11,1/30х3 А Zn 935х1095 (оцинкование) | Настилы прессованные | 24 | 642.48 | Дефекты сварных швов | дефект сварного шва после оцинкования | Устранимое | УПН корпус №13 | Участок производства настилов | Невозможно установить | При разработке технологии выбраны неоптимальные процессы, операции, режимы работы оборудования | Невнимательность исполнителя | Технология контактной сварки отрабатывается и дорабатывается по настоящее время. В дневные смены сотрудник тех. отдела проверяет и подбирает режимы св | Не отражены в 1C:ERP
2783 | С00-0000064 | 04.06.2026 | ЦГЦ Большая линия | ПФЦ(40) Настил Р 44,4х11,1/30х3 А Zn 895х1095 (оцинкование) | Настилы прессованные | 9 | 231.66 | Дефекты сварных швов | дефект сварного шва после оцинкования | Устранимое | УПН корпус №13 | Участок производства настилов | Невозможно установить | При разработке технологии выбраны неоптимальные процессы, операции, режимы работы оборудования | Невнимательность исполнителя | Технология контактной сварки отрабатывается и дорабатывается по настоящее время. В дневные смены сотрудник тех. отдела проверяет и подбирает режимы св | Не отражены в 1C:ERP
2784 | С00-0000066 | 10.06.2026 | Корпус №01 | ГПЦ(120) Секция балки СБ-W/4-6320/1,5 | ДО | 1 | 85.868 | Механическое повреждение | замятие | Устранимое | Не определено | _Структура ПМ-ГРУПП | Невозможно установить |  |  | Невозможно установить причину | Не отражены в 1C:ERP
2785 | С00-0000067 | 10.06.2026 | Корпус №01 | (ПФК) Настил SP 34х38/25х2 S4 А 730х750 (сварка) | Настилы сварные | 1 | 8.12 | Отсутствует сварной шов | Отсутствует сварной шов | Устранимое | УПН корпус №13 | Участок производства настилов | Невозможно установить | При разработке технологии выбраны неоптимальные процессы, операции, режимы работы оборудования | Невнимательность исполнителя | Настройка работы режимов контактной сварки корректируется, для качественного сплавления металла. Данная задача на контроле технолога. | Не отражены в 1C:ERP
2786 | С00-0000068 | 10.06.2026 | Корпус №01 | ДЛЯ ЗК 496 и 497_ГПЦ(80) Секция ограждения пешеходного 427-1,0Д/2,0 Крест (80) | ПО | 102 | 1191.36 | Отклонение от прямолинейности | Отклонение от прямолинейности | Устранимое | УМИ корпус №11 | Участок металлоизделий | Невозможно установить | При разработке технологии выбраны неоптимальные процессы, операции, режимы работы оборудования | Невнимательность исполнителя | Доработать кондуктор и поменять порядок сварки изделия. Отв. наладчик и инженер по сварке. | Не отражены в 1C:ERP
2787 | С00-0000069 | 10.06.2026 | Корпус №01 | (ПФК) Настил Р 44,4х11,1/30х3 А 935х1380 (сварка лазерная) | Настилы прессованные | 2 | 67.76 | Отсутствует сварной шов | Отсутствует сварной шов | Устранимое | УПН корпус №13 | Участок производства настилов | Смена А УПН | При разработке технологии выбраны неоптимальные процессы, операции, режимы работы оборудования | Невнимательность исполнителя | Настройка работы режимов контактной сварки корректируется, для качественного сплавления металла. Данная задача на контроле технолога. | Не отражены в 1C:ERP
2788 | С00-0000069 | 10.06.2026 | Корпус №01 | (ПФК) Настил Р 44,4х11,1/30х3 А 935х1380 (сварка лазерная) | Настилы прессованные | 2 | 67.76 | Отклонение от допуска формы и расположения | отклонение по диагонали | Устранимое | УПН корпус №13 | Участок производства настилов | Смена А УПН | При разработке технологии выбраны неоптимальные процессы, операции, режимы работы оборудования | Невнимательность исполнителя | Настройка работы режимов контактной сварки корректируется, для качественного сплавления металла. Данная задача на контроле технолога. | Не отражены в 1C:ERP
2789 | С00-0000070 | 11.06.2026 | ЦГЦ Выпуск | ДЛЯ ЗК 496 и 497_ГПЦ(80) Секция ограждения пешеходного 427-1,0Д/2,0 Крест (80) | ПО | 5 | 58.4 | Отклонение от прямолинейности | кривые | Устранимое | УМИ корпус №11 | Участок металлоизделий | Невозможно установить | При разработке технологии выбраны неоптимальные процессы, операции, режимы работы оборудования | Невнимательность исполнителя | Доработать кондуктор и поменять порядок сварки изделия. Отв. наладчик и инженер по сварке. | Не отражены в 1C:ERP
2790 | С00-0000071 | 11.06.2026 | Корпус №01 | ГПЦ(60) Секция нижняя ВМО-25/6+М5-ц(60) | Мачты | 1 | 516.75 | Несоответствие геометрических размеров | отклонение по изгибу ствола | Малозначительное | УМИ корпус №11 | Участок металлоизделий | Невозможно установить | Не проведён технический контроль продукции, сырья, материалов, комплектующих | Невнимательность исполнителя | Провести беседу с исполнителем о требованиях к качеству продукции и корректности чтения КД Отв. сменный мастер/бригадир | Не отражены в 1C:ERP
2791 | С00-0000072 | 16.06.2026 | Корпус №01 | (ПФК(закупка)) Настил SP 34х38/25х2 S4 А 730х750 (от поставщика/переработчика) | Настилы сварные | 2 | 16.24 | Отсутствует сварной шов | Отсутствует сварной шов | Устранимое | УПН Корпус №13 | Участок производства настилов | Смены А+Б+В УПН | Неисправности оборудования, влияющие на качество продукции | Малый опыт работы на оборудовании/технологической операции | неправильно подобраны настройки на линии сварки решетчатых настилов. принято решение, если идут дефекты по сварке, останавливать сварку и не варить бе | Не отражены в 1C:ERP
2792 | С00-0000073 | 17.06.2026 | Корпус №01 | (ПФК) Секция верхняя ВМО-25/6+М5 (расцинкование) | МК, другое | 1 | 133.14 | Отклонение формообразования и линейных размеров |  | Устранимое | Не определено | [5 empty] | Не отражены в 1C:ERP
2793 | С00-0000074 | 18.06.2026 | Корпус №01 | (ПФК) Консоль-амортизатор КА-140/С (БО 014.00.00.034-01) (профилирование) | ДО | 1 | 2.223 | Смещение сетки отверстий | Несоответсвие расположение отверстия | Неустранимое | УМИ корпус №4 | Участок металлоизделий | Смена А УМИ | Неисправности оборудования, влияющие на качество продукции | Невнимательность исполнителя | Усилить самоконтроль операторов проф. линии при укладке изделий в тарное место. Отв. см. мастера УМИ.
2794 | С00-0000075 | 18.06.2026 | Корпус №01 | ГПЦ(80) Стойка дорожная СД-1,45Ш14-3 | ДО | 1 | 17.88 | Отклонение от допуска формы и расположения | скошен срез | Неустранимое | УМИ корпус №4 | Участок металлоизделий | Невозможно установить | Невнимательность исполнителя | Невнимательность исполнителя | Усилить самоконтроль на пиле пакетной резки и на пробивке со стороны исполнителей. Отв. см. мастера УМИ.
2795 | С00-0000076 | 19.06.2026 | ЦГЦ Большая линия | НЕ ИСПОЛЬЗОВАТЬ_ПФЦ(60) Корпус оголовка (М 009.20.10.000 СБ) (оцинкование) | Мачты | 5 | 120.3 | Несоответствие геометрических размеров |  | Неустранимое | УМИ корпус №11 | Участок металлоизделий | Смена Б УМИ | Нарушение требований технологической документации | Невнимательность исполнителя | Конструктив будет изменен, проводятся опытные работы на ОЭУ.
2796 | С00-0000077 | 21.06.2026 | ЦГЦ Большая линия | ПФЦ(60) Секция 2 (М 013.02.00.000 СБ) (оцинкование) | Мачты | 1 | 607.14 | Несоответствие требованиям КД | уши приварены не по чертежу | Устранимое | УМИ корпус №11 | Участок металлоизделий | Смена Б УМИ | Нарушение требований технологической документации | Невнимательность исполнителя | проведен инструктаж о качестве продукции | Не отражены в 1C:ERP
2797 | С00-0000078 | 23.06.2026 | Корпус №01 | ГПЦ(80) Стойка СП11 | РО | 1 | 720.35 | Механическое повреждение |  | Устранимое | Не определено | Участок металлоизделий | Невозможно установить | Не определены (частично или полностью) требования к продукции | Невнимательность исполнителя | продукция от перерабтчика | Не отражены в 1C:ERP
2798 | С00-0000079 | 24.06.2026 | ЦГЦ Большая линия | ПФЦ(80) Деталь закладная ЗД-16 (оцинкование) | МК | 2 | 48.7 | Некорректное позиционирование детали (деталей) | трубка приварена со смещением | Устранимое | УМИ корпус №11 | Департамент производства | Смена В УМИ | Нарушение требований технологической документации | Невнимательность исполнителя | провести инструктаж с исполнителем о качестве выпускаемой продукции. Отв. см. мастер/бригадир | Не отражены в 1C:ERP
2799 | С00-0000080 | 26.06.2026 | ЦГЦ Большая линия | (ПФК) Настил SP 34х38/25х2 S4 А 730х750 (сварка) | Настилы сварные | 1 | 8.12 | Отсутствует сварной шов | оторван прут | Устранимое | УПН корпус №13 | Участок производства настилов | Смена Б УПН | Неправильное выполнение технологических операций по сварке | Невнимательность исполнителя | была проведена беседа с сотрудником | Не отражены в 1C:ERP
2800 | С00-0000081 | 29.06.2026 | _Склад корпус №13 | (ПФ) Заготовка настила SP 34х38/25х2 S4 6100х1000 (заготовка-сварка) | Настилы сварные | 1 | 90.62 | Непровар в корне сварного шва | непроварен связующий пруток, выпуклость | Неустранимое | УПН корпус №13 | Участок производства настилов | Смена А УПН | Неисправности оборудования, влияющие на качество продукции |  | Сварка осуществлялась с технологом,режимы сварки не смогли подобрать. На данный момент принято решение приостановить сварку данного вида изделий. Возм
2801 | С00-0000082 | 02.07.2026 | Корпус №01 | (ПФК(закупка)) Стойка перильного ограждения С2 (от поставщика/переработчика) | МК | 24 | 1545.84 | Наличие карманов, закрытых полостей и воздушных мешков |  | Устранимое | УМИ Корпус №11 | ЦТОЗ по конструкторскому сопровождению продаж МК | Невозможно установить | Ошибки в чертежах/конструкторской документации (КД) | Невнимательность исполнителя | Внимательность при разработке и техконтроле чертежей Скорретировать КД
2802 | С00-0000083 | 09.07.2026 | Корпус №01 | ГПЦ(60) Консоль-амортизатор КА (БО 248.01.00.002-01) | ДО | 600 | 1977.6 | Не соответствует марка стали и /или материал |  | Устранимое | УМИ корпус №4 | Департамент производства | Смена В УМИ | Не проведён технический контроль продукции, сырья, материалов, комплектующих | Невнимательность исполнителя | Провести инструктаж с исполнителем, | Не отражены в 1C:ERP
2803 | С00-0000084 | 09.07.2026 | Корпус №01 | ГПЦ(65) Стойка перильного ограждения С2.1 | ПО | 1 | 44.9 | Отклонение формообразования и линейных размеров | +замятие | Устранимое | Не определено | [5 empty] | Не отражены в 1C:ERP
2804 | С00-0000085 | 09.07.2026 | ЦГЦ Большая линия | (ПФК) Секция балки СБ-W/2,5-6320/0,5-М5 (профилирование) | ДО | 1 | 54.3 | Несоответствие требованиям КД | выкус | Устранимое | УМИ корпус №2 | Участок металлоизделий | Смена А УМИ | Не проведён технический контроль продукции, сырья, материалов, комплектующих | Невнимательность исполнителя | Проведен доп.инструктаж с испонителем.Отв.см.мастер. | Не отражены в 1C:ERP
2805 | С00-0000086 | 11.07.2026 | Корпус №01 | ПФЦ(60) Корпус КД6 тип А (100х200) (оцинкование) | ДО | 25 | 25.75 | Некорректное позиционирование детали (деталей) |  | Устанимое | УМИ корпус №11 | Участок металлоизделий | Смена Б УМИ | Нарушение требований технологической документации | Невнимательность исполнителя | с исполнителем проведена беседа о не допустимости подобных дефектов. отв. см.мастер/бригадир | Не отражены в 1C:ERP
2806 | С00-0000087 | 13.07.2026 | Корпус №01 | ГПЦ(80) Секция балки СБ-W/2,5-6320/0,5-М5 | ДО | 142 | 7710.6 | Вмятина |  | Устранимое | УМИ корпус №2 | Участок металлоизделий | Смена Б УМИ | Неисправности оборудования, влияющие на качество продукции | Невнимательность исполнителя | усилить контроль за качеством выпускаемой продукции,инструктаж операторов. отв. мастер /бригадар | Не отражены в 1C:ERP
2807 | С00-0000087 | 13.07.2026 | Корпус №01 | ГПЦ(80) Секция балки СБ-W/2,5-6320/0,5-М5 | ДО | 60 | 3258 | Вмятина |  | Устранимое | УМИ корпус №2 | Участок металлоизделий | Смена Б УМИ | Неисправности оборудования, влияющие на качество продукции | Невнимательность исполнителя | усилить контроль за качеством выпускаемой продукции,инструктаж операторов. отв. мастер /бригадар | Не отражены в 1C:ERP
2808 | С00-0000088 | 14.07.2026 | Участок производства настилов | (ПФ) Заготовка настила SP 30х101/30х2 6100х1000 (d5) (заготовка-сварка) | Настилы сварные | 1 | 105.25 | Несоответствие требованиям КД | Несоответствие размера ячеек, отклонение от прямолинейности несущей полосы, выступание связующего прутка на несущей полосой. | Неустранимое | УПН корпус №13 | Участок производства настилов | Смена А УПН | Неисправности оборудования, влияющие на качество продукции | Неисправности оборудования, влияющие на качество продукции | пробный мат, регулировали настройки, подбирали необходимые параметры сварки.
2809 | С00-0000089 | 15.07.2026 | ЦГЦ Большая линия | ГПЦ(80) Секция балки СБ-W/3-4320/0,5-М5 | МО | 1 | 46.255 | Несоответствие геометрических размеров | длинее на 1,5 см | Устранимое | УМИ корпус №2 | Участок металлоизделий | Смена В УМИ | Нарушение требований к качеству и техническим характеристикам изделий | Невнимательность исполнителя | проведена беседа с исполнителем. | Не отражены в 1C:ERP
2810 | С00-0000090 | 15.07.2026 | ЦГЦ Большая линия | ГПЦ(80) Секция балки СБ-W/2,5-4320/0,5-М5 | ДО | 1 | 37.92 | Несоответствие требованиям КД | вмятина | Устранимое | УМИ корпус №2 | Участок металлоизделий | Смена Б УМИ | Нарушение требований к качеству и техническим характеристикам изделий | Невнимательность исполнителя | проведен инструктаж с исполнителями о качестве выпускаемой продукции | Не отражены в 1C:ERP
2811 | С00-0000091 | 17.07.2026 | Корпус №01 | (ПФК) Настил угловой SP 34х50/25х3 S4 Е 1001х1676 (РН/1.1) (сварка) | Настилы сварные | 8 | 211.12 | Не соответствует марка стали и /или материал | разные марки стали не близкие по хим составу | Устранимое | УПН корпус №13 | Участок производства настилов | Невозможно установить | Некорректно выбраны материалы/комплектующие | Невнимательность исполнителя | разработаны ранее | Не отражены в 1C:ERP
2812 | С00-0000091 | 17.07.2026 | Корпус №01 | (ПФК) Настил угловой SP 34х50/25х3 S4 Е 1001х1225 (РН/2.1) (сварка) | Настилы сварные | 3 | 55.8 | Не соответствует марка стали и /или материал | разные марки стали не близкие по хим составу | Устранимое | УПН корпус №13 | Участок производства настилов | Невозможно установить | Некорректно выбраны материалы/комплектующие | Невнимательность исполнителя | разработаны ранее | Не отражены в 1C:ERP
2813 | С00-0000091 | 17.07.2026 | Корпус №01 | (ПФК) Настил угловой SP 34х50/25х3 S4 Е 1001х1225 (РН/2.2) (сварка) | Настилы сварные | 3 | 55.8 | Не соответствует марка стали и /или материал | разные марки стали не близкие по хим составу | Устранимое | УПН корпус №13 | Участок производства настилов | Невозможно установить | Некорректно выбраны материалы/комплектующие | Невнимательность исполнителя | разработаны ранее | Не отражены в 1C:ERP
2814 | С00-0000091 | 17.07.2026 | Корпус №01 | (ПФК) Настил угловой SP 34х50/25х3 S4 Е 1001х1225 (РН/2.2 с отв.) (сварка) | Настилы сварные | 1 | 18.86 | Не соответствует марка стали и /или материал | разные марки стали не близкие по хим составу | Устранимое | УПН корпус №13 | Участок производства настилов | Невозможно установить | Некорректно выбраны материалы/комплектующие | Невнимательность исполнителя | разработаны ранее | Не отражены в 1C:ERP
2815 | С00-0000091 | 17.07.2026 | Корпус №01 | (ПФК) Настил угловой SP 34х50/25х3 S4 Е 1001х1140 (РН/3.2 с отв.) (сварка) | Настилы сварные | 1 | 17.36 | Не соответствует марка стали и /или материал | разные марки стали не близкие по хим составу | Устранимое | УПН корпус №13 | Участок производства настилов | Невозможно установить | Некорректно выбраны материалы/комплектующие | Невнимательность исполнителя | разработаны ранее | Не отражены в 1C:ERP
2816 | С00-0000092 | 23.07.2026 | Корпус №01 | ГПЦ(80) Связь анкерная СА-W/3-М5 | МО | 2 | 50.074 | Несоответствие геометрических размеров | Несоответствие геометрических размеров | Устранимое | УМИ корпус №11 | Участок металлоизделий | Невозможно установить |  |  | Не требуются, изделие в допуске. | Не отражены в 1C:ERP
2817 | С00-0000093 | 27.07.2026 | ЦГЦ Большая линия | ГПЦ(60) Крышка ФГН-5,0-02-ц (4/75/155) | ОО | 8 | 12.64 | Несоответствие требованиям КД | отсутствует скоба на пластине | Устранимое | УМИ корпус №11 | Участок металлоизделий | Смена В УМИ | Невнимательность исполнителя | Невнимательность исполнителя | Провести беседу с исполнителе. Усилить контроль за выполнением требываний КД со стороны бригадира и сменного мастера | Не отражены в 1C:ERP
2818 | С00-0000094 | 29.07.2026 | ЦГЦ Большая линия | (ПФК) Настил SP 34х50/25х3 S4 Е 800х1000 (сварка) | Настилы сварные | 122 | 2032.52 | Не соответствует марка стали и /или материал | разный кремний на полосе обрамления | Устранимое | УПН корпус №13 | Участок производства настилов | Невозможно установить | Малый опыт работы на оборудовании/технологической операции | Невнимательность исполнителя | разработаны ранее | Не отражены в 1C:ERP
2819 | С00-0000094 | 29.07.2026 | ЦГЦ Большая линия | (ПФК) Настил SP 34х50/25х3 S4 Е 800х1000 (сварка) | Настилы сварные | 6 | 99.96 | Не соответствует марка стали и /или материал | разный кремний на полосе обрамления | Устранимое | УПН корпус №13 | Участок производства настилов | Невозможно установить | Малый опыт работы на оборудовании/технологической операции | Невнимательность исполнителя | разработаны ранее | Не отражены в 1C:ERP
2820 | С00-0000095 | 02.08.2026 | Корпус №01 | ГПСкомпл(60) Кронштейн 1.К2-2,0-1,5-0/180-Ф4-ц (МС 866.00.00.000 СБ) | ОО | 12 | 354 | Наличие карманов, закрытых полостей и воздушных мешков | воздушный карман в месте сгиба | Устранимое | УМИ корпус №11 | Участок металлоизделий | Невозможно установить | Не определены (частично или полностью) требования к продукции | Не определены (частично или полностью) требования к продукции |  | Не отражены в 1C:ERP
2821 | С00-0000096 | 02.08.2026 | ЦГЦ Большая линия | ГПЦ(60) Ствол опоры ФГН-10,0-02-ц (ОО 304.01.00.000 СБ) | ОО | 2 | 329.64 | Механическое повреждение | замятые | Устранимое | Не определено | [5 empty] | Не отражены в 1C:ERP
2822 | С00-0000097 | 03.08.2026 | Корпус №01 | ГПЦ(80) Секция балки СБ-W/3-6320/0,5-М5 | ДО | 1 | 67.763 | Несоответствие требованиям КД | выкус | Устранимое | УМИ корпус №2 | Участок металлоизделий | Смена А УМИ | Не проведён технический контроль продукции, сырья, материалов, комплектующих | Невнимательность исполнителя | Усилить контроль за исполнителем. Отв Бригадир
2823 | С00-0000098 | 05.08.2026 | Корпус №01 | (ПФК(закупка)) Сегмент секции С-1 нижняя часть (ОР 374.02.02.000 СБ) (от поставщика/переработчика) | ОО | 1 | 539.75 | Наличие карманов, закрытых полостей и воздушных мешков | нет отверстий под слив цинка | Устранимое | УМИ корпус №11 | Участок металлоизделий | Невозможно установить | Нарушение требований технологической документации | При разработке технологии выбраны неоптимальные процессы, операции, режимы работы оборудования | необходимо изменение КД | Не отражены в 1C:ERP
2824 | С00-0000099 | 05.08.2026 | Корпус №01 | ПФК(закупка) Кронштейн 1.К2-2,0-1,5-0/180-Ф4 (МС 866.00.00.000 СБ) (от поставщика/переработчика) | ОО | 10 | 295 | Наличие карманов, закрытых полостей и воздушных мешков | воздушный карман в месте сгиба | Устранимое | УМИ корпус №11 | Участок металлоизделий | Невозможно установить | Не определены (частично или полностью) требования к продукции | Не определены, частично или полностью, обязанности и/или полномочия | необходимо изменение в КД | Не отражены в 1C:ERP
2825 | С00-0000100 | 06.08.2026 | Корпус №01 | ГПЦ(80) Секция балки СБ-W/3-6320/0,5-М5 | ДО | 1 | 67.763 | Несоответствия металлопроката |  | Устранимое | УМИ корпус №2 | Участок металлоизделий | Смена А УМИ | Скрытый дефект в продукции поставщиков | Не проведён технический контроль продукции, сырья, материалов, комплектующих | 1. Направить информацию о выявленном несоответствии поставщику. Отв. отдел закупок 2. Усилить контроль отв. сменный мастер/бригадир
2826 | С00-0000101 | 06.08.2026 | Корпус №01 | ГПЦ(80) Секция балки СБ-W/3-6320/0,5-М5 | ДО | 30 | 2032.89 | Механическое повреждение |  | Устранимое | Склад готовой продукции | Отдел логистики | Невозможно установить | Не соблюдены требования к хранению и транспортировке продукции, сырья, материалов, комплектующих | На соблюдены требования к хранению и транспортировке продукции, сырья, материалов, комплектующих | Проработка в коллективе, соблюдение правил транспортировки и хранения
2827 | С00-0000102 | 08.08.2026 | ЦГЦ Большая линия | ГПЦ(80) Секция балки СБ-3N/2,5-4320/0,5-М5 | МО | 1 | 61.69 | Несоответствие требованиям КД | Смещение отверстий | Устранимое | УМИ корпус №2 | Участок металлоизделий | Смена В УМИ | Невнимательность исполнителя | Невнимательность исполнителя | Усилить самоконтроль операторов на профилировочной линии. Проверка сетки отверстий при помощи щупа. Отв. см. мастер и бригадир. | Не отражены в 1C:ERP
2828 | С00-0000103 | 08.08.2026 | ЦГЦ Большая линия | ПФЦ(100) Настил SP 34х50/25х3 S4 Е Zn 800х700 (оцинкование) | Настилы сварные | 1 | 12.09 | Не соответствует марка стали и /или материал | Разная сталь | Устранимое | УПН корпус №13 | Участок производства настилов | Невозможно установить | Некорректно выбраны материалы/комплектующие | Невнимательность исполнителя | разработаны ранее | Не отражены в 1C:ERP
2829 | С00-0000103 | 08.08.2026 | ЦГЦ Большая линия | ПФЦ(100) Настил SP 34х50/25х3 S4 Е Zn 800х1000 (оцинкование) | Настилы сварные | 27 | 449.82 | Не соответствует марка стали и /или материал | Разная сталь | Устранимое | УПН корпус №13 | Участок производства настилов | Невозможно установить | Некорректно выбраны материалы/комплектующие | Невнимательность исполнителя | разработаны ранее | Не отражены в 1C:ERP
2830 | С00-0000104 | 10.08.2026 | ЦГЦ Малая линия | (ПФК) Шайба Ш3 (раскрой) | МО | 512 | 138.24 | Невыполнение требований НТД | острая кромка, требуется дробеструйная обработка | Устранимое | УМИ корпус №4 | Технический департамент | Невозможно установить | Неисправности оборудования, влияющие на качество продукции | Невнимательность исполнителя | Срок поставки запчастей 3 недели, 1 день на установку и запуск. Отв. тех. департамент. | Не отражены в 1C:ERP
2831 | С00-0000105 | 18.08.2026 | ЦГЦ Малая линия | (ПФК) Пластина анкерная (формирование отверстий) | ФО | 94 | 44.18 | Невыполнение технических требований КД | острая кромка,не зачищено после резки лазера | Устранимое | ЦЦ АЛМЦ | Участок металлоизделий | Смена В УМИ | Невнимательность исполнителя | Невнимательность исполнителя | Оператор частично пропустил ПФ с окалиной. Усилить самоконтроль со стороны оператора при работе на лазерной резке. Отв. бригадир Захаров А.В. | Не отражены в 1C:ERP
2832 | С00-0000106 | 24.08.2026 | Корпус №01 | (ПФК) Секция балки переходная СБП-W/2,5-М5 (сварка) | ДО | 5 | 31.68 | Несоответствие требованиям КД | отверстия несоответствуют чертежу | Устранимое | УМИ корпус №11 | Участок металлоизделий | Смена В УМИ | Невнимательность исполнителя | Невнимательность исполнителя | Провести беседу с исполнителем. Усилить контроль. | Не отражены в 1C:ERP
2833 | С00-0000107 | 25.08.2026 | Корпус №01 | (ПФК(закупка)) Стойка Ст-2 (ОР 368.01.00.000 СБ) (от поставщика/переработчика) | ОО | 1 | 1786.36 | Грибовидность полки | гнутая пластина | Устранимое | Не определено | [5 empty] | Не отражены в 1C:ERP
2834 | С00-0000108 | 26.08.2026 | Корпус №01 | (ПФК) Секция балки СБ-W/2,5-4320/0,5-М5 (профилирование) | ДО | 1 | 37.92 | Смещение сетки отверстий | Смещение сетки отверстий | Устранимое | УМИ корпус №2 | Участок металлоизделий | Смена В УМИ | Малый опыт работы на оборудовании/технологической операции | Невнимательность исполнителя | Провести беседу с исполнителем. Усилить контроль. | Не отражены в 1C:ERP
2835 | С00-0000109 | 26.08.2026 | Корпус №01 | ГПЦ(80) Секция балки СБ-W/2,5-4320/0,5-М5 | ДО | 1 | 37.92 | Смещение сетки отверстий | Смещение сетки отверстий | Устранимое | УМИ корпус №2 | Участок металлоизделий | Смена В УМИ | Малый опыт работы на оборудовании/технологической операции | Невнимательность исполнителя | Провести беседу с исполнителем. Усилить контроль. | Не отражены в 1C:ERP
2836 | С00-0000110 | 26.08.2026 | Корпус №01 | (ПФК(закупка)) Стойка Ст-3 (ОР 369.01.00.000 СБ) (от поставщика/переработчика) | ОО | 1 | 1584.13 | Грибовидность полки | гнутая пластина | Устранимое | Не определено | [5 empty] | Не отражены в 1C:ERP
2837 | С00-0000112 | 27.08.2026 | Корпус №01 | (ПФК(закупка)) Стойка Ст-1 (ОР 374.01.00.000 СБ) (от поставщика/переработчика) | ОО | 1 | 1802.92 | Грибовидность полки | гнутая пластина | Устранимое | Не определено |  |  |  |  | М/и от переработчика | Не отражены в 1C:ERP
2838 | С00-0000113 | 28.08.2026 | Корпус №01 | ГПЦ(80) Секция балки СБ-W/2,5-6320/0,5-М5 | ДО | 1 | 54.3 | Несоответствие требованиям КД | лишнее отверстие | Устранимое | УМИ корпус №2 | Участок металлоизделий | Смена А УМИ | Не проведён технический контроль продукции, сырья, материалов, комплектующих | Невнимательность исполнителя | Усилить контроль, провести беседу с исполнителем. Отв. сменный мастер/бригадир
2839 | С00-0000114 | 28.08.2026 | Корпус №01 | (ПФК(закупка)) Стойка Ст-3 (ОР 369.01.00.000 СБ) (от поставщика/переработчика) | ОО | 1 | 1584.13 | Грибовидность полки | гнутая пластина ,не зачищеные сварные швы | Устранимое | Не определено |  |  |  |  | М/и от переработчика | Не отражены в 1C:ERP
2840 | С00-0000115 | 29.08.2026 | Корпус №01 | (ПФК(закупка)) Стойка Ст-5 (ОР 371.01.00.000 СБ) (от поставщика/переработчика) | ОО | 1 | 1704.28 | Грибовидность полки | гнутая пластина | Устранимое | Не определено | [5 empty] | Не отражены в 1C:ERP
2841 | С00-0000116 | 30.08.2026 | Корпус №01 | (ПФК(закупка)) Стойка Ст-4 (ОР 370.01.00.000 СБ) (от поставщика/переработчика) | ОО | 1 | 1691.19 | Грибовидность полки | гнутая пластина ,не зачищеные сварные швы,не зачищена кромка. | Устранимое | Не определено |  |  |  |  | М/и от переработчика | Не отражены в 1C:ERP
2842 | С00-0000117 | 30.08.2026 | Корпус №01 | ГПЦ(80) Стойка дорожная СД-1,45Ш14-3 | ДО | 1 | 17.88 | Несоответствие требованиям КД | кривая | Устранимое | Не определено | Участок металлоизделий | Невозможно установить | Не определены (частично или полностью) требования к продукции | Невнимательность исполнителя | иеханическое повреждение,полученное за пределами УМК | Не отражены в 1C:ERP
2843 | С00-0000118 | 01.09.2026 | ЦГЦ Большая линия | ГПЦ(80) Секция балки переходная СБП-W/2,5-М5 | ДО | 3 | 19.008 | Смещение сетки отверстий | смещение отверстий | Устранимое | УМИ корпус №11 | Участок металлоизделий | Смена Б УМИ | Малый опыт работы на оборудовании/технологической операции | Невнимательность исполнителя | усилить контроль. | Не отражены в 1C:ERP
2844 | С00-0000119 | 05.09.2026 | Корпус №01 | (ПФК) Настил SP 34х38/30х3 А 1100(870)х1390 (сварка) | РО | 1 | 37.72 | Отсутствует сварной шов | Отсутствует сварной шов | Устранимое | УПН корпус №13 | Участок производства настилов | Смена А УПН | Малый опыт работы на оборудовании/технологической операции | Невнимательность исполнителя | разработаны ранее | Не отражены в 1C:ERP
2845 | С00-0000120 | 05.09.2026 | Корпус №01 | (ПФК) Стойка дорожная СД-1,45Ш14-2 (формирование отверстий, 2-этап) | ДО | 2 | 35.76 | Смещение сетки отверстий | Смещение сетки отверстий | Устранимое | УМИ корпус №4
2846 | С00-0000121 | 05.09.2026 | Корпус №01 | (ПФК) Секция балки СБ-W/2,5-6320/0,5-М5 (профилирование) | ДО | 1 | 54.3 | Волнистость |  | Устранимое | УМИ корпус №2 | Участок металлоизделий | Смена Б УМИ | Малый опыт работы на оборудовании/технологической операции | Невнимательность исполнителя | усилить контроль за выпускаемой продукцией | Не отражены в 1C:ERP
2847 | С00-0000122 | 08.09.2026 | Корпус №01 | (ПФК) Настил SP 34х38/30х3 S4 А 680х1240(1220) (МЕКТ.305184.595Р поз.10) (сварка) | Настилы сварные | 7 | 158.48 | Несоответствие требованиям КД | отклонение от геометрии | Малозначительное | УПН корпус №13
2848 | С00-0000123 | 09.09.2026 | Корпус №01 | ГПЦ(80) Секция балки СБ-W/2,5-6320/0,5-М5 | ДО | 1 | 54.3 | Волнистость |  | Неустранимое | УМИ корпус №2 | Участок металлоизделий | Смена Б УМИ | Невнимательность исполнителя | Невнимательность исполнителя | усилить контроль за выпускаемой продукцией
2849 | С00-0000124 | 10.09.2026 | Корпус №01 | ГПЦ(80) Секция балки СБ-W/2,5-6320/0,5-М5 | ДО | 1 | 54.3 | Смещение сетки отверстий |  | Устранимое | УМИ корпус №2
2850 | С00-0000125 | 10.09.2026 | Корпус №01 | ГПЦ(80) Секция балки СБ-С1/3-6000 | ДО | 80 | 4912 | Заусенец в виде металлической стружки |  | Малозначительное Устранимое | УМИ корпус №2 | [5 empty] | Не отражены в 1C:ERP
2851 | С00-0000126 | 11.09.2026 | Корпус №01 | (ПФК(закупка)) Стойка Ст-3 (ОР 369.01.00.000 СБ) (от поставщика/переработчика) | ОО | 1 | 1584.13 | Несоответствие геометрических размеров |  | Устранимое | Не определено | [5 empty] | Не отражены в 1C:ERP
2852 | С00-0000126 | 11.09.2026 | Корпус №01 | (ПФК(закупка)) Стойка Ст-3 (ОР 369.01.00.000 СБ) (от поставщика/переработчика) | ОО | 1 | 1584.13 | Отклонение от прямолинейности |  | Устранимое | Не определено | [5 empty] | Не отражены в 1C:ERP
2853 | С00-0000127 | 15.09.2026 | Корпус №01 | ГПЦ(80) Секция балки СБ-W/2,5-6320/0,5-М5 | ДО | 1 | 54.3 | Механическое повреждение |  | Неустранимое | УМИ корпус №2 | Департамент производства | Смена В УМИ | Не проведён технический контроль продукции, сырья, материалов, комплектующих | Невнимательность исполнителя | Усилить контроль за качеством выпускаемой продукции. Проведен инструктаж с исполнителем.. | Не отражены в 1C:ERP
2854 | С00-0000129 | 18.09.2026 | Корпус №01 | (ПФК(закупка)) Стойка Ст-1 (ОР 363.01.00.000 СБ) (от поставщика/переработчика) | ОО | 1 | 2347.09 | Линейное смещение между свариваемыми элементами |  | Устранимое | Не определено | Отдел по работе с подрядными организациями | Невозможно установить | Недостаточная ясность и детализация процедур |  | Скорректировать допуск в КД на поз. 1 и 2. Рассмотреть возможность корректировки допуска на аналогичных изделиях. Отв. Дирекция по разработкам | Не отражены в 1C:ERP
2855 | С00-0000130 | 20.09.2026 | Корпус №01 | (ПФК) Корпус КД6 (d16-200х400) (сварка) | ДО | 251 | 609.93 | Заусенец в виде металлической стружки | заусенцы | Устранимое | ОЭУ корпус №9 | Опытно-экспериментальный участок | Смена ОЭУ | Малый опыт работы на оборудовании/технологической операции | Незнание/непонимание требований к качеству продукции | Довести до сотрудников ОЭУ о необходимости зачищать детали после лазерной резки. Отв. Логинов А.А. | Не отражены в 1C:ERP
2856 | С00-0000131 | 24.09.2026 | Корпус №01 | ГПЦ(80) Секция балки СБ-W/2,5-6320/0,5-М5 | ДО | 1 | 54.3 | Несоответствие требованиям КД | Несоответсвует размер отвертий | Устранимое | УМИ корпус №2 | Участок металлоизделий | Смена А УМИ |  |  |  | Не отражены в 1C:ERP
2857 | С00-0000132 | 25.09.2026 | Корпус №01 | ГПЦ(80) Поручень перильный ПП-С-6000 | ПО | 36 | 1567.08 | Отклонение от прямолинейности |  | Малозначительное Устранимое | УМИ корпус №2
2858 | С00-0000133 | 30.09.2026 | Корпус №13 | (БР_ГПЦ(настил)) Настил Р 44,4х22,2/30х2 1 А Zn 996х1000 (несоответствие геометрии), брак | Настилы прессованные | 10 | 162.5 | Несоответствие геометрических размеров | Замятие несущей полосы; часть крайней несущей полосы вырвана. | Устанимое | УПН корпус №13
2859 | С00-0000133 | 30.09.2026 | Корпус №13 | (БР_ГПЦ(настил)) Настил Р 44,4х22,2/30х2 1 А Zn 1200х1000 (несоответствие геометрии), брак | Настилы прессованные | 1 | 19.37 | Несоответствие геометрических размеров | Замятие несущей полосы; часть крайней несущей полосы вырвана. | Устанимое | УПН корпус №13
2860 | С00-0000133 | 30.09.2026 | Корпус №13 | (БР_ГПЦ(настил)) Настил Р 44,4х11,1/30х2 1 А Zn 1000х1000 (несоответствие геометрии), брак | Настилы прессованные | 8 | 163.76 | Несоответствие геометрических размеров | Замятие несущей полосы; часть крайней несущей полосы вырвана. | Устанимое | УПН корпус №13