## Лист_1
№ п/п | Номер | Дата | Основание | Поставщик/ Переработчик | Поставщик | Место проведения контроля | Номенклатура | Группа номенклатуры | Кол., шт. | Кол., кг | Вид несоответствия | Несоответствие | Критичность несоответствия
1 | В00-0000135 | 03.08.2026 | Приобретение товаров и услуг 0000-003450 от 29.07.2026 23:59:59 | Поставщик | ПТУ ГК ПКФ ООО (ЭДО Такском) | Склад готовой продукции | ГПЦ(закупка) (в КГ) Шайба С.24.0930 ГОСТ 11371-78 Оцинкованное | Метизы | 140 | 140 | Непроцинковка на плоской поверхности | Непроценковка на полской поверхности | В лом;
3 | В00-0000136 | 03.08.2026 |  | Переработчик | МК ВОЛГАДОН ООО (ЭДО Таксом ЗП согл 21.05.2024) | МК ВОЛГАДОН ООО (ЭДО Таксом ЗП согл 21.05.2024) | (ПФК(закупка)) Секция С-2 (ОР 368.02.00.000 СБ) (от поставщика/переработчика) | ОО | 2 | 1725.68 | Дефекты сварных швов | Брызги металла, пора.
4 | В00-0000137 | 03.08.2026 |  | Переработчик | МК ВОЛГАДОН ООО (ЭДО Таксом ЗП согл 21.05.2024) | МК ВОЛГАДОН ООО (ЭДО Таксом ЗП согл 21.05.2024) | ПФК(закупка) Элемент закладной ЗФ-24/4/К230-2,5 (ЭЗ 249.00.00.000 СБ) (от поставщика/переработчика) | ОО | 3 | 274.59 | Несоответствие катета шва | По КД шов №2 Т1 катет 6+2/-1 мм, фактически 4 мм.
6 | В00-0000138 | 04.08.2026 | Поступление от переработчика 0000-000512 от 04.08.2026 12:07:27 | Переработчик | Самарский колледж сервиса ГАПОУ Самарской области СКСПО (ЭДО Такском с 01.04.25) | Склад ПДС черный | ПФК(закупка) Элемент закладной ЗФ-24/4/К230-2,5 (ЭЗ 249.00.00.000 СБ) (от поставщика/переработчика) | ОО | 10 | 915.3 | Дефекты сварных швов | Брызги металла, натек, сварной шов №2 выполнен не по контуру | Устранимое
7 | В00-0000139 | 04.08.2026 |  | Переработчик | АРКУС ПСК ООО (ЭДО Такском ЗП согл. от 15.06.2026) | АРКУС ПСК ООО (ЭДО Такском ЗП согл. от 15.06.2026) | (ПФК(закупка)) Секция СР1 (от поставщика/переработчика) | РО | 2 | 1213.5 | Дефекты сварных швов | Брызги металла, отсутствие плавного перехода сварного шва к основному металлу. | Устранимое
8 | В00-0000139 | 04.08.2026 |  | Переработчик | АРКУС ПСК ООО (ЭДО Такском ЗП согл. от 15.06.2026) | АРКУС ПСК ООО (ЭДО Такском ЗП согл. от 15.06.2026) | (ПФК(закупка)) Секция С-1 (ОР 363.02.00.000 СБ) (от поставщика/переработчика) | ОО | 2 | 3588.7 | Дефекты сварных швов | Брызги металла, отсутствие плавного перехода сварного шва к основному металлу. | Устранимое
9 | В00-0000140 | 04.08.2026 |  | Переработчик | АРКУС ПСК ООО (ЭДО Такском ЗП согл. от 15.06.2026) | АРКУС ПСК ООО (ЭДО Такском ЗП согл. от 15.06.2026) | ПФК(закупка) Элемент закладной ЗФ-24/4/К230-2,5 (ЭЗ 249.00.00.000 СБ) (от поставщика/переработчика) | ОО | 92 | 8420.76 | Брызги металла | Брызги металла
10 | В00-0000141 | 07.08.2026 |  | Переработчик | АРКУС ПСК ООО (ЭДО Такском ЗП согл. от 15.06.2026) | АРКУС ПСК ООО (ЭДО Такском ЗП согл. от 15.06.2026) | (ПФК(закупка)) Секция С-2 (ОР 363.03.00.000 СБ) (от поставщика/переработчика) | ОО | 1 | 1745.42 | Брызги металла | Брызги металла
11 | В00-0000141 | 07.08.2026 |  | Переработчик | АРКУС ПСК ООО (ЭДО Такском ЗП согл. от 15.06.2026) | АРКУС ПСК ООО (ЭДО Такском ЗП согл. от 15.06.2026) | (ПФК(закупка)) Стойка Ст-8 (ОР 365.01.00.000 СБ) (от поставщика/переработчика) | ОО | 2 | 1757.8 | Дефекты сварных швов | Не выполнено требование КД "заварить", брызги металла.
12 | В00-0000141 | 07.08.2026 |  | Переработчик | АРКУС ПСК ООО (ЭДО Такском ЗП согл. от 15.06.2026) | АРКУС ПСК ООО (ЭДО Такском ЗП согл. от 15.06.2026) | (ПФК(закупка)) Стойка Ст-9 (ОР 366.01.00.000 СБ) (от поставщика/переработчика) | ОО | 1 | 1212.86 | Дефекты сварных швов | Не выполнено требование КД "заварить", брызги металла.
13 | В00-0000142 | 10.08.2026 |  | Переработчик | МК ВОЛГАДОН ООО (ЭДО Таксом ЗП согл 21.05.2024) | МК ВОЛГАДОН ООО (ЭДО Таксом ЗП согл 21.05.2024) | (ПФК(закупка)) Секция С-2 (ОР 368.02.00.000 СБ) (от поставщика/переработчика) | ОО | 8 | 6902.72 | Дефекты сварных швов | Брызги металла, плохое повторное возобновление дуги, отсутствие плавного перехода сварного шва к основному металлу.
14 | В00-0000143 | 11.08.2026 | Поступление от переработчика 0000-000548 от 11.08.2026 14:49:32 | Переработчик | АСТРЕЯ ООО (ЭДО Такском ЗП согл. от 19.03.2025) | Склад ПДС черный | ПФК(закупка) Элемент закладной ЗФ-30/4/К300-4,5 (от поставщика/переработчика) | ОО | 5 | 1092.25 | Невыполнение требований НТД | Деталь 3 Фланец 20х390х390: Геометрические размеры: 1. Размер по КД 390 (+/-0,5) фактически 385-393 мм. 2. Размер по КД 34 (+1) фактически 36-37 мм. Дефекты реза: 1. Единичные и групповые выхваты в отверстиях. | Малозначительное Устранимое
15 | В00-0000144 | 11.08.2026 |  | Переработчик | АРКУС ПСК ООО (ЭДО Такском ЗП согл. от 15.06.2026) | АРКУС ПСК ООО (ЭДО Такском ЗП согл. от 15.06.2026) | (ПФК(закупка)) Секция С-2 (ОР 363.03.00.000 СБ) (от поставщика/переработчика) | ОО | 1 | 1745.42 | Невыполнение требований НТД | Дефекты сварных швов: Брызги металла, поры, цепочка пор. Отклонения формообразования: Связь 10х280х980 прогиб в плоскости до 4 мм. (по ГОСТ 23118 до 1 мм.)
17 | В00-0000144 | 11.08.2026 |  | Переработчик | АРКУС ПСК ООО (ЭДО Такском ЗП согл. от 15.06.2026) | АРКУС ПСК ООО (ЭДО Такском ЗП согл. от 15.06.2026) | (ПФК(закупка)) Стойка Ст-9 (ОР 366.01.00.000 СБ) (от поставщика/переработчика) | ОО | 1 | 1212.86 | Дефекты сварных швов | Дефекты сварных швов: брызги металла, поры, цепочка пор, подрезы.
18 | В00-0000144 | 11.08.2026 |  | Переработчик | АРКУС ПСК ООО (ЭДО Такском ЗП согл. от 15.06.2026) | АРКУС ПСК ООО (ЭДО Такском ЗП согл. от 15.06.2026) | (ПФК(закупка)) Стойка Ст-8 (ОР 365.01.00.000 СБ) (от поставщика/переработчика) | ОО | 1 | 878.9 | Невыполнение требований НТД | Дефекты сварных швов: брызги металла, плохое повторное возбуждение дуги. Отклонения формообразования: Плита 25х700х800 прогиб в плоскости до 6 мм. (по ГОСТ 23118 до 1 мм.)
19 | В00-0000145 | 12.08.2026 | Поступление от переработчика 0000-000549 от 12.08.2026 11:21:31 | Переработчик | Роспромстрой ООО (ЭДО Такском) | Корпус №02 | _уу_Г/к штрипс 3,9*368 (0+2)/Ст3сп | Штрипсы | 10385 | 10385 | Невыполнение требований НТД | Зазубрены, заусенцы по торцу | Устранимое
20 | В00-0000146 | 13.08.2026 | Поступление от переработчика 0000-000559 от 13.08.2026 11:31:31 | Переработчик | АРКУС ПСК ООО (ЭДО Такском ЗП согл. от 15.06.2026) | Склад ПДС черный | (ПФК(закупка)) Секция С-2 (ОР 363.03.00.000 СБ) (от поставщика/переработчика) | ОО | 1 | 1745.42 | Невыполнение требований НТД | Дефекты сварных швов: Брызги металла. Отклонения формообразования: Связь 10х280х980 прогиб в плоскости 4-9 мм. (по ГОСТ 23118 до 1 мм.) | Устранимое
21 | В00-0000147 | 14.08.2026 | Поступление от переработчика 0000-000566 от 14.08.2026 11:33:04 | Переработчик | Роспромстрой ООО (ЭДО Такском) | _Склад корпус №2 | _уу_Г/к штрипс 3,9*368 (0+2)/Ст3сп | Штрипсы | 7524 | 7524 | Невыполнение требований НТД | Зазубрены, заусенцы по торцу | Устранимое
22 | В00-0000148 | 14.08.2026 |  | Переработчик | ТЗМИК АЛЬТАИР ООО | ТЗМИК АЛЬТАИР ООО | ГПОкр(240) Кронштейн КПн | МК, другое | 32 | 2339.84 | Невыполнение требований НТД | 1.На локальных участках дефекты сварных швов: брызги металла, поры, скопление пор. Доработано в процессе контроля сотрудником АО «Завод Продмаш». 2.Разнооттеночность очищенной поверхности от светло-серого до темно-серого цвета. Шероховатость поверхности Rz от 30 до 80 мкм.
23 | В00-0000149 | 14.08.2026 |  | Переработчик | АРКУС ПСК ООО (ЭДО Такском ЗП согл. от 15.06.2026) | АРКУС ПСК ООО (ЭДО Такском ЗП согл. от 15.06.2026) | (ПФК(закупка)) Секция С-2 (ОР 363.03.00.000 СБ) (от поставщика/переработчика) | ОО | 1 | 1745.42 | Отклонение формообразования и линейных размеров | Отклонения формообразования: Связь 10х280х980 прогиб в плоскости 5-6 мм. (по ГОСТ 23118 до 1 мм.). | Малозначительное Устранимое
24 | В00-0000149 | 14.08.2026 |  | Переработчик | АРКУС ПСК ООО (ЭДО Такском ЗП согл. от 15.06.2026) | АРКУС ПСК ООО (ЭДО Такском ЗП согл. от 15.06.2026) | (ПФК(закупка)) Стойка Ст-1 (ОР 364.01.00.000 СБ) (от поставщика/переработчика) | ОО | 1 | 2347.09 | Невыполнение требований НТД | Дефекты сварных швов: Брызги металла, неправильная форма шва, подрезы , поры ( ГОСТ 14771, ГОСТ 23118, ГОСТ 9.307) | Малозначительное Устранимое
25 | В00-0000149 | 14.08.2026 |  | Переработчик | АРКУС ПСК ООО (ЭДО Такском ЗП согл. от 15.06.2026) | АРКУС ПСК ООО (ЭДО Такском ЗП согл. от 15.06.2026) | (ПФК(закупка)) Стойка Ст-5 (ОР 371.01.00.000 СБ) (от поставщика/переработчика) | ОО | 1 | 1704.28 | Невыполнение требований НТД | Дефекты сварных швов: Брызги металла, подрезы , поры ( ГОСТ 14771, ГОСТ 23118) | Малозначительное Устранимое
26 | В00-0000150 | 15.08.2026 |  | Переработчик | МК ВОЛГАДОН ООО (ЭДО Таксом ЗП согл 21.05.2024) | МК ВОЛГАДОН ООО (ЭДО Таксом ЗП согл 21.05.2024) | (ПФК(закупка)) Секция С-3 (ОР 368.03.00.000 СБ) (от поставщика/переработчика) | ОО | 1 | 780.8 | Невыполнение требований НТД | Сварной шов №4 Н1 катет 6+2/-1 мм, фактически 4 мм. Брызги металла.
27 | В00-0000150 | 15.08.2026 |  | Переработчик | МК ВОЛГАДОН ООО (ЭДО Таксом ЗП согл 21.05.2024) | МК ВОЛГАДОН ООО (ЭДО Таксом ЗП согл 21.05.2024) | (ПФК(закупка)) Секция С-2 (ОР 368.02.00.000 СБ) (от поставщика/переработчика) | ОО | 3 | 2588.52 | Невыполнение требований НТД | Сварной шов №4 Н1 катет 6+2/-1 мм, фактически 4 мм. Брызги металла.
28 | В00-0000150 | 15.08.2026 |  | Переработчик | МК ВОЛГАДОН ООО (ЭДО Таксом ЗП согл 21.05.2024) | МК ВОЛГАДОН ООО (ЭДО Таксом ЗП согл 21.05.2024) | (ПФК(закупка)) Секция С-1 (ОР 366.02.00.000 СБ) (от поставщика/переработчика) | ОО | 4 | 3806.4 | Невыполнение требований НТД | Сварной шов №4 Н1 катет 6+2/-1 мм, фактически 4 мм. Брызги металла.
29 | В00-0000151 | 20.08.2026 |  | Переработчик | ТЗМИК АЛЬТАИР ООО | ТЗМИК АЛЬТАИР ООО | ГПОкр(240) Кронштейн КПн | МК, другое | 32 | 2339.84 | Невыполнение требований НТД | 1.На локальных участках дефекты сварных швов: брызги металла, плохое повторное возбуждение дуги. Доработано в процессе контроля сотрудником ОА «Завод Продмаш». 2.Разнооттеночность очищенной поверхности от светло-серого до темно-серого цвета, на торцевых поверхностях деталей и отверстий «бурая ржавчина». Шероховатость поверхности Rz от 30 до 80 мкм.
31 | В00-0000152 | 20.08.2026 |  | Переработчик | МК ВОЛГАДОН ООО (ЭДО Таксом ЗП согл 21.05.2024) | МК ВОЛГАДОН ООО (ЭДО Таксом ЗП согл 21.05.2024) | (ПФК(закупка)) Секция С-1 (ОР 366.02.00.000 СБ) (от поставщика/переработчика) | ОО | 3 | 2854.8 | Дефекты сварных швов | Дефекты сварных соединений: уменьшение катета сварного соединения, согласно чертежу ОР 366.02.00.000СБ сварной шов №5 Т1 катет 6. Фактически 4мм. Брызги металла
33 | В00-0000153 | 22.08.2026 |  | Переработчик | АРКУС ПСК ООО (ЭДО Такском ЗП согл. от 15.06.2026) | АРКУС ПСК ООО (ЭДО Такском ЗП согл. от 15.06.2026) | (ПФК(закупка)) Стойка Ст-1 (ОР 364.01.00.000 СБ) (от поставщика/переработчика) | ОО | 1 | 2347.09 | Брызги металла | Брызги металла
34 | В00-0000153 | 22.08.2026 |  | Переработчик | АРКУС ПСК ООО (ЭДО Такском ЗП согл. от 15.06.2026) | АРКУС ПСК ООО (ЭДО Такском ЗП согл. от 15.06.2026) | (ПФК(закупка)) Стойка Ст-2 (ОР 375.01.00.000 СБ) (от поставщика/переработчика) | ОО | 1 | 2081.87 | Брызги металла | Брызги металла
35 | В00-0000153 | 22.08.2026 |  | Переработчик | АРКУС ПСК ООО (ЭДО Такском ЗП согл. от 15.06.2026) | АРКУС ПСК ООО (ЭДО Такском ЗП согл. от 15.06.2026) | (ПФК(закупка)) Стойка Ст-1 (ОР 374.01.00.000 СБ) (от поставщика/переработчика) | ОО | 1 | 1802.92 | Дефекты сварных швов | Деталь 1 сварной шов №4 Н1-катет 6, фактически 4 мм (одно место), брызги металла.
36 | В00-0000153 | 22.08.2026 |  | Переработчик | АРКУС ПСК ООО (ЭДО Такском ЗП согл. от 15.06.2026) | АРКУС ПСК ООО (ЭДО Такском ЗП согл. от 15.06.2026) | (ПФК(закупка)) Стойка Ст-3 (ОР 369.01.00.000 СБ) (от поставщика/переработчика) | ОО | 1 | 1584.13 | Брызги металла | Брызги металла
37 | В00-0000153 | 22.08.2026 |  | Переработчик | АРКУС ПСК ООО (ЭДО Такском ЗП согл. от 15.06.2026) | АРКУС ПСК ООО (ЭДО Такском ЗП согл. от 15.06.2026) | (ПФК(закупка)) Стойка Ст-5 (ОР 371.01.00.000 СБ) (от поставщика/переработчика) | ОО | 1 | 1704.28 | Брызги металла | Брызги металла
39 | В00-0000154 | 24.08.2026 |  | Переработчик | ТЗМИК АЛЬТАИР ООО | ТЗМИК АЛЬТАИР ООО | ГПОкр(240) Кронштейн КПн | МК, другое | 30 | 2193.6 | Невыполнение требований НТД | 1.На локальных участках дефекты сварных швов: брызги металла, плохое повторное возбуждение дуги. Доработано в процессе контроля сотрудником ОА «Завод Продмаш». 2.Разнооттеночность очищенной поверхности от светло-серого до темно-серого цвета, на торцевых поверхностях деталей и отверстий «бурая ржавчина». Шероховатость поверхности Rz от 30 до 80 мкм.
40 | В00-0000155 | 25.08.2026 |  | Переработчик | ТЗМИК АЛЬТАИР ООО | ТЗМИК АЛЬТАИР ООО | ГПОкр(240) Кронштейн КПн | МК, другое | 30 | 2193.6 | Невыполнение требований НТД | 1.На локальных участках дефекты сварных швов: брызги металла, плохое повторное возбуждение дуги. Доработано в процессе контроля сотрудником ОА «Завод Продмаш». 2.Разнооттеночность очищенной поверхности от светло-серого до темно-серого цвета, на торцевых поверхностях деталей и отверстий «бурая ржавчина». Шероховатость поверхности Rz от 30 до 80 мкм.
42 | В00-0000156 | 25.08.2026 |  | Переработчик | АРКУС ПСК ООО (ЭДО Такском ЗП согл. от 15.06.2026) | АРКУС ПСК ООО (ЭДО Такском ЗП согл. от 15.06.2026) | (ПФК(закупка)) Стойка Ст-1 (ОР 367.01.00.000 СБ) (от поставщика/переработчика) | ОО | 2 | 3334.8 | Брызги металла | Брызги металла
43 | В00-0000156 | 25.08.2026 |  | Переработчик | АРКУС ПСК ООО (ЭДО Такском ЗП согл. от 15.06.2026) | АРКУС ПСК ООО (ЭДО Такском ЗП согл. от 15.06.2026) | (ПФК(закупка)) Стойка Ст-4 (ОР 370.01.00.000 СБ) (от поставщика/переработчика) | ОО | 1 | 1691.19 | Брызги металла | Брызги металла
44 | В00-0000157 | 26.08.2026 | Приобретение товаров и услуг 0000-002896 от 01.07.2026 15:42:25 | Поставщик | СамараПромснаб ПК | Корпус №09 | ГПЦ(60) Ролик кабеля МФГ-М 001.20.30.001 | ОО | 180 | 23.4 | Несоответствие требованиям КД | Отсутствует цинковое покрытие.
45 | В00-0000158 | 26.08.2026 | Приобретение товаров и услуг 0000-003039 от 08.07.2026 16:28:20 | Поставщик | СамараПромснаб ПК | Склад готовой продукции | ГПЦ(60) Ролик кабеля МФГ-М 001.20.30.001 | ОО | 388 | 50.44 | Несоответствие требованиям КД | Отсутствие цинкового покрытия.
46 | В00-0000159 | 27.08.2026 | Поступление от переработчика 0000-000620 от 25.08.2026 14:28:56 | Переработчик | КЕДР-1 ООО (ЭДО ЗП с 21.01.2026) | Склад ПДС черный | (ПФК(закупка)) Настил Р 44,4х11,1/30х2 1 А 1000х1000 (от поставщика/переработчика) | Настилы прессованные | 12 | 245.64 | Невыполнение требований НТД | 1. Натеки. 2. Прожоги. 3. Несплавление. 4. Выступание обрамляющего элемента над несущей полосой 1,2 мм (по СТО не более 1 мм), 5. выступание связующего элементана несущей полосой 2 мм (по СТО не более 1,5 мм). 6. Ширина несущей полосы по КД 2 мм, фактически 1 мм на конктерном участке)
47 | В00-0000160 | 27.08.2026 |  | Переработчик | АРКУС ПСК ООО (ЭДО Такском ЗП согл. от 15.06.2026) | АРКУС ПСК ООО (ЭДО Такском ЗП согл. от 15.06.2026) | (ПФК(закупка)) Стойка Ст-4 (ОР 370.01.00.000 СБ) (от поставщика/переработчика) | ОО | 1 | 1691.19 | Дефекты сварных швов | Дефекты сварных соединений: скопление пор, подрезы, неполное заполнение разделки кромок, брызги.
48 | В00-0000160 | 27.08.2026 |  | Переработчик | АРКУС ПСК ООО (ЭДО Такском ЗП согл. от 15.06.2026) | АРКУС ПСК ООО (ЭДО Такском ЗП согл. от 15.06.2026) | (ПФК(закупка)) Стойка Ст-5 (ОР 371.01.00.000 СБ) (от поставщика/переработчика) | ОО | 1 | 1704.28 | Дефекты сварных швов | Дефекты сварных соединений: подрезы, неполное заполнение разделки кромок, брызги.
49 | В00-0000160 | 27.08.2026 |  | Переработчик | АРКУС ПСК ООО (ЭДО Такском ЗП согл. от 15.06.2026) | АРКУС ПСК ООО (ЭДО Такском ЗП согл. от 15.06.2026) | (ПФК(закупка)) Стойка Ст-3 (ОР 369.01.00.000 СБ) (от поставщика/переработчика) | ОО | 1 | 1584.13 | Дефекты сварных швов | Дефекты сварных соединений: скопление пор, подрезы, неполное заполнение разделки кромок, брызги.
50 | В00-0000161 | 31.08.2026 | Приобретение товаров и услуг 0000-003932 от 28.08.2026 0:00:00 | Поставщик | МЕТАЛЛСЕРВИС-МОСКВА ООО | Основной склад | _уу_Труба 325*10,0 ГОСТ 10704-91/ 09Г2С, В-09Г2С (С345) | Трубы | 1865 | 1865 | Невыполнение требований НТД | По ГОСТ 10704 п. 6 толщина стенки 9+0,6/-0,8 мм, фактически 8,01-8,04 мм. | В лом;
51 | В00-0000161 | 31.08.2026 | Приобретение товаров и услуг 0000-003932 от 28.08.2026 0:00:00 | Поставщик | МЕТАЛЛСЕРВИС-МОСКВА ООО | Основной склад | _уу_Труба 325*9,0 ГОСТ 10704-91/ 09Г2С, В-09Г2С (С345) | Трубы | 1684 | 1684 | Невыполнение требований НТД | По ГОСТ 10704 п. 6 толщина стенки 10+0,6/-0,8 мм, фактически 9,00-9,04 мм. | В лом;
52 | В00-0000161 | 31.08.2026 | Приобретение товаров и услуг 0000-003932 от 28.08.2026 0:00:00 | Поставщик | МЕТАЛЛСЕРВИС-МОСКВА ООО | Основной склад | _уу_Труба 219*9,0 ГОСТ 10704-91/ 09Г2С, В-09Г2С (С345) | Трубы | 16221 | 16221 | Невыполнение требований НТД | По ГОСТ 10704 п. 6 толщина стенки 9+0,6/-0,8 мм, фактически 8,03-8,08 мм. | В лом;
53 | В00-0000162 | 31.08.2026 | Приобретение товаров и услуг 0000-003933 от 29.08.2026 0:00:00 | Поставщик | ТРУБОСТАЛЬ ООО | Основной склад | _уу_Труба 219*7,0 ГОСТ 10704-91/ 09Г2С, В-09Г2С (С345) | Трубы | 1317 | 1317 | Невыполнение требований НТД | По ГОСТ 10704 п. 6 толщина стенки 7+0,45/-0,6 мм, фактически 7,9 мм. | В лом;