## Лист_1
№ п/п | Номер | Дата | Основание | Поставщик/ Переработчик | Поставщик | Место проведения контроля | Номенклатура | Группа номенклатуры | Кол., шт. | Кол., кг | Вид несоответствия | Несоответствие | Критичность несоответствия
1 | В00-0000135 | 03.08.2026 | Приобретение товаров и услуг 0000-003450 от 29.07.2026 23:59:59 | Поставщик | ПТУ ГК ПКФ ООО (ЭДО Такском) | Склад готовой продукции | ГПЦ(закупка) (в КГ) Шайба С.24.0930 ГОСТ 11371-78 Оцинкованное | Метизы | 140 | 140 | Непроцинковка на плоской поверхности | Непроценковка на полской поверхности | В лом;
3 | В00-0000136 | 03.08.2026 |  | Переработчик | МК ВОЛГАДОН ООО (ЭДО Таксом ЗП согл 21.05.2024) | МК ВОЛГАДОН ООО (ЭДО Таксом ЗП согл 21.05.2024) | (ПФК(закупка)) Секция С-2 (ОР 368.02.00.000 СБ) (от поставщика/переработчика) | ОО | 2 | 1725.68 | Дефекты сварных швов | Брызги металла, пора.
4 | В00-0000137 | 03.08.2026 |  | Переработчик | МК ВОЛГАДОН ООО (ЭДО Таксом ЗП согл 21.05.2024) | МК ВОЛГАДОН ООО (ЭДО Таксом ЗП согл 21.05.2024) | ПФК(закупка) Элемент закладной ЗФ-24/4/К230-2,5 (ЭЗ 249.00.00.000 СБ) (от поставщика/переработчика) | ОО | 3 | 274.59 | Несоответствие катета шва | По КД шов №2 Т1 катет 6+2/-1 мм, фактически 4 мм.
6 | В00-0000138 | 04.08.2026 | Поступление от переработчика 0000-000512 от 04.08.2026 12:07:27 | Переработчик | Самарский колледж сервиса ГАПОУ Самарской области СКСПО (ЭДО Такском с 01.04.25) | Склад ПДС черный | ПФК(закупка) Элемент закладной ЗФ-24/4/К230-2,5 (ЭЗ 249.00.00.000 СБ) (от поставщика/переработчика) | ОО | 10 | 915.3 | Дефекты сварных швов | Брызги металла, натек, сварной шов №2 выполнен не по контуру | Устранимое
7 | В00-0000139 | 04.08.2026 |  | Переработчик | АРКУС ПСК ООО (ЭДО Такском ЗП согл. от 15.06.2026) | АРКУС ПСК ООО (ЭДО Такском ЗП согл. от 15.06.2026) | (ПФК(закупка)) Секция СР1 (от поставщика/переработчика) | РО | 2 | 1213.5 | Дефекты сварных швов | Брызги металла, отсутствие плавного перехода сварного шва к основному металлу. | Устранимое
8 | В00-0000139 | 04.08.2026 |  | Переработчик | АРКУС ПСК ООО (ЭДО Такском ЗП согл. от 15.06.2026) | АРКУС ПСК ООО (ЭДО Такском ЗП согл. от 15.06.2026) | (ПФК(закупка)) Секция С-1 (ОР 363.02.00.000 СБ) (от поставщика/переработчика) | ОО | 2 | 3588.7 | Дефекты сварных швов | Брызги металла, отсутствие плавного перехода сварного шва к основному металлу. | Устранимое
9 | В00-0000140 | 04.08.2026 |  | Переработчик | АРКУС ПСК ООО (ЭДО Такском ЗП согл. от 15.06.2026) | АРКУС ПСК ООО (ЭДО Такском ЗП согл. от 15.06.2026) | ПФК(закупка) Элемент закладной ЗФ-24/4/К230-2,5 (ЭЗ 249.00.00.000 СБ) (от поставщика/переработчика) | ОО | 92 | 8420.76 | Брызги металла | Брызги металла
10 | В00-0000141 | 07.08.2026 |  | Переработчик | АРКУС ПСК ООО (ЭДО Такском ЗП согл. от 15.06.2026) | АРКУС ПСК ООО (ЭДО Такском ЗП согл. от 15.06.2026) | (ПФК(закупка)) Секция С-2 (ОР 363.03.00.000 СБ) (от поставщика/переработчика) | ОО | 1 | 1745.42 | Брызги металла | Брызги металла
11 | В00-0000141 | 07.08.2026 |  | Переработчик | АРКУС ПСК ООО (ЭДО Такском ЗП согл. от 15.06.2026) | АРКУС ПСК ООО (ЭДО Такском ЗП согл. от 15.06.2026) | (ПФК(закупка)) Стойка Ст-8 (ОР 365.01.00.000 СБ) (от поставщика/переработчика) | ОО | 2 | 1757.8 | Дефекты сварных швов | Не выполнено требование КД "заварить", брызги металла.
12 | В00-0000141 | 07.08.2026 |  | Переработчик | АРКУС ПСК ООО (ЭДО Такском ЗП согл. от 15.06.2026) | АРКУС ПСК ООО (ЭДО Такском ЗП согл. от 15.06.2026) | (ПФК(закупка)) Стойка Ст-9 (ОР 366.01.00.000 СБ) (от поставщика/переработчика) | ОО | 1 | 1212.86 | Дефекты сварных швов | Не выполнено требование КД "заварить", брызги металла.