## Лист_1
№ п/п | Номер | Дата | Основание | Поставщик/ Переработчик | Поставщик | Место проведения контроля | Номенклатура | Группа номенклатуры | Кол., шт. | Кол., кг | Вид несоответствия | Несоответствие | Критичность несоответствия
13 | В00-0000142 | 10.08.2026 |  | Переработчик | МК ВОЛГАДОН ООО (ЭДО Таксом ЗП согл 21.05.2024) | МК ВОЛГАДОН ООО (ЭДО Таксом ЗП согл 21.05.2024) | (ПФК(закупка)) Секция С-2 (ОР 368.02.00.000 СБ) (от поставщика/переработчика) | ОО | 8 | 6902.72 | Дефекты сварных швов | Брызги металла, плохое повторное возобновление дуги, отсутствие плавного перехода сварного шва к основному металлу.
14 | В00-0000143 | 11.08.2026 | Поступление от переработчика 0000-000548 от 11.08.2026 14:49:32 | Переработчик | АСТРЕЯ ООО (ЭДО Такском ЗП согл. от 19.03.2025) | Склад ПДС черный | ПФК(закупка) Элемент закладной ЗФ-30/4/К300-4,5 (от поставщика/переработчика) | ОО | 5 | 1092.25 | Невыполнение требований НТД | Деталь 3 Фланец 20х390х390: Геометрические размеры: 1. Размер по КД 390 (+/-0,5) фактически 385-393 мм. 2. Размер по КД 34 (+1) фактически 36-37 мм. Дефекты реза: 1. Единичные и групповые выхваты в отверстиях. | Малозначительное Устранимое
15 | В00-0000144 | 11.08.2026 |  | Переработчик | АРКУС ПСК ООО (ЭДО Такском ЗП согл. от 15.06.2026) | АРКУС ПСК ООО (ЭДО Такском ЗП согл. от 15.06.2026) | (ПФК(закупка)) Секция С-2 (ОР 363.03.00.000 СБ) (от поставщика/переработчика) | ОО | 1 | 1745.42 | Невыполнение требований НТД | Дефекты сварных швов: Брызги металла, поры, цепочка пор. Отклонения формообразования: Связь 10х280х980 прогиб в плоскости до 4 мм. (по ГОСТ 23118 до 1 мм.)
17 | В00-0000144 | 11.08.2026 |  | Переработчик | АРКУС ПСК ООО (ЭДО Такском ЗП согл. от 15.06.2026) | АРКУС ПСК ООО (ЭДО Такском ЗП согл. от 15.06.2026) | (ПФК(закупка)) Стойка Ст-9 (ОР 366.01.00.000 СБ) (от поставщика/переработчика) | ОО | 1 | 1212.86 | Дефекты сварных швов | Дефекты сварных швов: брызги металла, поры, цепочка пор, подрезы.
18 | В00-0000144 | 11.08.2026 |  | Переработчик | АРКУС ПСК ООО (ЭДО Такском ЗП согл. от 15.06.2026) | АРКУС ПСК ООО (ЭДО Такском ЗП согл. от 15.06.2026) | (ПФК(закупка)) Стойка Ст-8 (ОР 365.01.00.000 СБ) (от поставщика/переработчика) | ОО | 1 | 878.9 | Невыполнение требований НТД | Дефекты сварных швов: брызги металла, плохое повторное возбуждение дуги. Отклонения формообразования: Плита 25х700х800 прогиб в плоскости до 6 мм. (по ГОСТ 23118 до 1 мм.)
19 | В00-0000145 | 12.08.2026 | Поступление от переработчика 0000-000549 от 12.08.2026 11:21:31 | Переработчик | Роспромстрой ООО (ЭДО Такском) | Корпус №02 | _уу_Г/к штрипс 3,9*368 (0+2)/Ст3сп | Штрипсы | 10385 | 10385 | Невыполнение требований НТД | Зазубрены, заусенцы по торцу | Устранимое
20 | В00-0000146 | 13.08.2026 | Поступление от переработчика 0000-000559 от 13.08.2026 11:31:31 | Переработчик | АРКУС ПСК ООО (ЭДО Такском ЗП согл. от 15.06.2026) | Склад ПДС черный | (ПФК(закупка)) Секция С-2 (ОР 363.03.00.000 СБ) (от поставщика/переработчика) | ОО | 1 | 1745.42 | Невыполнение требований НТД | Дефекты сварных швов: Брызги металла. Отклонения формообразования: Связь 10х280х980 прогиб в плоскости 4-9 мм. (по ГОСТ 23118 до 1 мм.) | Устранимое
21 | В00-0000147 | 14.08.2026 | Поступление от переработчика 0000-000566 от 14.08.2026 11:33:04 | Переработчик | Роспромстрой ООО (ЭДО Такском) | _Склад корпус №2 | _уу_Г/к штрипс 3,9*368 (0+2)/Ст3сп | Штрипсы | 7524 | 7524 | Невыполнение требований НТД | Зазубрены, заусенцы по торцу | Устранимое
22 | В00-0000148 | 14.08.2026 |  | Переработчик | ТЗМИК АЛЬТАИР ООО | ТЗМИК АЛЬТАИР ООО | ГПОкр(240) Кронштейн КПн | МК, другое | 32 | 2339.84 | Невыполнение требований НТД | 1.На локальных участках дефекты сварных швов: брызги металла, поры, скопление пор. Доработано в процессе контроля сотрудником АО «Завод Продмаш». 2.Разнооттеночность очищенной поверхности от светло-серого до темно-серого цвета. Шероховатость поверхности Rz от 30 до 80 мкм.
23 | В00-0000149 | 14.08.2026 |  | Переработчик | АРКУС ПСК ООО (ЭДО Такском ЗП согл. от 15.06.2026) | АРКУС ПСК ООО (ЭДО Такском ЗП согл. от 15.06.2026) | (ПФК(закупка)) Секция С-2 (ОР 363.03.00.000 СБ) (от поставщика/переработчика) | ОО | 1 | 1745.42 | Отклонение формообразования и линейных размеров | Отклонения формообразования: Связь 10х280х980 прогиб в плоскости 5-6 мм. (по ГОСТ 23118 до 1 мм.). | Малозначительное Устранимое
24 | В00-0000149 | 14.08.2026 |  | Переработчик | АРКУС ПСК ООО (ЭДО Такском ЗП согл. от 15.06.2026) | АРКУС ПСК ООО (ЭДО Такском ЗП согл. от 15.06.2026) | (ПФК(закупка)) Стойка Ст-1 (ОР 364.01.00.000 СБ) (от поставщика/переработчика) | ОО | 1 | 2347.09 | Невыполнение требований НТД | Дефекты сварных швов: Брызги металла, неправильная форма шва, подрезы , поры ( ГОСТ 14771, ГОСТ 23118, ГОСТ 9.307) | Малозначительное Устранимое
25 | В00-0000149 | 14.08.2026 |  | Переработчик | АРКУС ПСК ООО (ЭДО Такском ЗП согл. от 15.06.2026) | АРКУС ПСК ООО (ЭДО Такском ЗП согл. от 15.06.2026) | (ПФК(закупка)) Стойка Ст-5 (ОР 371.01.00.000 СБ) (от поставщика/переработчика) | ОО | 1 | 1704.28 | Невыполнение требований НТД | Дефекты сварных швов: Брызги металла, подрезы , поры ( ГОСТ 14771, ГОСТ 23118) | Малозначительное Устранимое
26 | В00-0000150 | 15.08.2026 |  | Переработчик | МК ВОЛГАДОН ООО (ЭДО Таксом ЗП согл 21.05.2024) | МК ВОЛГАДОН ООО (ЭДО Таксом ЗП согл 21.05.2024) | (ПФК(закупка)) Секция С-3 (ОР 368.03.00.000 СБ) (от поставщика/переработчика) | ОО | 1 | 780.8 | Невыполнение требований НТД | Сварной шов №4 Н1 катет 6+2/-1 мм, фактически 4 мм. Брызги металла.
27 | В00-0000150 | 15.08.2026 |  | Переработчик | МК ВОЛГАДОН ООО (ЭДО Таксом ЗП согл 21.05.2024) | МК ВОЛГАДОН ООО (ЭДО Таксом ЗП согл 21.05.2024) | (ПФК(закупка)) Секция С-2 (ОР 368.02.00.000 СБ) (от поставщика/переработчика) | ОО | 3 | 2588.52 | Невыполнение требований НТД | Сварной шов №4 Н1 катет 6+2/-1 мм, фактически 4 мм. Брызги металла.
28 | В00-0000150 | 15.08.2026 |  | Переработчик | МК ВОЛГАДОН ООО (ЭДО Таксом ЗП согл 21.05.2024) | МК ВОЛГАДОН ООО (ЭДО Таксом ЗП согл 21.05.2024) | (ПФК(закупка)) Секция С-1 (ОР 366.02.00.000 СБ) (от поставщика/переработчика) | ОО | 4 | 3806.4 | Невыполнение требований НТД | Сварной шов №4 Н1 катет 6+2/-1 мм, фактически 4 мм. Брызги металла.