## Лист_1
№ п/п | Номер | Дата | Основание | Поставщик/ Переработчик | Поставщик | Место проведения контроля | Номенклатура | Группа номенклатуры | Кол., шт. | Кол., кг | Вид несоответствия | Несоответствие | Критичность несоответствия
29 | В00-0000151 | 20.08.2026 |  | Переработчик | ТЗМИК АЛЬТАИР ООО | ТЗМИК АЛЬТАИР ООО | ГПОкр(240) Кронштейн КПн | МК, другое | 32 | 2339.84 | Невыполнение требований НТД | 1.На локальных участках дефекты сварных швов: брызги металла, плохое повторное возбуждение дуги. Доработано в процессе контроля сотрудником ОА «Завод Продмаш». 2.Разнооттеночность очищенной поверхности от светло-серого до темно-серого цвета, на торцевых поверхностях деталей и отверстий «бурая ржавчина». Шероховатость поверхности Rz от 30 до 80 мкм.
31 | В00-0000152 | 20.08.2026 |  | Переработчик | МК ВОЛГАДОН ООО (ЭДО Таксом ЗП согл 21.05.2024) | МК ВОЛГАДОН ООО (ЭДО Таксом ЗП согл 21.05.2024) | (ПФК(закупка)) Секция С-1 (ОР 366.02.00.000 СБ) (от поставщика/переработчика) | ОО | 3 | 2854.8 | Дефекты сварных швов | Дефекты сварных соединений: уменьшение катета сварного соединения, согласно чертежу ОР 366.02.00.000СБ сварной шов №5 Т1 катет 6. Фактически 4мм. Брызги металла
33 | В00-0000153 | 22.08.2026 |  | Переработчик | АРКУС ПСК ООО (ЭДО Такском ЗП согл. от 15.06.2026) | АРКУС ПСК ООО (ЭДО Такском ЗП согл. от 15.06.2026) | (ПФК(закупка)) Стойка Ст-1 (ОР 364.01.00.000 СБ) (от поставщика/переработчика) | ОО | 1 | 2347.09 | Брызги металла | Брызги металла
34 | В00-0000153 | 22.08.2026 |  | Переработчик | АРКУС ПСК ООО (ЭДО Такском ЗП согл. от 15.06.2026) | АРКУС ПСК ООО (ЭДО Такском ЗП согл. от 15.06.2026) | (ПФК(закупка)) Стойка Ст-2 (ОР 375.01.00.000 СБ) (от поставщика/переработчика) | ОО | 1 | 2081.87 | Брызги металла | Брызги металла
35 | В00-0000153 | 22.08.2026 |  | Переработчик | АРКУС ПСК ООО (ЭДО Такском ЗП согл. от 15.06.2026) | АРКУС ПСК ООО (ЭДО Такском ЗП согл. от 15.06.2026) | (ПФК(закупка)) Стойка Ст-1 (ОР 374.01.00.000 СБ) (от поставщика/переработчика) | ОО | 1 | 1802.92 | Дефекты сварных швов | Деталь 1 сварной шов №4 Н1-катет 6, фактически 4 мм (одно место), брызги металла.
36 | В00-0000153 | 22.08.2026 |  | Переработчик | АРКУС ПСК ООО (ЭДО Такском ЗП согл. от 15.06.2026) | АРКУС ПСК ООО (ЭДО Такском ЗП согл. от 15.06.2026) | (ПФК(закупка)) Стойка Ст-3 (ОР 369.01.00.000 СБ) (от поставщика/переработчика) | ОО | 1 | 1584.13 | Брызги металла | Брызги металла
37 | В00-0000153 | 22.08.2026 |  | Переработчик | АРКУС ПСК ООО (ЭДО Такском ЗП согл. от 15.06.2026) | АРКУС ПСК ООО (ЭДО Такском ЗП согл. от 15.06.2026) | (ПФК(закупка)) Стойка Ст-5 (ОР 371.01.00.000 СБ) (от поставщика/переработчика) | ОО | 1 | 1704.28 | Брызги металла | Брызги металла