## Лист_1
№ п/п | Номер | Дата | Место проведения контроля | Номенклатура | Группа номенклатуры | Кол., шт. | Кол., кг | Вид несоответствия | Несоответствие | Критичность несоответствия | Склад (место возникновения) | Ответственное подразделение за несоответствие | Ответственная смена за несоответствие | Коренная причина возникновения | Коренная причина необнаружения | Корректирующие действия | Затраты на доработку
1 | И00-0000190 | 01.06.2026 | Корпус №11 | (ПФК) Секция ограждения пешеходного 426-1,0Д/2,0 Крест (ПО 122.01.02.000-01 СБ) (сварка) | ПО | 17 | 266.73 | Несоответствие геометрических размеров | 1. Размер по КД 950 (+/-2) фактически 945 мм. 2. Размер по КД 90 (+/-2) фактически 86 мм. | Малозначительное Устранимое | УМИ корпус №11 | Участок металлоизделий | Невозможно установить | Невнимательность исполнителя | Невнимательность исполнителя | Довести до исполнителей о недопустимости дефектов св. швов при изготовлении продукции. Отв. см. мастера УМИ. | Не отражены в 1C:ERP
2 | И00-0000190 | 01.06.2026 | Корпус №11 | (ПФК) Секция ограждения пешеходного 426-1,0Д/2,0 Крест (ПО 122.01.02.000-01 СБ) (сварка) | ПО | 27 | 423.63 | Невыполнение требований НТД | Несоответствие геометрических размеров: Размер по КД 950 (+/-2) фактически 945 мм. 2. Выступание детали 4 относительно детали 6 на 3-5 мм. Дефекты сварных швов: 1. Кратеры. 2. Прожоги. 3. Натеки. 4. Брызги металла. | Малозначительное Устранимое | УМИ корпус №11 | Участок металлоизделий | Невозможно установить | Невнимательность исполнителя | Невнимательность исполнителя | Довести до исполнителей о недопустимости дефектов св. швов при изготовлении продукции. Отв. см. мастера УМИ. | Не отражены в 1C:ERP
3 | И00-0000191 | 01.06.2026 | Склад готовой продукции | ГПЦ(настил)(40) Настил SP 34х38/30х5 А Zn 1600х1000 | Настилы сварные | 6 | 386.76 | Несоответствия ЦП | Несплошность ЦП в местах механической доработки, бурая ржавчина. | Устранимое | ЦЦ БЛ | В работе | В работе | В работе | В работе | В работе | В работе
4 | И00-0000191 | 01.06.2026 | Склад готовой продукции | ГПЦ(настил)(40) Настил SP 34х38/30х5 А Zn 1600х1000 | Настилы сварные | 12 | 773.52 | Несоответствия ЦП | Несплошность ЦП в местах механической доработки, забоины до основного металла, бурая ржавчина. | Устранимое | ЦЦ БЛ | В работе | В работе | В работе | В работе | В работе | В работе
5 | И00-0000191 | 01.06.2026 | Склад готовой продукции | ГПЦ(настил)(40) Настил Р 44,4х11,1/30х3 А Zn 895х1095 | Настилы прессованные | 54 | 1389.96 | Забоины ЦП до основного металла | Забоины до основного металла. | Устранимое | ЦЦ БЛ | В работе | В работе | В работе | В работе | В работе | В работе
6 | И00-0000191 | 01.06.2026 | Склад готовой продукции | ГПЦ(настил)(40) Настил Р 44,4х11,1/30х3 А Zn 895х1095 | Настилы прессованные | 7 | 180.18 | Наплывы цинка в виде острых капель | Наплывы в виде острых капель. | Устранимое | ЦЦ БЛ | В работе | В работе | В работе | В работе | В работе | В работе
7 | И00-0000191 | 01.06.2026 | Склад готовой продукции | ГПЦ(настил)(40) Настил Р 44,4х11,1/30х3 А Zn 895х1095 | Настилы прессованные | 2 | 51.48 | Несоответствия ЦП | Несплошность ЦП в местах механической доработки, бурая ржавчина. Наплывы в виде острых капель. | Устранимое | ЦЦ БЛ | В работе | В работе | В работе | В работе | В работе | В работе
8 | И00-0000191 | 01.06.2026 | Склад готовой продукции | ГПЦ(настил)(40) Настил Р 44,4х11,1/30х2 А Zn 1496х1000 | Настилы прессованные | 1 | 30.27 | Несоответствия ЦП | Несплошность ЦП в местах контакта с проволокой, бурая ржавчина. | Устранимое | ЦЦ БЛ | В работе | В работе | В работе | В работе | В работе | В работе
9 | И00-0000191 | 01.06.2026 | Склад готовой продукции | ГПЦ(настил)(80) Настил SP 34х38/25х2 S4 А Zn 700х540 | Настилы сварные | 1 | 5.59 | Бурая ржавчина | Бурая ржавчина | Устранимое | ЦЦ БЛ | В работе | В работе | В работе | В работе | В работе | В работе
10 | И00-0000192 | 02.06.2026 | Склад готовой продукции | ГПЦ(настил)(40) Настил Р 44,4х11,1/30х2 А Zn 1496х1000 | Настилы прессованные | 35 | 1059.45 | Невыполнение требований НТД | Несоответствие геометрических размеров: отрыв элемента обрамляющего от полос несущих до 10 мм (один настил). Дефекты ЦП: забоины до основного металла (два настила). Несоответствия упаковки тарного места: Упаковочная лента порвана, настилы смещены друг относительно друга. | Устранимое | Склад готовой продукции | В работе | В работе | В работе | В работе | В работе | В работе
11 | И00-0000193 | 02.06.2026 | Склад готовой продукции | ГПЦ(80) Консоль-амортизатор КА-170/4-W | БО | 327 | 1007.16 | Несоответствия ЦП | Дефекты ЦП: забоины ЦП до основного металла; бурая, белая ржавчина; загрязнения грунтом; следы монтажа. | Устранимое | Не определено | Возврат по рекламации | Возврат по рекламации | Возврат по рекламации | Возврат по рекламации | Возврат по рекламации | В работе
12 | И00-0000193 | 02.06.2026 | Склад готовой продукции | ГПЦ(80) Консоль-амортизатор КА-150/4 | БО | 328 | 331.28 | Несоответствия ЦП | Дефекты ЦП: забоины ЦП до основного металла; бурая, белая ржавчина; загрязнения грунтом; следы монтажа. | Устранимое | Не определено | Возврат по рекламации | Возврат по рекламации | Возврат по рекламации | Возврат по рекламации | Возврат по рекламации | В работе
13 | И00-0000194 | 02.06.2026 | Корпус №11 | (ПФК) Площадка ПЛ-1 (сварка) | МК, другое | 1 | 187.18 | Невыполнение требований НТД | На дет. 12 заусенцы, острые кромки радиусом менее 2 мм, невыполнение ТТ п. 6 (СТО-01393674-007-2019 п. 5.2.5) | Малозначительное | УМИ корпус №11 | Отдел закупок | Невозможно установить |  |  |  | -
14 | И00-0000195 | 03.06.2026 | Корпус №11 | (ПФК) Секция ограждения пешеходного 422-1,0Д/2,0 Ромб (80) (сварка) | ПО | 22 | 428.78 | Дефекты сварных швов | 1. Поры. 2. Кратеры. 3. Брызги метала. 4. Натеки. 5. Прожоги | Устранимое | УМИ корпус №11 | Участок металлоизделий | Смена Б УМИ | Нарушение требований технологической документации | Невнимательность исполнителя | проведен инструктаж о качестве выпускаемой продукции | Не отражены в 1C:ERP
15 | И00-0000196 | 03.06.2026 | Склад готовой продукции | ГПЦ(настил)(80) Настил SP 34х38/25х3 S4 А Zn 750х510 | Настилы сварные | 1 | 8.05 | Невыполнение технических требований КД | Отсутствует соединение элемена связующего с несущей полосой (ТТ п. 10). | Устранимое | УПН корпус №13 | В работе | В работе | В работе | В работе | В работе | В работе
16 | И00-0000197 | 03.06.2026 | Склад готовой продукции | ГПЦ(настил)(40) Настил Р 44,4х11,1/30х2 1 А Zn 1696х1000 | Настилы прессованные | 8 | 283.04 | Механическое повреждение | Забоины цинкового покрытия до основного металла. | Устранимое | Склад готовой продукции | В работе | В работе | В работе | В работе | В работе | В работе
17 | И00-0000198 | 04.06.2026 | Склад готовой продукции | ГПЦ(настил)(40) Настил Р 44,4х11,1/30х2 1 А Zn 1000х1000 | Настилы прессованные | 6 | 122.82 | Несоответствия ЦП | Забоины ЦП до основного металла. Наличие белой ржавчины, ЛКМ на поверхности ЦП. Загрязнение грунтом. | Устранимое | Не определено | Возврат ТЛ ПЛЮС | Возврат ТЛ ПЛЮС | Возврат ТЛ ПЛЮС | Возврат ТЛ ПЛЮС | Возврат ТЛ ПЛЮС | В работе
18 | И00-0000198 | 04.06.2026 | Склад готовой продукции | ГПЦ(настил)(40) Настил Р 44,4х11,1/30х2 А Zn 1496х1000 | Настилы прессованные | 37 | 1119.99 | Невыполнение требований НТД | Забоины ЦП до основного металла. Наличие белой и бурой ржавчины, ЛКМ на поверхности ЦП. Загрязнение грунтом. Вмятины до 10 мм на одном настиле. | Устранимое | Не определено | Возврат ТЛ ПЛЮС | Возврат ТЛ ПЛЮС | Возврат ТЛ ПЛЮС | Возврат ТЛ ПЛЮС | Возврат ТЛ ПЛЮС | В работе
19 | И00-0000198 | 04.06.2026 | Склад готовой продукции | ГПЦ(настил)(40) Настил Р 44,4х11,1/30х2 А Zn 1496х1000 | Настилы прессованные | 68 | 2058.36 | Несоответствия ЦП | Забоины ЦП до основного металла. Наличие белой и бурой ржавчины, ЛКМ на поверхности ЦП. Загрязнение грунтом. | Устранимое | Не определено | Возврат ТЛ ПЛЮС | Возврат ТЛ ПЛЮС | Возврат ТЛ ПЛЮС | Возврат ТЛ ПЛЮС | Возврат ТЛ ПЛЮС | В работе
20 | И00-0000198 | 04.06.2026 | Склад готовой продукции | ГПЦ(настил)(40) Настил Р 44,4х11,1/30х2 А Zn 1496х1000 | Настилы прессованные | 33 | 998.91 | Несоответствия ЦП | Забоины ЦП до основного металла. Наличие белой ржавчины, ЛКМ на поверхности ЦП. Загрязнение грунтом. | Устранимое | Не определено | Возврат ТЛ ПЛЮС | Возврат ТЛ ПЛЮС | Возврат ТЛ ПЛЮС | Возврат ТЛ ПЛЮС | Возврат ТЛ ПЛЮС | В работе
21 | И00-0000198 | 04.06.2026 | Склад готовой продукции | ГПЦ(настил)(40) Настил Р 44,4х11,1/30х2 А Zn 1496х1000 | Настилы прессованные | 30 | 908.1 | Несоответствия ЦП | Забоины ЦП до основного металла. Наличие белой ржавчины. Загрязнение грунтом. | Устранимое | Не определено | Возврат ТЛ ПЛЮС | Возврат ТЛ ПЛЮС | Возврат ТЛ ПЛЮС | Возврат ТЛ ПЛЮС | Возврат ТЛ ПЛЮС | В работе
22 | И00-0000198 | 04.06.2026 | Склад готовой продукции | ГПЦ(настил)(40) Настил Р 44,4х11,1/30х2 А Zn 1496х1000 | Настилы прессованные | 37 | 1119.99 | Несоответствия ЦП | Забоины ЦП до основного металла. Нналичие белой ржавчины, ЛКМ на поверхности ЦП. Загрязнение грунтом. | Устранимое | Не определено | Возврат ТЛ ПЛЮС | Возврат ТЛ ПЛЮС | Возврат ТЛ ПЛЮС | Возврат ТЛ ПЛЮС | Возврат ТЛ ПЛЮС | В работе
23 | И00-0000198 | 04.06.2026 | Склад готовой продукции | ГПЦ(настил)(40) Настил P 44,4х22,2/30х2 А Zn 1200х1000 | Настилы прессованные | 22 | 426.14 | Несоответствия ЦП | Наличие белой ржавчины, ЛКМ на поверхности ЦП. Загрязнение грунтом. | Устранимое | Не определено | Возврат ТЛ ПЛЮС | Возврат ТЛ ПЛЮС | Возврат ТЛ ПЛЮС | Возврат ТЛ ПЛЮС | Возврат ТЛ ПЛЮС | В работе
24 | И00-0000199 | 04.06.2026 | Корпус №11 | ДЛЯ ЗК 496 и 497_(ПФК) Секция ограждения пешеходного 427-1,0Д/2,0 Крест (80) (сварка) | ПО | 32 | 373.76 | Невыполнение требований НТД | Несоответствия требованиям КД: 1. Деталь 7 по КД 4 отв. Ø14+1 мм, фактически 2 отв. 2. Наличие в дет.2 отверстий, не предусмотренных КД. Дефекты сваных швов: 1. Брызги металла. 2. Остатки сварочной проволоки. 3. Поры. 4. Натеки. Дефкты механической резки: 1. Заусенцы. | Устранимое | УМИ корпус №11 | Участок металлоизделий | Смена А УМИ | Невнимательность исполнителя | Невнимательность исполнителя | Проговорить с исполнителем о качестве выпускаемой продукции. Отв. см. мастер/бригадир. | В работе
25 | И00-0000199 | 04.06.2026 | Корпус №11 | ДЛЯ ЗК 496 и 497_(ПФК) Секция ограждения пешеходного 427-1,0Д/2,0 Крест (80) (сварка) | ПО | 30 | 350.4 | Невыполнение требований НТД | Несоответствия требованиям КД: 1. Деталь 7 по КД 4 отв. Ø14+1 мм, фактически 2 отв. Дефекты термической резки: 1. Цепочка застывших капель. Дефекты механической резки: 1. Заусенцы. Дефекты сварных швов: 1. Брызги металла. | Устранимое | УМИ корпус №11 | Участок металлоизделий | Смена А УМИ | Невнимательность исполнителя | Невнимательность исполнителя | Проговорить с исполнителем о качестве выпускаемой продукции. Отв. см. мастер/бригадир. | В работе
26 | И00-0000199 | 04.06.2026 | Корпус №11 | (ПФК) Секция ограждения пешеходного 422-1,0Д/2,0 Ромб (80) (сварка) | ПО | 18 | 350.82 | Невыполнение требований НТД | Отклонения от прямолинейности: 1. Прогиб в плоскости дет.4 - 6 мм (по ГОСТ 23118 п. 7.3 не более 1940х0,001=1,9 мм. Дефекты сварных швов: 1. Поры. 2. Брызги металла. | Устранимое | УМИ корпус №11 | Участок металлоизделий | Смена А УМИ | Невнимательность исполнителя | Невнимательность исполнителя | Проговорить с исполнителем о качестве выпускаемой продукции. Отв. см. мастер/бригадир. | В работе
27 | И00-0000200 | 04.06.2026 | Корпус №11 | (ПФК) Подставка короны (Ц 229.04.00.000) (сварка) | Мачты | 6 | 15.9 | Невыполнение требований НТД | Несоответствия требованиям КД: 1. Размер по КД 131 мм (+2) фактически 123-126 мм. Дефекты сварных швов: 1. Кратеры. 2. Брызги металла. | В работе | УМИ корпус №11 | Участок металлоизделий | Смена А УМИ | Невнимательность исполнителя | Невнимательность исполнителя | Проговорить с исполнителем о качестве выпускаемой продукции. Отв. см. мастер/бригадир | В работе
28 | И00-0000200 | 04.06.2026 | Корпус №11 | (ПФК) Подставка короны (Ц 229.04.00.000) (сварка) | Мачты | 18 | 47.7 | Невыполнение требований НТД | Несоответствия требованиям КД: 1. Размер по КД 131+2 мм фактически 123-126 мм. Дефекты сварных швов: 1. Кратеры. 2. Брызги металла. | В работе | УМИ корпус №11 | Участок металлоизделий | Смена А УМИ | Невнимательность исполнителя | Невнимательность исполнителя | Проговорить с исполнителем о качестве выпускаемой продукции. Отв. см. мастер/бригадир | В работе
35 | К00-0000217 | 02.06.2026 | Участок металлоизделий | (ПФК) Корпус оголовка D1256 (М 025.01.01.000 СБ) (сварка) | ОО | 7 | 385.07 | Дефекты сварных швов | Не снято усиление шва №1 | Устранимое | УМИ корпус №11 | Участок металлоизделий | Смена В УМИ | - | - | - | Не отражены в 1C:ERP
43 | К00-0000218 | 03.06.2026 | Участок металлоизделий | (ПФК) Талреп II (М 026.01.02.000 СБ) (сварка) | ОО | 3 | 0.75 | Дефекты сварных швов | Брызги металла | Устранимое | УМИ корпус №11 | Участок металлоизделий | Смена А УМИ | - | - | - | Не отражены в 1C:ERP
52 | С00-0000061 | 01.06.2026 | ЦГЦ Большая линия | (ПФК) Настил Р 44,4х11,1/30х3 А 1005х1095 (сварка лазерная) | Настилы прессованные | 2 | 57.48 | Отсутствует сварной шов | Отсутствует сварной шов | Устранимое | УПН корпус №07 | Участок производства настилов | Невозможно установить | При разработке технологии выбраны неоптимальные процессы, операции, режимы работы оборудования |  | Технология контактной сварки отрабатывается и дорабатывается по настоящее время. В дневные смены сотрудник тех. отдела проверяет и подбирает режимы св | Не отражены в 1C:ERP
53 | С00-0000062 | 02.06.2026 | Участок производства настилов | (ПФ) Заготовка настила SP 34х50/30х3 S4 4000х1000 (заготовка-сварка) | Настилы сварные | 2 | 180.44 | Невыполнение требований НТД | Кривизна несущей полосы, несплавление связующего прутка. | Неустранимое | УПН корпус №13 | Участок производства настилов | Невозможно установить | При разработке технологии выбраны неоптимальные процессы, операции, режимы работы оборудования |  | При сварке матов на линии обязательно присутствует технолог. | В работе
54 | С00-0000063 | 04.06.2026 | ЦГЦ Большая линия | ПФЦ(40) Настил Р 44,4х11,1/30х3 А Zn 935х1095 (оцинкование) | Настилы прессованные | 24 | 642.48 | Дефекты сварных швов | дефект сварного шва после оцинкования | Устранимое | УПН корпус №13 | Участок производства настилов | Невозможно установить | При разработке технологии выбраны неоптимальные процессы, операции, режимы работы оборудования | Невнимательность исполнителя | Технология контактной сварки отрабатывается и дорабатывается по настоящее время. В дневные смены сотрудник тех. отдела проверяет и подбирает режимы св | Не отражены в 1C:ERP
55 | С00-0000064 | 04.06.2026 | ЦГЦ Большая линия | ПФЦ(40) Настил Р 44,4х11,1/30х3 А Zn 895х1095 (оцинкование) | Настилы прессованные | 9 | 231.66 | Дефекты сварных швов | дефект сварного шва после оцинкования | Устранимое | УПН корпус №13 | Участок производства настилов | Невозможно установить | При разработке технологии выбраны неоптимальные процессы, операции, режимы работы оборудования | Невнимательность исполнителя | Технология контактной сварки отрабатывается и дорабатывается по настоящее время. В дневные смены сотрудник тех. отдела проверяет и подбирает режимы св | Не отражены в 1C:ERP