## Лист_1
№ п/п | Номер | Дата | Основание | Поставщик/ переработчик | Поставщик | Место проведения контроля | Номенклатура | Группа номенклатуры | Кол., шт. | Кол., кг | Вид несоответствия | Критичность несоответствия | Несоответствие
363 | В00-0000163 | 01.09.2026 |  | Переработчик | АРКУС ПСК ООО (ЭДО Такском ЗП согл. от 15.06.2026) | АРКУС ПСК ООО (ЭДО Такском ЗП согл. от 15.06.2026) | (ПФК(закупка)) Стойка Ст-1 (ОР 362.01.00.000 СБ) (от поставщика/переработчика) | Опоры АСУДД | 1 | 1315.87 | Отклонение формообразования и линейных размеров | Устранимое | Элемент рамы дет. 2 Плита торцевая прогиб в плоскости до 5 мм, по ГОСТ 23118 до 1 мм
367 | В00-0000163 | 01.09.2026 |  | Переработчик | АРКУС ПСК ООО (ЭДО Такском ЗП согл. от 15.06.2026) | АРКУС ПСК ООО (ЭДО Такском ЗП согл. от 15.06.2026) | (ПФК(закупка)) Стойка Ст-2 (ОР 362.02.00.000 СБ) (от поставщика/переработчика) | Опоры АСУДД | 1 | 1220.7 | Отклонение формообразования и линейных размеров | Устранимое | Элемент рамы дет. 2 Плита торцевая прогиб в плоскости до 5 мм, по ГОСТ 23118 до 1 мм
376 | В00-0000163 | 01.09.2026 |  | Переработчик | АРКУС ПСК ООО (ЭДО Такском ЗП согл. от 15.06.2026) | АРКУС ПСК ООО (ЭДО Такском ЗП согл. от 15.06.2026) | (ПФК(закупка)) Стойка Ст-4 (ОР 377.01.00.000 СБ) (от поставщика/переработчика) | Опоры АСУДД | 1 | 2379.28 | Брызги металла | Устранимое | Брызги металла
393 | В00-0000163 | 01.09.2026 |  | Переработчик | АРКУС ПСК ООО (ЭДО Такском ЗП согл. от 15.06.2026) | АРКУС ПСК ООО (ЭДО Такском ЗП согл. от 15.06.2026) | (ПФК(закупка)) Стойка Ст-2 (ОР 375.01.00.000 СБ) (от поставщика/переработчика) | Опоры АСУДД | 2 | 4163.74 | Брызги металла | Устранимое | Брызги металла
397 | В00-0000163 | 01.09.2026 |  | Переработчик | АРКУС ПСК ООО (ЭДО Такском ЗП согл. от 15.06.2026) | АРКУС ПСК ООО (ЭДО Такском ЗП согл. от 15.06.2026) | (ПФК(закупка)) Стойка Ст-3 (ОР 376.01.00.000 СБ) (от поставщика/переработчика) | Опоры АСУДД | 1 | 2322.33 | Брызги металла | Устранимое | Брызги металла
406 | В00-0000164 | 02.09.2026 |  | Переработчик | СТАРТ ООО (ЭДО Такском ЗП 25.08.26 увед от 24.08.26) | СТАРТ ООО (ЭДО Такском ЗП 25.08.26 увед от 24.08.26) | ПФК(закупка) Стойка 1 (ОР 386.01.00.000 СБ) (от поставщика/переработчика) | РО | 1 | 689.04 | Невыполнение требований НТД | Устранимое | Дефекты сварных швов: брызги металла, натеки, плохое повторное возбуждение дуги, отсутствие плавного перехода сварного шва к основному металлу. Дефекты устранены в процессе контроля. Геометрические размеры: Элемент рамы дет. 2 фланец одно отверстие диаметром 23-24 мм, по КД 27+1 мм.
410 | В00-0000164 | 02.09.2026 |  | Переработчик | СТАРТ ООО (ЭДО Такском ЗП 25.08.26 увед от 24.08.26) | СТАРТ ООО (ЭДО Такском ЗП 25.08.26 увед от 24.08.26) | ПФК(закупка) Стойка 4 (ОР 384.02.00.000 СБ) (от поставщика/переработчика) | РО | 2 | 1465 | Невыполнение требований НТД | Устранимое | Дефекты сварных швов: брызги металла, натеки, плохое повторное возбуждение дуги, отсутствие плавного перехода сварного шва к основному металлу. Дефекты устранены в процессе контроля. Геометрические размеры: Элемент рамы дет. 2 фланец одно отверстие диаметром 23-24 мм, по КД 27+1 мм.
423 | В00-0000164 | 02.09.2026 |  | Переработчик | СТАРТ ООО (ЭДО Такском ЗП 25.08.26 увед от 24.08.26) | СТАРТ ООО (ЭДО Такском ЗП 25.08.26 увед от 24.08.26) | ПФК(закупка) Стойка 2 (ОР 385.02.00.000 СБ) (от поставщика/переработчика) | РО | 1 | 708.72 | Невыполнение требований НТД | Устранимое | Дефекты сварных швов: брызги металла, натеки, плохое повторное возбуждение дуги, отсутствие плавного перехода сварного шва к основному металлу. Дефекты устранены в процессе контроля. Геометрические размеры: Элемент рамы дет. 2 фланец одно отверстие диаметром 23-24 мм, по КД 27+1 мм.
159 | В00-0000165 | 03.09.2026 | Поступление от переработчика 0000-000670 от 03.09.2026 7:47:27 | Переработчик | КЕДР-1 ООО (ЭДО ЗП с 21.01.2026) | Склад ПДС черный | (ПФК(закупка)) Настил Р 44,4х11,1/30х2 1 А 1000х1000 (от поставщика/переработчика) | Настилы прессованные | 2 | 40.94 | Невыполнение требований НТД | Устранимое | 1. Отсутствие запрессовки связующего элемента. 2. Выступание связующего элемента над несущей полосой 3 мм (по СТО не более 1,5 мм).
426 | В00-0000166 | 08.09.2026 |  | Поставщик | ЮЗМ ООО(ЭДО Такском ЗП увед. от 31.03.2026) | ЮЗМ ООО(ЭДО Такском ЗП увед. от 31.03.2026) | (ПРЯМ.П) Консоль В-20/12/Д372-1,4-б (ЮЗМ ООО) | МК, другое | 8 | 1788.08 | Несоответствие требованиям КД | Взять в работу с доработкой;
428 | В00-0000166 | 08.09.2026 |  | Поставщик | ЮЗМ ООО(ЭДО Такском ЗП увед. от 31.03.2026) | ЮЗМ ООО(ЭДО Такском ЗП увед. от 31.03.2026) | (ПРЯМ.П) Элемент закладной ЗФ-20/12/Д372-2,5-б (ЮЗМ ООО) | МК, другое | 5 | 568 | Несоответствие требованиям КД | Взять в работу с доработкой;
430 | В00-0000166 | 08.09.2026 |  | Поставщик | ЮЗМ ООО(ЭДО Такском ЗП увед. от 31.03.2026) | ЮЗМ ООО(ЭДО Такском ЗП увед. от 31.03.2026) | (ПРЯМ.П) Элемент закладной ЗФ-20/8/Д360-2,5-б (ЮЗМ ООО) | МК, другое | 4 | 378.76 | Несоответствие требованиям КД | Взять в работу с доработкой;
433 | В00-0000166 | 08.09.2026 |  | Поставщик | ЮЗМ ООО(ЭДО Такском ЗП увед. от 31.03.2026) | ЮЗМ ООО(ЭДО Такском ЗП увед. от 31.03.2026) | (ПРЯМ.П) Консоль В-20/8/Д360-1,4-б (ЮЗМ ООО) | МК, другое | 12 | 1919.76 | Несоответствие требованиям КД | Взять в работу с доработкой;
60 | В00-0000167 | 08.09.2026 | Приобретение товаров и услуг 0000-004094 от 07.09.2026 13:32:12 | Поставщик | ТРУБОСТАЛЬ ООО | Основной склад | _уу_Труба 325*10,0 ГОСТ 10704-91/ 09Г2С, В-09Г2С (С345) | Трубы |  | 1864 | Невыполнение требований НТД | Взять в работу в штатном режиме; | По ГОСТ 10704 п. 6 толщина стенки 10+0,6/-0,8 мм, фактически 11,01-11,19 мм.
416 | В00-0000168 | 08.09.2026 |  | Переработчик | СТАРТ ООО (ЭДО Такском ЗП 25.08.26 увед от 24.08.26) | СТАРТ ООО (ЭДО Такском ЗП 25.08.26 увед от 24.08.26) | ПФК(закупка) Стойка 1 (ОР 384.01.00.000 СБ) (от поставщика/переработчика) | РО | 3 | 2067.12 | Невыполнение требований НТД | Устранимое | Скопление пор. Плохое повторное возбуждение дуги. Не выполнено требование КД "Заварить".
437 | В00-0000169 | 08.09.2026 |  | Поставщик | СК ПРОДМАШ ООО (ООО Офис 2014) (ЭДО Такском 01.10.24) | СК ПРОДМАШ ООО (ООО Офис 2014) (ЭДО Такском 01.10.24) | ГПЦ(80) Секция балки СБ-W/2,5-6320/0,5-М5 | ДО | 21 | 1140.3 | Невыполнение требований НТД | Взять в работу с доработкой; | Производитель неизвестен. Геометрические размеры: - размер по КД 156 мм, фактически 149-156 мм; - размер 312+4/-2 мм, фактически 306 мм; - размер 50 мм, фактически 48 мм; - размер 160 мм, фактически 154-155 мм. Внешний вид: - белая ржавчина, - бурая ржавчина, - загрязнения грунтом и продуктами органического происхождения.
439 | В00-0000169 | 08.09.2026 |  | Поставщик | СК ПРОДМАШ ООО (ООО Офис 2014) (ЭДО Такском 01.10.24) | СК ПРОДМАШ ООО (ООО Офис 2014) (ЭДО Такском 01.10.24) | ГПЦ(80) Секция балки СБ-W/2,5-6320/0,5-М5 | ДО | 480 | 26064 | Отсутствует товарный вид | Взять в работу с доработкой; | Производитель АО "Завод Продмаш". Белая ржавчина, загрязнения грунтом и продуктами органического происхождения.
245 | В00-0000170 | 09.09.2026 |  | Переработчик | МК ВОЛГАДОН ООО (ЭДО Таксом ЗП согл 21.05.2024) | МК ВОЛГАДОН ООО (ЭДО Таксом ЗП согл 21.05.2024) | (ПФК(закупка)) Секция СР6 (от поставщика/переработчика) | РО | 3 | 2427.63 | Дефекты сварных швов | Устранимое | Брызги металла, поры, подрез, плохое повторное возбуждение дуги, не выполнено требование КД "Заварить".
436 | В00-0000170 | 09.09.2026 |  | Переработчик | МК ВОЛГАДОН ООО (ЭДО Таксом ЗП согл 21.05.2024) | МК ВОЛГАДОН ООО (ЭДО Таксом ЗП согл 21.05.2024) | (ПФК(закупка)) Секция СР20 (от поставщика/переработчика) | РО | 3 | 616.86 | Дефекты сварных швов | Устранимое | Брызги металла, пора, плохое повторное возбуждение дуги, не выполнено требование КД "Заварить".
418 | В00-0000172 | 09.09.2026 |  | Переработчик | АРКУС ПСК ООО (ЭДО Такском ЗП согл. от 15.06.2026) | АРКУС ПСК ООО (ЭДО Такском ЗП согл. от 15.06.2026) | ПФК(закупка) Ферма 3 (ОР 385.03.00.000 СБ) (от поставщика/переработчика) | РО | 2 | 1251.84 | Дефекты сварных швов | Устранимое | Подрезы, наплывы, незаполненная разделка кромок, пора.
420 | В00-0000172 | 09.09.2026 |  | Переработчик | АРКУС ПСК ООО (ЭДО Такском ЗП согл. от 15.06.2026) | АРКУС ПСК ООО (ЭДО Такском ЗП согл. от 15.06.2026) | ПФК(закупка) Ферма 6 (ОР 387.03.00.000 СБ) (от поставщика/переработчика) | РО | 1 | 759.92 | Дефекты сварных швов | Устранимое | Еденичный подрез, межваликовый подрез.
425 | В00-0000172 | 09.09.2026 |  | Переработчик | АРКУС ПСК ООО (ЭДО Такском ЗП согл. от 15.06.2026) | АРКУС ПСК ООО (ЭДО Такском ЗП согл. от 15.06.2026) | ПФК(закупка) Ферма 2 (ОР 384.04.00.000 СБ) (от поставщика/переработчика) | РО | 2 | 1115.8 | Дефекты сварных швов | Устранимое | Межваликовый подрез, наплыв на лицевой стороне шва, пора.
422 | В00-0000173 | 11.09.2026 |  | Переработчик | АРКУС ПСК ООО (ЭДО Такском ЗП согл. от 15.06.2026) | АРКУС ПСК ООО (ЭДО Такском ЗП согл. от 15.06.2026) | ПФК(закупка) Ферма 6 (ОР 387.03.00.000 СБ) (от поставщика/переработчика) | РО | 1 | 759.92 | Дефекты сварных швов | Устранимое | Брызги, подрезы.
427 | В00-0000173 | 11.09.2026 |  | Переработчик | АРКУС ПСК ООО (ЭДО Такском ЗП согл. от 15.06.2026) | АРКУС ПСК ООО (ЭДО Такском ЗП согл. от 15.06.2026) | ПФК(закупка) Ферма 2 (ОР 384.04.00.000 СБ) (от поставщика/переработчика) | РО | 2 | 1115.8 | Дефекты сварных швов | Устранимое | Брызги, подрезы, скопление пор, сварной шов №4 - Т1 катет 6мм, фактически катет 4мм.
390 | В00-0000174 | 14.09.2026 |  | Переработчик | АРКУС ПСК ООО (ЭДО Такском ЗП согл. от 15.06.2026) | АРКУС ПСК ООО (ЭДО Такском ЗП согл. от 15.06.2026) | (ПФК(закупка)) Стойка Ст-3 (ОР 369.01.00.000 СБ) (от поставщика/переработчика) | Опоры АСУДД | 1 | 1584.13 | Отклонение формообразования и линейных размеров | Устранимое | Отклонение от прямолинейности грани опор фактически 7-9 мм.По СТО 07525912-330-2002 +/-10 мм.
404 | В00-0000174 | 14.09.2026 |  | Переработчик | АРКУС ПСК ООО (ЭДО Такском ЗП согл. от 15.06.2026) | АРКУС ПСК ООО (ЭДО Такском ЗП согл. от 15.06.2026) | (ПФК(закупка)) Стойка Ст-3 (ОР 369.01.00.000 СБ) (от поставщика/переработчика) | Опоры АСУДД | 1 | 1584.13 | Отклонение формообразования и линейных размеров | Устранимое | По КД расчетный размер 738,5 мм. ( 875 - 273/2 мм.), фактически 739 - 752 мм.
61 | В00-0000176 | 16.09.2026 | Приобретение товаров и услуг 0000-004187 от 08.09.2026 23:59:59 | Поставщик | ПТУ ГК ПКФ ООО (ЭДО Такском) | Склад готовой продукции | ГПЦ(закупка) (в КГ) Гайка М20-6H.8.0930 ГОСТ ISO 4032-2014 Оцинкованное | Метизы | 8 | 8 | Несоответствие средней толщины ЦП | Взять в работу в штатном режиме; | Значение толщины цинкового покрытия от 17 мкм до 26 мкм, средняя толщина цинкового покрытия 20 мкм (n=30, min= 17 мкм, max=26 мкм).
62 | В00-0000177 | 17.09.2026 | Приобретение товаров и услуг 0000-004290 от 17.09.2026 8:35:04 | Поставщик | МЕТАЛЛИНВЕСТ-УФА ООО(ЭДО Такском ЗП согл. от 03.09.2026) | Основной склад | _уу_Труба 219*9,0 ГОСТ 10704-91/ 09Г2С, В-09Г2С (С345) | Трубы |  | 14544 | Невыполнение требований НТД | В лом;
63 | В00-0000177 | 17.09.2026 | Приобретение товаров и услуг 0000-004290 от 17.09.2026 8:35:04 | Поставщик | МЕТАЛЛИНВЕСТ-УФА ООО(ЭДО Такском ЗП согл. от 03.09.2026) | Основной склад | _уу_Труба 219*9,0 ГОСТ 10704-91/ 09Г2С, В-09Г2С (С345) | Трубы |  | 5593 | Невыполнение требований НТД | В лом; | Фактическая толщина от 7,92 - 8,09 мм, содержание кремния 0,17%-0,18%, битум на поверхности трубы.
362 | В00-0000178 | 18.09.2026 |  | Переработчик | АРКУС ПСК ООО (ЭДО Такском ЗП согл. от 15.06.2026) | АРКУС ПСК ООО (ЭДО Такском ЗП согл. от 15.06.2026) | (ПФК(закупка)) Стойка Ст-1 (ОР 363.01.00.000 СБ) (от поставщика/переработчика) | Опоры АСУДД | 2 | 4694.18 | Дефекты сварных швов | Устранимое | Незаверенный кратер, подрезы, брызги, поры.
351 | В00-0000179 | 18.09.2026 |  | Переработчик | АРКУС ПСК ООО (ЭДО Такском ЗП согл. от 15.06.2026) | АРКУС ПСК ООО (ЭДО Такском ЗП согл. от 15.06.2026) | (ПФ) Ферма 2 (ОР 384.04.00.000 СБ) (сборка) | РО | 5 | 2789.5 | Дефекты сварных швов | Устранимое | Плохое повторное возбуждение дуги, не выполнено требование КД (заварить), подрезы. несплавления сварного шва с основным металлом, неравномерная ширина шва, асимметрия углового шва, превышение катета шва № 3,4.
354 | В00-0000179 | 18.09.2026 |  | Переработчик | АРКУС ПСК ООО (ЭДО Такском ЗП согл. от 15.06.2026) | АРКУС ПСК ООО (ЭДО Такском ЗП согл. от 15.06.2026) | (ПФ) Ферма 6 (ОР 387.03.00.000 СБ) (сборка) | РО | 2 | 1519.84 | Дефекты сварных швов | Устранимое | Плохое повторное возбуждение дуги, не выполнено требование КД (заварить), подрезы. несплавления сварного шва с основным металлом, неравномерная ширина шва, асимметрия углового шва, превышение катета шва № 3,4.
355 | В00-0000179 | 18.09.2026 |  | Переработчик | АРКУС ПСК ООО (ЭДО Такском ЗП согл. от 15.06.2026) | АРКУС ПСК ООО (ЭДО Такском ЗП согл. от 15.06.2026) | (ПФ) Ферма 3 (ОР 385.03.00.000 СБ) (сборка) | РО | 1 | 625.92 | Дефекты сварных швов | Устранимое | Плохое повторное возбуждение дуги, не выполнено требование КД (заварить), подрезы. несплавления сварного шва с основным металлом, неравномерная ширина шва, асимметрия углового шва, превышение катета шва № 3,4.
369 | В00-0000179 | 18.09.2026 |  | Переработчик | АРКУС ПСК ООО (ЭДО Такском ЗП согл. от 15.06.2026) | АРКУС ПСК ООО (ЭДО Такском ЗП согл. от 15.06.2026) | (ПФ) Ферма 1 (ОР 384.03.00.000 СБ) (сборка) | РО | 1 | 489.88 | Дефекты сварных швов | Устранимое | Плохое повторное возбуждение дуги, не выполнено требование КД (заварить), подрезы. несплавления сварного шва с основным металлом, неравномерная ширина шва, асимметрия углового шва, превышение катета шва № 3,4.
46 | В00-0000180 | 24.09.2026 | Приобретение товаров и услуг 0000-003191 от 17.07.2026 0:00:00 | Поставщик | Строд Сервис (Самара) (ЭДО Такском ЗП 06.02.25) | Склад готовой продукции | (РАЗДЕЛИТЕЛЬНАЯ (черно-белая))_уу_Пленка для демпферного устройства ФО-2 фон+Сегмент 1 (черный)+Сег | Пленка | 1 | 1.963 | Несоответствие геометрических размеров | Взять в работу в штатном режиме; | По КД размер 880-2 мм, фактически 870-876 мм.
424 | В00-0000181 | 25.09.2026 |  | Поставщик | ЮЗМ ООО(ЭДО Такском ЗП увед. от 31.03.2026) | ЮЗМ ООО(ЭДО Такском ЗП увед. от 31.03.2026) | (ПРЯМ.П) Опора МСД-Ф-4-8,5-01-ц СТО 07525912-300-2021 (ФС-400-8,5-01-ц) (ЮЗМ ООО) | МК, другое | 16 | 4213.92 | Невыполнение требований НТД | Взять в работу с доработкой; | 1.Отсутствуют маркировочные шильды. 2.Факт калибровки внутренней резьбы М10 не подтвержден. 3.Остатки подвесочной проволоки. 4.Детали опор соприкасаются торцевыми поверхностями. Реализованная схема упаковки не исключает образования потенциальных забоин ЦП до основного металла. 5.Отсутствует маркировка знаком заземления.
429 | В00-0000181 | 25.09.2026 |  | Поставщик | ЮЗМ ООО(ЭДО Такском ЗП увед. от 31.03.2026) | ЮЗМ ООО(ЭДО Такском ЗП увед. от 31.03.2026) | (ПРЯМ.П) Опора МСД-Ф-7-8,5-01-ц СТО 07525912-300-2021 (ФС-700-8,5-01-ц) (ЮЗМ ООО) | МК, другое | 13 | 4324.71 | Невыполнение требований НТД | Взять в работу с доработкой; | 1.Отсутствуют маркировочные шильды. 2.Факт калибровки внутренней резьбы М10 не подтвержден. 3.Остатки подвесочной проволоки. 4.Детали опор соприкасаются торцевыми поверхностями. Реализованная схема упаковки не исключает образования потенциальных забоин ЦП до основного металла. 5.Отсутствует маркировка знаком заземления.
402 | В00-0000182 | 28.09.2026 |  | Переработчик | ЖИВАЯ СТАЛЬ ООО(ЭДО Такском ЗП увед. от 01.09.2026) | ЖИВАЯ СТАЛЬ ООО(ЭДО Такском ЗП увед. от 01.09.2026) | (ВП_ПФК) Рама 2 (сварка) | МК, другое | 1 | 125.17 | Несоответствие геометрических размеров |  | Э 651.03.00.000: 1778 ±1 - фактически 1740.
414 | В00-0000182 | 28.09.2026 |  | Переработчик | ЖИВАЯ СТАЛЬ ООО(ЭДО Такском ЗП увед. от 01.09.2026) | ЖИВАЯ СТАЛЬ ООО(ЭДО Такском ЗП увед. от 01.09.2026) | (ВП_ПФ) Профиль перил 2 (резка в размер) | МК, другое | 2 | 47.66 | Отсутствует монтажное отверстие предусмотренное КД |  | Э 651.00.00.002: 11 сквозных отв. 18х30 – фактически 10 сквозных отв. 18х30.
415 | В00-0000182 | 28.09.2026 |  | Переработчик | ЖИВАЯ СТАЛЬ ООО(ЭДО Такском ЗП увед. от 01.09.2026) | ЖИВАЯ СТАЛЬ ООО(ЭДО Такском ЗП увед. от 01.09.2026) | (ВП_ПФ) Скрепитель перил 2 (раскрой) | МК, другое | 9 | 1.71 | Несоответствие геометрических размеров |  | Э 651.00.00.008: 155°±10 – фактически 139°
419 | В00-0000182 | 28.09.2026 |  | Переработчик | ЖИВАЯ СТАЛЬ ООО(ЭДО Такском ЗП увед. от 01.09.2026) | ЖИВАЯ СТАЛЬ ООО(ЭДО Такском ЗП увед. от 01.09.2026) | (ВП_ПФК) Балка 1 (вход 2) (сварка) | МК, другое | 2 | 163.5 | Невыполнение требований НТД |  | Э 652.02.00.000: Дет. 3 – вмятина до 4 мм по полке швеллера. Дефекты сварных швов -брызги металла.
78 | В00-0000183 | 29.09.2026 | Приобретение товаров и услуг 0000-004494 от 28.09.2026 11:10:06 | Поставщик | СМК ООО (Самара) 6318003572 | Основной склад | _уу_Труба 325*9,0 ГОСТ 10704-91/ Ст20 | Трубы |  | 15998 | Несоответствие геометрических размеров | В лом; | По ГОСТ 10704 п. 6 толщина стенки 9+0,6/-0,8 мм, фактически 8,15/8,19 мм.
79 | В00-0000184 | 29.09.2026 | Приобретение товаров и услуг 0000-004495 от 28.09.2026 11:12:15 | Поставщик | СМК ООО (Самара) 6318003572 | Основной склад | _уу_Труба 325*9,0 ГОСТ 10704-91/ Ст20 | Трубы |  | 5052 | Несоответствие геометрических размеров | В лом; | По ГОСТ 10704 п. 6 толщина стенки 9+0,6/-0,8 мм, фактически 8,12/8,19 мм.
160 | В00-0000185 | 29.09.2026 | Поступление от переработчика 0000-000803 от 27.09.2026 14:00:58 | Переработчик | МК ВОЛГАДОН ООО (ЭДО Таксом ЗП согл 21.05.2024) | Склад ПДС черный | (ПФК(закупка)) Решетка сварная балочная СБР1.2 (от поставщика/переработчика) | МК, другое | 36 | 3463.92 | Невыполнение требований НТД | Устранимое | 1.Дефекты сварных швов: брызги, незавершенный шов, поры. 2.Шов №1 (дет. 1 – дет. 2): смещение свариваемых кромок до 3 мм (на 7 изделиях).
64 | В00-0000186 | 29.09.2026 | Приобретение товаров и услуг 0000-004429 от 22.09.2026 23:59:59 | Поставщик | КОМПОЗИТ-ОР ООО(ЭДО Такском ЗП согл. от 01.09.2026) | Основной склад | ГП(закупка) Труба горизонтальная ф38 L=3235 мм (от поставщика/переработчика) | ПО из ПКМ | 20 | 40.8 | Несоответствие геометрических размеров | Взять в работу в штатном режиме; | По ГОСТ 33344 табл. В.1 размер 3,0±0,3 мм, фактически 2,5-3,8 мм
65 | В00-0000186 | 29.09.2026 | Приобретение товаров и услуг 0000-004429 от 22.09.2026 23:59:59 | Поставщик | КОМПОЗИТ-ОР ООО(ЭДО Такском ЗП согл. от 01.09.2026) | Основной склад | ГП(закупка) Труба соединитель горизонтальная ф32 L=200 мм (от поставщика/переработчика) | ПО из ПКМ |  | 16.5 | Несоответствие геометрических размеров | Взять в работу в штатном режиме; | По ГОСТ 33344 табл. В.1 размер 3,0±0,3 мм, фактически 2,6-3,3 мм
66 | В00-0000186 | 29.09.2026 | Приобретение товаров и услуг 0000-004429 от 22.09.2026 23:59:59 | Поставщик | КОМПОЗИТ-ОР ООО(ЭДО Такском ЗП согл. от 01.09.2026) | Основной склад | ГП(закупка) Труба соединительная ф32 L=97 мм (от поставщика/переработчика) | ПО из ПКМ | 32 | 1.6 | Несоответствие геометрических размеров | Взять в работу в штатном режиме; | По ГОСТ 33344 табл. В.1 размер 3,0±0,3 мм, фактически 2,5-3,3 мм
67 | В00-0000186 | 29.09.2026 | Приобретение товаров и услуг 0000-004429 от 22.09.2026 23:59:59 | Поставщик | КОМПОЗИТ-ОР ООО(ЭДО Такском ЗП согл. от 01.09.2026) | Основной склад | ГП(закупка) Труба соединитель горизонтальная ф50 L=200 мм (от поставщика/переработчика) | ПО из ПКМ | 33 | 8.91 | Несоответствие геометрических размеров | Взять в работу в штатном режиме; | По ГОСТ 33344 табл. В.1 размер 3,0±0,3 мм, фактически 2,3-3,4 мм
68 | В00-0000186 | 29.09.2026 | Приобретение товаров и услуг 0000-004429 от 22.09.2026 23:59:59 | Поставщик | КОМПОЗИТ-ОР ООО(ЭДО Такском ЗП согл. от 01.09.2026) | Основной склад | ГП(закупка) Труба композитная пултрузионная 40*40*3,0 L=1600 мм (от поставщика/переработчика) | ПО из ПКМ | 86 | 116.96 | Несоответствие геометрических размеров | Взять в работу в штатном режиме; | По ГОСТ 33344 табл. В.1 размер 3,0±0,3 мм, фактически 2,5-3,6 мм
69 | В00-0000186 | 29.09.2026 | Приобретение товаров и услуг 0000-004429 от 22.09.2026 23:59:59 | Поставщик | КОМПОЗИТ-ОР ООО(ЭДО Такском ЗП согл. от 01.09.2026) | Основной склад | ГП(закупка) Труба вертикальная ф32 L=794 мм (от поставщика/переработчика) | ПО из ПКМ | 780 | 319.8 | Несоответствие геометрических размеров | Взять в работу в штатном режиме; | По ГОСТ 33344 табл. В.1 размер 3,0±0,3 мм, фактически 2,5-3,3 мм
70 | В00-0000186 | 29.09.2026 | Приобретение товаров и услуг 0000-004429 от 22.09.2026 23:59:59 | Поставщик | КОМПОЗИТ-ОР ООО(ЭДО Такском ЗП согл. от 01.09.2026) | Основной склад | ГП(закупка) Труба соединительная для стойки ф32 L=160 мм (от поставщика/переработчика) | ПО из ПКМ | 140 | 11.2 | Несоответствие геометрических размеров | Взять в работу в штатном режиме; | По ГОСТ 33344 табл. В.1 размер 3,0±0,3 мм, фактически 2,6-3,3 мм
71 | В00-0000186 | 29.09.2026 | Приобретение товаров и услуг 0000-004429 от 22.09.2026 23:59:59 | Поставщик | КОМПОЗИТ-ОР ООО(ЭДО Такском ЗП согл. от 01.09.2026) | Основной склад | ГП(закупка) Труба горизонтальная ф38 L=4000 мм (от поставщика/переработчика) | ПО из ПКМ | 145 | 365.4 | Несоответствие геометрических размеров | Взять в работу в штатном режиме; | По ГОСТ 33344 табл. В.1 размер 3,0±0,3 мм, фактически 2,4-3,6 мм
72 | В00-0000186 | 29.09.2026 | Приобретение товаров и услуг 0000-004429 от 22.09.2026 23:59:59 | Поставщик | КОМПОЗИТ-ОР ООО(ЭДО Такском ЗП согл. от 01.09.2026) | Основной склад | ГП(закупка) Труба композитная пултрузионная 60*60*4,7 L=965 мм (от поставщика/переработчика) | ПО из ПКМ | 4 | 10.04 | Несоответствие геометрических размеров | Взять в работу в штатном режиме; | По ГОСТ 33344 табл. В.1 размер 4,7±0,47 мм, фактически 4,1-5,3 мм
73 | В00-0000186 | 29.09.2026 | Приобретение товаров и услуг 0000-004429 от 22.09.2026 23:59:59 | Поставщик | КОМПОЗИТ-ОР ООО(ЭДО Такском ЗП согл. от 01.09.2026) | Основной склад | ГП(закупка) Труба соединительная стойки ф50 L=100 мм (от поставщика/переработчика) | ПО из ПКМ | 70 | 9.1 | Несоответствие геометрических размеров | Взять в работу в штатном режиме; | По ГОСТ 33344 табл. В.1 размер 3,0±0,3 мм, фактически 2,4-3,4 мм
74 | В00-0000186 | 29.09.2026 | Приобретение товаров и услуг 0000-004429 от 22.09.2026 23:59:59 | Поставщик | КОМПОЗИТ-ОР ООО(ЭДО Такском ЗП согл. от 01.09.2026) | Основной склад | ГП(закупка) Труба композитная пултрузионная 60*60*4,7 L=1040 мм (от поставщика/переработчика) | ПО из ПКМ | 66 | 178.2 | Несоответствие геометрических размеров | Взять в работу в штатном режиме; | По ГОСТ 33344 табл. В.1 размер 4,7±0,47 мм, фактически 4,0-5,3 мм
75 | В00-0000186 | 29.09.2026 | Приобретение товаров и услуг 0000-004429 от 22.09.2026 23:59:59 | Поставщик | КОМПОЗИТ-ОР ООО(ЭДО Такском ЗП согл. от 01.09.2026) | Основной склад | ГП(закупка) Труба композитная пултрузионная 40*40*3,0 L=1960 мм (от поставщика/переработчика) | ПО из ПКМ | 156 | 260.52 | Несоответствие геометрических размеров | Взять в работу в штатном режиме; | По ГОСТ 33344 табл. В.1 размер 3,0±0,3 мм, фактически 2,5-3,3 мм
76 | В00-0000186 | 29.09.2026 | Приобретение товаров и услуг 0000-004429 от 22.09.2026 23:59:59 | Поставщик | КОМПОЗИТ-ОР ООО(ЭДО Такском ЗП согл. от 01.09.2026) | Основной склад | ГП(закупка) Труба композитная пултрузионная 60*60*4,7 L=3240 мм (от поставщика/переработчика) | ПО из ПКМ | 4 | 33.68 | Несоответствие геометрических размеров | Взять в работу в штатном режиме; | По ГОСТ 33344 табл. В.1 размер 4,7±0,47 мм, фактически 4,1-5,3 мм
77 | В00-0000186 | 29.09.2026 | Приобретение товаров и услуг 0000-004429 от 22.09.2026 23:59:59 | Поставщик | КОМПОЗИТ-ОР ООО(ЭДО Такском ЗП согл. от 01.09.2026) | Основной склад | ГП(закупка) Труба композитная пултрузионная 60*60*4,7 L=4000 мм (от поставщика/переработчика) | ПО из ПКМ | 29 | 301.6 | Несоответствие геометрических размеров | Взять в работу в штатном режиме; | По ГОСТ 33344 табл. В.1 размер 4,7±0,47 мм, фактически 4,0-5,4 мм
431 | В00-0000187 | 30.09.2026 |  | Поставщик | ЮЗМ ООО(ЭДО Такском ЗП увед. от 31.03.2026) | ЮЗМ ООО(ЭДО Такском ЗП увед. от 31.03.2026) | (ПРЯМ.П) Консоль В-20/12/Д372-1,4-б (ЮЗМ ООО) | МК, другое | 2 | 447.02 | Несоответствие требованиям КД | Взять в работу с доработкой; | Покрытие черного цвета на всей внешней поверхности изделий, не обеспечено перекрывание на локальных участках (несплошности). Толщина покрытия от 80 мкм до 197 мкм.
432 | В00-0000187 | 30.09.2026 |  | Поставщик | ЮЗМ ООО(ЭДО Такском ЗП увед. от 31.03.2026) | ЮЗМ ООО(ЭДО Такском ЗП увед. от 31.03.2026) | (ПРЯМ.П) Элемент закладной ЗФ-20/8/Д360-2,5-б (ЮЗМ ООО) | МК, другое | 1 | 94.69 | Несоответствие требованиям КД | Взять в работу с доработкой; | Покрытие черного цвета на всей внешней поверхности изделий, не обеспечено перекрывание на локальных участках (несплошности). Толщина покрытия от 80 мкм до 197 мкм.
435 | В00-0000187 | 30.09.2026 |  | Поставщик | ЮЗМ ООО(ЭДО Такском ЗП увед. от 31.03.2026) | ЮЗМ ООО(ЭДО Такском ЗП увед. от 31.03.2026) | (ПРЯМ.П) Консоль В-20/8/Д360-1,4-б (ЮЗМ ООО) | МК, другое | 1 | 159.98 | Несоответствие требованиям КД | Взять в работу с доработкой; | Покрытие черного цвета на всей внешней поверхности изделий, не обеспечено перекрывание на локальных участках (несплошности). Толщина покрытия от 80 мкм до 197 мкм.