## Лист_1
№ п/п | Номер | Дата | Основание | Поставщик/ переработчик | Поставщик | Место проведения контроля | Номенклатура | Группа номенклатуры | Кол., шт. | Кол., кг | Вид несоответствия | Критичность несоответствия | Несоответствие
40 | В00-0000106 | 01.07.2026 | Приобретение товаров и услуг 0000-002894 от 01.07.2026 15:26:33 | Поставщик | СамараПромснаб ПК | Склад готовой продукции | ГПЦ Шпилька М16-6gx470.58.0915 DIN 976 Гальваническое | Метизы | 20 | 12.16 | Невыполнение требований НТД | В лом; | Угол профиля резьбы менее 60º, резьба не является метрической
41 | В00-0000107 | 01.07.2026 | Приобретение товаров и услуг 0000-002895 от 01.07.2026 15:35:03 | Поставщик | СамараПромснаб ПК | Склад готовой продукции | ПФК(закупка) Переходник МФГ30-М 001.51.00.001 (от поставщика/переработчика) | Мачты | 4 | 1 | Невыполнение технических требований КД | Взять в работу с доработкой; | Отсутствует притупление острых кромок радиусом 0,5 мм. (МФГ30-М 001.51.00.001 п.3)
140 | В00-0000108 | 01.07.2026 | Поступление от переработчика 0000-000406 от 01.07.2026 0:00:00 | Переработчик | Самарский колледж сервиса ГАПОУ Самарской области СКСПО (ЭДО Такском с 01.04.25) | Склад ПДС черный | (ПФК(закупка)) Настил SP 34х38/30х2 А 1100х500 (от поставщика/переработчика) | Настилы сварные | 6 | 64.62 | Невыполнение требований НТД | Устранимое | Максимальный выступ связующего элемента относительно несущей полосы по СТО не более 0,5 мм, фактически до 2 мм. Максимальное выступание связующих элементов над несущими полосами по СТО не более 1,5 мм, фактически до 3,18 мм. Максимальное занижение обрамляющего элемента относительно несущей полосы по СТО не более 1,0 мм, фактическое 1,85 мм. На одном изделии размеры по КД 500 мм, фактически 494 мм. Заусенцы. На одном изделии отсутствует связующая полоса. Дефекты сварных швов: брызги металла, кратеры, поры, натёки, прожоги, остатки сварной проволоки, несплавления.
141 | В00-0000108 | 01.07.2026 | Поступление от переработчика 0000-000406 от 01.07.2026 0:00:00 | Переработчик | Самарский колледж сервиса ГАПОУ Самарской области СКСПО (ЭДО Такском с 01.04.25) | Склад ПДС черный | (ПФК(закупка)) Настил SP 34х38/30х2 А 1100х1000 (от поставщика/переработчика) | Настилы сварные | 6 | 123.24 | Невыполнение требований НТД | Устранимое | Максимальный выступ связующего элемента относительно несущей полосы по СТО не более 0,5 мм, фактически до 2 мм. Максимальное выступание связующих элементов над несущими полосами по СТО не более 1,5 мм, фактически до 3,18 мм. Максимальное занижение обрамляющего элемента относительно несущей полосы по СТО не более 1,0 мм, фактическое 1,85 мм. Заусенцы. Дефекты сварных швов: брызги металла, кратеры, поры, натёки, прожоги, остатки сварной проволоки, несплавления.
142 | В00-0000108 | 01.07.2026 | Поступление от переработчика 0000-000406 от 01.07.2026 0:00:00 | Переработчик | Самарский колледж сервиса ГАПОУ Самарской области СКСПО (ЭДО Такском с 01.04.25) | Склад ПДС черный | (ПФК(закупка)) Ступень SP 34х38/30х2 А 1000х270 (от поставщика/переработчика) | Настилы сварные | 15 | 98.25 | Невыполнение требований НТД | Устранимое | Максимальный выступ связующего элемента относительно несущей полосы по СТО не более 0,5 мм, фактически до 2 мм. Максимальное выступание связующих элементов над несущими полосами по СТО не более 1,5 мм, фактически до 3,18 мм. Максимальное занижение обрамляющего элемента относительно несущей полосы по СТО не более 1,0 мм, фактическое 1,85 мм. Заусенцы. Дефекты сварных швов: брызги металла, кратеры, поры, натёки, прожоги, остатки сварной проволоки, несплавления.
143 | В00-0000108 | 01.07.2026 | Поступление от переработчика 0000-000406 от 01.07.2026 0:00:00 | Переработчик | Самарский колледж сервиса ГАПОУ Самарской области СКСПО (ЭДО Такском с 01.04.25) | Склад ПДС черный | (ПФК(закупка)) Настил SP 34х38/30х2 А 500х500 (от поставщика/переработчика) | Настилы сварные | 1 | 5.12 | Невыполнение требований НТД | Устранимое | Максимальный выступ связующего элемента относительно несущей полосы по СТО не более 0,5 мм, фактически до 1,32 мм. Максимальное выступание связующих элементов над несущими полосами по СТО не более 1,5 мм, фактически до 3,18 мм. Максимальное занижение обрамляющего элемента относительно несущей полосы по СТО не более 1,0 мм, фактическое 1,85 мм. Дефекты сварных швов: брызги металла, кратеры, поры, натёки, прожоги, остатки сварной проволоки, несплавления.
319 | В00-0000109 | 01.07.2026 |  | Поставщик | ТЗМИК АЛЬТАИР ООО(ЭДО Такском ЗП увед. от 25.08.2026) | ТЗМИК АЛЬТАИР ООО(ЭДО Такском ЗП увед. от 25.08.2026) | ГПОкр(240) Кронштейн КП | МК, другое | 16 | 1169.92 | Невыполнение требований НТД |  | Дефекты сварных швов: поры, плохое повторное возбуждение дуги, брызги металла. Устранено в процессе контроля. Состояние поверхности: "бурая ржавчина", следы полимеризовавшегося ЛКМ на локальных участках. На поверхности одного изделия масло.
224 | В00-0000110 | 02.07.2026 |  | Переработчик | Монтажторгстрой ООО | Монтажторгстрой ООО | ГПОкр(210-240 мкм (RAL 6034)) Площадка ПЛ-1 | МК, другое | 1 | 187.18 | Невыполнение требований НТД | Устранимое
232 | В00-0000110 | 02.07.2026 |  | Переработчик | Монтажторгстрой ООО | Монтажторгстрой ООО | ГПОкр(210-240 мкм (RAL 6034)) Элемент распорный (16П L=1985) | МК, другое | 1 | 27.07 | Невыполнение требований НТД | Устранимое
236 | В00-0000110 | 02.07.2026 |  | Переработчик | Монтажторгстрой ООО | Монтажторгстрой ООО | ГПОкр(210-240 мкм (RAL 6034)) Элемент распорный (16П L=1475) | МК, другое | 1 | 19.82 | Невыполнение требований НТД | Устранимое
239 | В00-0000110 | 02.07.2026 |  | Переработчик | Монтажторгстрой ООО | Монтажторгстрой ООО | ГПОкр(210-240 мкм (RAL 6034)) Клин Ц 221.00.00.020 | МК, другое | 4 | 5.72 | Невыполнение требований НТД | Устранимое
247 | В00-0000110 | 02.07.2026 |  | Переработчик | Монтажторгстрой ООО | Монтажторгстрой ООО | ГПОкр(210-240 мкм (RAL 6034)) Элемент распорный (16П L=2275) | МК, другое | 1 | 31.33 | Невыполнение требований НТД | Устранимое
267 | В00-0000110 | 02.07.2026 |  | Переработчик | Монтажторгстрой ООО | Монтажторгстрой ООО | ГПОкр(210-240 мкм (RAL 6034)) Элемент распорный (16П L=1118) | МК, другое | 2 | 29.56 | Невыполнение требований НТД | Устранимое
269 | В00-0000110 | 02.07.2026 |  | Переработчик | Монтажторгстрой ООО | Монтажторгстрой ООО | ГПОкр(210-240 мкм (RAL 6034)) Элемент распорный (16П L=1735) | МК, другое | 1 | 23.52 | Невыполнение требований НТД | Устранимое
270 | В00-0000110 | 02.07.2026 |  | Переработчик | Монтажторгстрой ООО | Монтажторгстрой ООО | ГПОкр(210-240 мкм (RAL 6034)) Элемент распорный (16П L=1195) | МК, другое | 1 | 15.84 | Невыполнение требований НТД | Устранимое
276 | В00-0000110 | 02.07.2026 |  | Переработчик | Монтажторгстрой ООО | Монтажторгстрой ООО | ГПОкр(210-240 мкм (RAL 6034)) Пластина (10х220х360) | МК, другое | 4 | 24.48 | Невыполнение требований НТД | Устранимое
278 | В00-0000110 | 02.07.2026 |  | Переработчик | Монтажторгстрой ООО | Монтажторгстрой ООО | ГПОкр(210-240 мкм (RAL 6034)) Элемент крепежный (16П L=6000) | МК, другое | 4 | 341.24 | Невыполнение требований НТД | Устранимое
281 | В00-0000110 | 02.07.2026 |  | Переработчик | Монтажторгстрой ООО | Монтажторгстрой ООО | ГПОкр(210-240 мкм (RAL 6034)) Элемент крепежный (16П L=6740) | МК, другое | 2 | 191.68 | Невыполнение требований НТД | Устранимое
286 | В00-0000110 | 02.07.2026 |  | Переработчик | Монтажторгстрой ООО | Монтажторгстрой ООО | ГПОкр(210-240 мкм (RAL 6034)) Элемент распорный (16П L=1316) | МК, другое | 2 | 35.2 | Невыполнение требований НТД | Устранимое
291 | В00-0000110 | 02.07.2026 |  | Переработчик | Монтажторгстрой ООО | Монтажторгстрой ООО | ГПОкр(210-240 мкм (RAL 6034)) Пластина установочная (20х250х630) | МК, другое | 1 | 23.28 | Невыполнение требований НТД | Устранимое
297 | В00-0000110 | 02.07.2026 |  | Переработчик | Монтажторгстрой ООО | Монтажторгстрой ООО | ГПОкр(210-240 мкм (RAL 6034)) Элемент распорный (16П L=1527) | МК, другое | 2 | 41.2 | Невыполнение требований НТД | Устранимое
299 | В00-0000110 | 02.07.2026 |  | Переработчик | Монтажторгстрой ООО | Монтажторгстрой ООО | ГПОкр(210-240 мкм (RAL 6034)) Пластина (20х80х160) | МК, другое | 2 | 3.74 | Невыполнение требований НТД | Устранимое
306 | В00-0000110 | 02.07.2026 |  | Переработчик | Монтажторгстрой ООО | Монтажторгстрой ООО | ГПОкр(210-240 мкм (RAL 6034)) Пластина опорная (12х240х240) | МК, другое | 2 | 10.62 | Невыполнение требований НТД | Устранимое
307 | В00-0000110 | 02.07.2026 |  | Переработчик | Монтажторгстрой ООО | Монтажторгстрой ООО | ГПОкр(210-240 мкм (RAL 6034)) Опора левая (L125х10 L=340) | МК, другое | 2 | 11.84 | Невыполнение требований НТД | Устранимое
312 | В00-0000110 | 02.07.2026 |  | Переработчик | Монтажторгстрой ООО | Монтажторгстрой ООО | ГПОкр(210-240 мкм (RAL 6034)) Лестница Л-1 | МК, другое | 1 | 590.32 | Невыполнение требований НТД | Устранимое
313 | В00-0000110 | 02.07.2026 |  | Переработчик | Монтажторгстрой ООО | Монтажторгстрой ООО | ГПОкр(210-240 мкм (RAL 6034)) Ребро (20х370х380) | МК, другое | 2 | 33.38 | Невыполнение требований НТД | Устранимое
314 | В00-0000110 | 02.07.2026 |  | Переработчик | Монтажторгстрой ООО | Монтажторгстрой ООО | ГПОкр(210-240 мкм (RAL 6034)) Опора правая (L125х10 L=1300) | МК, другое | 2 | 48.32 | Невыполнение требований НТД | Устранимое
318 | В00-0000110 | 02.07.2026 |  | Переработчик | Монтажторгстрой ООО | Монтажторгстрой ООО | ГПОкр(210-240 мкм (RAL 6034)) Опора правая (L125х10 L=340) | МК, другое | 2 | 11.84 | Невыполнение требований НТД | Устранимое
325 | В00-0000110 | 02.07.2026 |  | Переработчик | Монтажторгстрой ООО | Монтажторгстрой ООО | ГПОкр(210-240 мкм (RAL 6034)) Опора левая (L125х10 L=1300) | МК, другое | 2 | 48.32 | Невыполнение требований НТД | Устранимое
326 | В00-0000110 | 02.07.2026 |  | Переработчик | Монтажторгстрой ООО | Монтажторгстрой ООО | ГПОкр(210-240 мкм (RAL 6034)) Ограждение Ог-1 | МК, другое | 2 | 172.48 | Невыполнение требований НТД | Устранимое
144 | В00-0000111 | 03.07.2026 | Поступление от переработчика 0000-000413 от 03.07.2026 14:46:05 | Переработчик | АРКУС ПСК ООО (ЭДО Такском ЗП согл. от 15.06.2026) | Склад ПДС черный | ПФК(закупка) Кронштейн 2.К2-1,0-1,5-0/180-Ф5 (от поставщика/переработчика) | Кронштейны | 90 | 2437.2 | Невыполнение требований НТД | Устранимое | Размер по КД 200+/-2 мм, фактически 191-200 мм. Дефекты сварных швов (3 шт.): поры, незаваренный кратер.
338 | В00-0000112 | 04.07.2026 |  | Поставщик | ТЗМИК АЛЬТАИР ООО(ЭДО Такском ЗП увед. от 25.08.2026) | ТЗМИК АЛЬТАИР ООО(ЭДО Такском ЗП увед. от 25.08.2026) | ГПОкр(240) Кронштейн КП | МК, другое | 16 | 1169.92 | Невыполнение требований НТД | Устранимое | Отсутствие перекрывание финишным покрытием: Дет. 1, дет. 2, дет. 3. Доработано в процессе контроля сотрудниками ООО «ТЗМИК Альтаир».
345 | В00-0000112 | 04.07.2026 |  | Поставщик | ТЗМИК АЛЬТАИР ООО(ЭДО Такском ЗП увед. от 25.08.2026) | ТЗМИК АЛЬТАИР ООО(ЭДО Такском ЗП увед. от 25.08.2026) | (ПФК) Кронштейн КПн (Ц 207.13.00.000 СБ) (снятие фасок) | МК, другое | 16 | 1169.92 | Невыполнение требований НТД | Устранимое | 1.На локальных участках дефекты сварных швов: брызги металла, поры, скопление пор. Доработано в процессе контроля сотрудником ОА «Завод Продмаш». 2.Разнооттеночность очищенной поверхности от светло-серого до темно-серого цвета. Шероховатость поверхности Rz от 30 до 80 мкм.
43 | В00-0000113 | 06.07.2026 | Приобретение товаров и услуг 0000-002964 от 06.07.2026 13:06:20 | Поставщик | СЕВЕРСТАЛЬ СЕТЬ (АО «Северсталь Дистрибуция») | Основной склад | _уу_Лист 4,0 ГОСТ 19903-2015/ Ст3сп, Ст3сп5, В-Ст3сп (С255, Ст2сп) | Лист | 332 | 332 | Подгиб | Взять в работу в штатном режиме; | Допускается отклонение до 12мм, фактически отклонение от прямолинейности до 24мм.
220 | В00-0000114 | 07.07.2026 |  | Переработчик | Монтажторгстрой ООО | Монтажторгстрой ООО | ГПОкр(210-240 мкм (RAL 6034)) Клин Ц 221.00.00.020 | МК, другое | 4 | 5.72 | Невыполнение требований НТД | Устранимое | 1.Покрытие сплошное, темно серого цвета. 2.Включения отсутствуют. 3.Потеки, сморщивание отсутствуют. 4.На поверхности изделий имеются загрязнения неустановленной консистенции. 5.Толщина покрытия: от 12 мкм до 57 мкм, ср.= 44 мкм.
243 | В00-0000114 | 07.07.2026 |  | Переработчик | Монтажторгстрой ООО | Монтажторгстрой ООО | ГПОкр(210-240 мкм (RAL 6034)) Площадка ПЛ-1 | МК, другое | 1 | 187.18 | Невыполнение требований НТД | Устранимое | 1.Покрытие сплошное, темно серого цвета. 2.Включения отсутствуют. 3.Потеки, сморщивание отсутствуют. 4На поверхности изделий имеются загрязнения неустановленной консистенции. 5.Толщина покрытия: от 9 мкм до 117 мкм, ср.= 63 мкм
244 | В00-0000114 | 07.07.2026 |  | Переработчик | Монтажторгстрой ООО | Монтажторгстрой ООО | ГПОкр(210-240 мкм (RAL 6034)) Элемент крепежный (16П L=6740) | МК, другое | 2 | 191.68 | Невыполнение требований НТД | Устранимое | 1.Покрытие сплошное, темно серого цвета. 2.Включения отсутствуют. 3.Потеки, сморщивание отсутствуют. 4На поверхности изделий имеются загрязнения неустановленной консистенции. 5.Толщина покрытия: от 8 мкм до 121 мкм, ср.= 46 мкм
251 | В00-0000114 | 07.07.2026 |  | Переработчик | Монтажторгстрой ООО | Монтажторгстрой ООО | ГПОкр(210-240 мкм (RAL 6034)) Элемент распорный (16П L=1985) | МК, другое | 1 | 27.07 | Невыполнение требований НТД | Устранимое | 1.Покрытие сплошное, темно серого цвета. 2.Включения отсутствуют. 3.Потеки, сморщивание отсутствуют. 4На поверхности изделий имеются загрязнения неустановленной консистенции. 5.Толщина покрытия: от 11 мкм до 92 мкм, ср.= 39 мкм
262 | В00-0000114 | 07.07.2026 |  | Переработчик | Монтажторгстрой ООО | Монтажторгстрой ООО | ГПОкр(210-240 мкм (RAL 6034)) Элемент распорный (16П L=1735) | МК, другое | 1 | 23.52 | Невыполнение требований НТД | Устранимое | 1.Покрытие сплошное, темно серого цвета. 2.Включения отсутствуют. 3.Потеки, сморщивание отсутствуют. 4На поверхности изделий имеются загрязнения неустановленной консистенции. 5.Толщина покрытия: от 15 мкм до 92 мкм, ср.= 44 мкм
265 | В00-0000114 | 07.07.2026 |  | Переработчик | Монтажторгстрой ООО | Монтажторгстрой ООО | ГПОкр(210-240 мкм (RAL 6034)) Элемент распорный (16П L=2275) | МК, другое | 1 | 31.33 | Невыполнение требований НТД | Устранимое | 1.Покрытие сплошное, темно серого цвета. 2.Включения отсутствуют. 3.Потеки, сморщивание отсутствуют. 4На поверхности изделий имеются загрязнения неустановленной консистенции. 5.Толщина покрытия: от 21 мкм до 110 мкм, ср.= 47 мкм
266 | В00-0000114 | 07.07.2026 |  | Переработчик | Монтажторгстрой ООО | Монтажторгстрой ООО | ГПОкр(210-240 мкм (RAL 6034)) Элемент распорный (16П L=1475) | МК, другое | 1 | 19.82 | Невыполнение требований НТД | Устранимое | 1.Покрытие сплошное, темно серого цвета. 2.Включения отсутствуют. 3.Потеки, сморщивание отсутствуют. 4На поверхности изделий имеются загрязнения неустановленной консистенции. 5.Толщина покрытия: от 23 мкм до 90 мкм, ср.= 47 мкм
271 | В00-0000114 | 07.07.2026 |  | Переработчик | Монтажторгстрой ООО | Монтажторгстрой ООО | ГПОкр(210-240 мкм (RAL 6034)) Элемент распорный (16П L=1118) | МК, другое | 2 | 29.56 | Невыполнение требований НТД | Устранимое | 1.Покрытие сплошное, темно серого цвета. 2.Включения отсутствуют. 3.Потеки, сморщивание отсутствуют. 4На поверхности изделий имеются загрязнения неустановленной консистенции. 5.Толщина покрытия: от 15 мкм до 126 мкм, ср.= 42 мкм
275 | В00-0000114 | 07.07.2026 |  | Переработчик | Монтажторгстрой ООО | Монтажторгстрой ООО | ГПОкр(210-240 мкм (RAL 6034)) Элемент распорный (16П L=1527) | МК, другое | 2 | 41.2 | Невыполнение требований НТД | Устранимое | 1.Покрытие сплошное, темно серого цвета. 2.Включения отсутствуют. 3.Потеки, сморщивание отсутствуют. 4На поверхности изделий имеются загрязнения неустановленной консистенции. 5.Толщина покрытия: от 14 мкм до 121 мкм, ср.= 39 мкм
277 | В00-0000114 | 07.07.2026 |  | Переработчик | Монтажторгстрой ООО | Монтажторгстрой ООО | ГПОкр(210-240 мкм (RAL 6034)) Элемент распорный (16П L=1195) | МК, другое | 1 | 15.84 | Невыполнение требований НТД | Устранимое | 1.Покрытие сплошное, темно серого цвета. 2.Включения отсутствуют. 3.Потеки, сморщивание отсутствуют. 4На поверхности изделий имеются загрязнения неустановленной консистенции. 5.Толщина покрытия: от 22 мкм до 110 мкм, ср.= 47 мкм
282 | В00-0000114 | 07.07.2026 |  | Переработчик | Монтажторгстрой ООО | Монтажторгстрой ООО | ГПОкр(210-240 мкм (RAL 6034)) Элемент крепежный (16П L=6000) | МК, другое | 4 | 341.24 | Невыполнение требований НТД | Устранимое | 1.Покрытие сплошное, темно серого цвета. 2.Включения отсутствуют. 3.Потеки, сморщивание отсутствуют. 4На поверхности изделий имеются загрязнения неустановленной консистенции. 5.Толщина покрытия: от 11 мкм до 126 мкм, ср.= 46 мкм
284 | В00-0000114 | 07.07.2026 |  | Переработчик | Монтажторгстрой ООО | Монтажторгстрой ООО | ГПОкр(210-240 мкм (RAL 6034)) Пластина (20х80х160) | МК, другое | 2 | 3.74 | Невыполнение требований НТД | Устранимое | 1.Покрытие сплошное, темно серого цвета. 2.Включения отсутствуют. 3.Потеки, сморщивание отсутствуют. 4На поверхности изделий имеются загрязнения неустановленной консистенции. 5.Толщина покрытия: от 21 мкм до 76 мкм, ср.= 37 мкм
287 | В00-0000114 | 07.07.2026 |  | Переработчик | Монтажторгстрой ООО | Монтажторгстрой ООО | ГПОкр(210-240 мкм (RAL 6034)) Пластина опорная (12х240х240) | МК, другое | 2 | 10.62 | Невыполнение требований НТД | Устранимое | 1. Покрытие темно серого цвета нанесено не на все поверхности деталей. 2.Включения отсутствуют. 3.Потеки, сморщивание отсутствуют. 4.На поверхности изделий имеются загрязнения неустановленной консистенции. 5.Толщина покрытия: от 51 мкм до 69 мкм, ср.= 60 мкм.
288 | В00-0000114 | 07.07.2026 |  | Переработчик | Монтажторгстрой ООО | Монтажторгстрой ООО | ГПОкр(210-240 мкм (RAL 6034)) Ребро (20х370х380) | МК, другое | 2 | 33.38 | Невыполнение требований НТД | Устранимое | 1.Покрытие сплошное, темно серого цвета. 2.Включения отсутствуют. 3.Потеки, сморщивание отсутствуют. 4На поверхности изделий имеются загрязнения неустановленной консистенции. 5.Толщина покрытия: от 44 мкм до 73 мкм, ср.= 51 мкм
290 | В00-0000114 | 07.07.2026 |  | Переработчик | Монтажторгстрой ООО | Монтажторгстрой ООО | ГПОкр(210-240 мкм (RAL 6034)) Элемент распорный (16П L=1316) | МК, другое | 2 | 35.2 | Невыполнение требований НТД | Устранимое | 1.Покрытие сплошное, темно серого цвета. 2.Включения отсутствуют. 3.Потеки, сморщивание отсутствуют. 4На поверхности изделий имеются загрязнения неустановленной консистенции. 5.Толщина покрытия: от 16 мкм до 126 мкм, ср.= 51 мкм
295 | В00-0000114 | 07.07.2026 |  | Переработчик | Монтажторгстрой ООО | Монтажторгстрой ООО | ГПОкр(210-240 мкм (RAL 6034)) Пластина установочная (20х250х630) | МК, другое | 1 | 23.28 | Невыполнение требований НТД | Устранимое | 1.Покрытие сплошное, темно серого цвета. 2.Включения отсутствуют. 3.Потеки, сморщивание отсутствуют. 4На поверхности изделий имеются загрязнения неустановленной консистенции. 5.Толщина покрытия: от 29 мкм до 120 мкм, ср.= 70 мкм
302 | В00-0000114 | 07.07.2026 |  | Переработчик | Монтажторгстрой ООО | Монтажторгстрой ООО | ГПОкр(210-240 мкм (RAL 6034)) Пластина (10х220х360) | МК, другое | 4 | 24.48 | Невыполнение требований НТД | Устранимое | 1. Покрытие темно серого цвета нанесено не на все поверхности деталей. 2.Включения отсутствуют. 3.Потеки, сморщивание отсутствуют. 4.На поверхности изделий имеются загрязнения неустановленной консистенции. 5.Толщина покрытия: от 50 мкм до 98 мкм, ср.= 75 мкм.
303 | В00-0000114 | 07.07.2026 |  | Переработчик | Монтажторгстрой ООО | Монтажторгстрой ООО | ГПОкр(210-240 мкм (RAL 6034)) Лестница Л-1 | МК, другое | 1 | 590.32 | Невыполнение требований НТД | Устранимое | 1.Покрытие сплошное, темно серого цвета. 2.Включения отсутствуют. 3.Потеки, сморщивание отсутствуют. 4.На поверхности изделий имеются загрязнения неустановленной консистенции. 5.Толщина покрытия: от 10 мкм до 153 мкм, ср.= 57 мкм.
308 | В00-0000114 | 07.07.2026 |  | Переработчик | Монтажторгстрой ООО | Монтажторгстрой ООО | ГПОкр(210-240 мкм (RAL 6034)) Опора правая (L125х10 L=1300) | МК, другое | 2 | 48.32 | Невыполнение требований НТД | Устранимое | 1.Покрытие сплошное, темно серого цвета. 2.Включения отсутствуют. 3.Потеки, сморщивание отсутствуют. 4На поверхности изделий имеются загрязнения неустановленной консистенции. 5.Толщина покрытия: от 21 мкм до 76 мкм, ср.= 37 мкм.
310 | В00-0000114 | 07.07.2026 |  | Переработчик | Монтажторгстрой ООО | Монтажторгстрой ООО | ГПОкр(210-240 мкм (RAL 6034)) Опора левая (L125х10 L=1300) | МК, другое | 2 | 48.32 | Невыполнение требований НТД | Устранимое | 1.Покрытие сплошное, темно серого цвета. 2.Включения отсутствуют. 3.Потеки, сморщивание отсутствуют. 4.На поверхности изделий имеются загрязнения неустановленной консистенции. 5.Толщина покрытия: от 12 мкм до 57 мкм, ср.= 32 мкм.
311 | В00-0000114 | 07.07.2026 |  | Переработчик | Монтажторгстрой ООО | Монтажторгстрой ООО | ГПОкр(210-240 мкм (RAL 6034)) Опора правая (L125х10 L=340) | МК, другое | 2 | 11.84 | Невыполнение требований НТД | Устранимое | 1.Покрытие сплошное, темно серого цвета (1 шт.). 2. Покрытие темно серого цвета нанесено не на все поверхности детали (1 шт.). 3.Включения отсутствуют. 4.Потеки, сморщивание отсутствуют. 5.На поверхности изделий имеются загрязнения неустановленной консистенции. 6.Толщина покрытия: от 8 мкм до 85 мкм, ср.= 49 мкм.
320 | В00-0000114 | 07.07.2026 |  | Переработчик | Монтажторгстрой ООО | Монтажторгстрой ООО | ГПОкр(210-240 мкм (RAL 6034)) Опора левая (L125х10 L=340) | МК, другое | 2 | 11.84 | Невыполнение требований НТД | Устранимое | 1.Покрытие темно серого цвета нанесено не на все поверхности изделия. 2.Включения отсутствуют. 3.Потеки, сморщивание отсутствуют. 4.На поверхности изделий имеются загрязнения неустановленной консистенции. 5.Толщина покрытия: от 9 мкм до 98 мкм, ср.= 37 мкм.
330 | В00-0000114 | 07.07.2026 |  | Переработчик | Монтажторгстрой ООО | Монтажторгстрой ООО | ГПОкр(210-240 мкм (RAL 6034)) Ограждение Ог-1 | МК, другое | 2 | 172.48 | Невыполнение требований НТД | Устранимое | 1.Покрытие сплошное, темно серого цвета. 2.Включения отсутствуют. 3.Потеки, сморщивание отсутствуют. 4.На поверхности изделий имеются загрязнения неустановленной консистенции. 5.Толщина покрытия: от 9 мкм до 108 мкм, ср.= 45 мкм.
145 | В00-0000115 | 08.07.2026 | Поступление от переработчика 0000-000419 от 08.07.2026 8:41:30 | Переработчик | АРКУС ПСК ООО (ЭДО Такском ЗП согл. от 15.06.2026) | Склад ПДС черный | ПФК(закупка) Элемент закладной ЗФ-24/4/К230-5,0 (Окно) (ЭЗ 354.00.00.000 СБ) (от поставщика/перераб | ОО | 40 | 7320 | Невыполнение требований НТД | Устранимое | Дефекты сварных швов: 1 Сварной шов С10 зачищен до основного металла. 2. Брызги металла. 3. Натеки. 4. Кратер. 5. Подрезы. Дефекты термической резки: 1. Цепочка застывших капель. 2. Налипший шлак. Несооветствие требованиям КД: Не выполнено притупление кромок паза. Механические повреждения
323 | В00-0000116 | 09.07.2026 |  | Поставщик | ТЗМИК АЛЬТАИР ООО(ЭДО Такском ЗП увед. от 25.08.2026) | ТЗМИК АЛЬТАИР ООО(ЭДО Такском ЗП увед. от 25.08.2026) | ГПОкр(240) Кронштейн КП | МК, другое | 16 | 1169.92 | Невыполнение требований НТД |  | 1.На локальных участках дефекты сварных швов: брызги металла, поры, скопление пор. Доработано в процессе контроля сотрудником ОА «Завод Продмаш». 2.Разнооттеночность очищенной поверхности от светло-серого до темно-серого цвета. Шероховатость поверхности Rz от 30 до 80 мкм.
327 | В00-0000116 | 09.07.2026 |  | Поставщик | ТЗМИК АЛЬТАИР ООО(ЭДО Такском ЗП увед. от 25.08.2026) | ТЗМИК АЛЬТАИР ООО(ЭДО Такском ЗП увед. от 25.08.2026) | ГПОкр(240) Кронштейн КП | МК, другое | 16 | 1169.92 | Невыполнение требований НТД |  | Отсутствие перекрывание финишным покрытием: Дет. 1, дет. 2. Доработано в процессе контроля сотрудниками ООО «ТЗМИК Альтаир».
45 | В00-0000117 | 10.07.2026 | Приобретение товаров и услуг 0000-003062 от 09.07.2026 23:59:59 | Поставщик | СамараПромснаб ПК | Склад готовой продукции | ГПЦ(закупка) Хомут трубостойки (от поставщика/переработчика) | Мачты | 162 | 11.34 | Несоответствие геометрических размеров | В лом; | По чертежу R14+1, по факту 10-18.
146 | В00-0000118 | 13.07.2026 | Поступление от переработчика 0000-000428 от 13.07.2026 11:13:11 | Переработчик | АРКУС ПСК ООО (ЭДО Такском ЗП согл. от 15.06.2026) | Склад ПДС черный | ПФК(закупка) Кронштейн 2.К2-1,0-1,5-0/180-Ф5 (от поставщика/переработчика) | Кронштейны | 1 | 27.08 | Несоответствие геометрических размеров | Малозначительное | 1. Размер по КД 200(+/-2)мм, фактически 196 мм. 2. Отсутствует плавный перезод к основному металлу.
149 | В00-0000119 | 15.07.2026 | Поступление от переработчика 0000-000438 от 15.07.2026 11:36:57 | Переработчик | КЕДР-1 ООО (ЭДО ЗП с 21.01.2026) | Склад ПДС черный | ПФК(закупка) Элемент закладной ЗФ-24/4/К230-5,0 (Окно) (ЭЗ 354.00.00.000 СБ) (от поставщика/перераб | ОО | 40 | 7320 | Невыполнение требований НТД | Устранимое | 1. Брызги металла. 2. Подрезы. 3. Отсутствие лпавного перехода к основному металлу. 4. Кратеры. 5. Плохое повторное возбуждение дуги. 6. Натеки. 7. Не выполнено требование "Заварить". 8. Поры. 9. Не выполнено притупление кромок паза.
170 | В00-0000120 | 17.07.2026 |  | Поставщик | СамараПромснаб ПК | СамараПромснаб ПК | ОО_ГПЦ(15) Секция балки (Э 634.00.00.001), Гальваническое, (опытный образец) | Опытные образцы (НА ВЫСТАВКУ) | 4 | 3.32 | Невыполнение технических требований КД | Устранимое | Акт во вложении
171 | В00-0000120 | 17.07.2026 |  | Поставщик | СамараПромснаб ПК | СамараПромснаб ПК | ОО_ГПЦ(15) Подиум, Гальваническое, (опытный образец) | Опытные образцы (НА ВЫСТАВКУ) | 2 | 4.08 | Невыполнение технических требований КД | Устранимое | Акт во вложении
174 | В00-0000120 | 17.07.2026 |  | Поставщик | СамараПромснаб ПК | СамараПромснаб ПК | ОО_ГПЦ(15) Стойка дорожная, Гальваническое, (опытный образец) | Опытные образцы (НА ВЫСТАВКУ) | 4 | 0.8 | Невыполнение технических требований КД | Устранимое | Акт во вложении
353 | В00-0000121 | 17.07.2026 |  | Переработчик | МК ВОЛГАДОН ООО (ЭДО Таксом ЗП согл 21.05.2024) | МК ВОЛГАДОН ООО (ЭДО Таксом ЗП согл 21.05.2024) | (ПФК(закупка)) Решетка сварная балочная СБР1 (от поставщика/переработчика) | МК, другое | 8 | 1073.36 | Дефекты сварных швов | Устранимое | Брызги металла. Сварной шов №1 С8 - непровар в корне шва.
216 | В00-0000122 | 17.07.2026 |  | Переработчик | Монтажторгстрой ООО | Монтажторгстрой ООО | ГПОкр(210-240 мкм (RAL 6034)) Клин Ц 221.00.00.020 | МК, другое | 4 | 5.72 | Невыполнение требований НТД | Устранимое
228 | В00-0000122 | 17.07.2026 |  | Переработчик | Монтажторгстрой ООО | Монтажторгстрой ООО | ГПОкр(210-240 мкм (RAL 6034)) Элемент распорный (16П L=2275) | МК, другое | 1 | 31.33 | Невыполнение требований НТД | Устранимое
252 | В00-0000122 | 17.07.2026 |  | Переработчик | Монтажторгстрой ООО | Монтажторгстрой ООО | ГПОкр(210-240 мкм (RAL 6034)) Элемент крепежный (16П L=6000) | МК, другое | 4 | 341.24 | Невыполнение требований НТД | Устранимое
256 | В00-0000122 | 17.07.2026 |  | Переработчик | Монтажторгстрой ООО | Монтажторгстрой ООО | ГПОкр(210-240 мкм (RAL 6034)) Элемент распорный (16П L=1118) | МК, другое | 2 | 29.56 | Невыполнение требований НТД | Устранимое
257 | В00-0000122 | 17.07.2026 |  | Переработчик | Монтажторгстрой ООО | Монтажторгстрой ООО | ГПОкр(210-240 мкм (RAL 6034)) Площадка ПЛ-1 | МК, другое | 1 | 187.18 | Невыполнение требований НТД | Устранимое
258 | В00-0000122 | 17.07.2026 |  | Переработчик | Монтажторгстрой ООО | Монтажторгстрой ООО | ГПОкр(210-240 мкм (RAL 6034)) Элемент распорный (16П L=1985) | МК, другое | 1 | 27.07 | Невыполнение требований НТД | Устранимое
263 | В00-0000122 | 17.07.2026 |  | Переработчик | Монтажторгстрой ООО | Монтажторгстрой ООО | ГПОкр(210-240 мкм (RAL 6034)) Элемент распорный (16П L=1475) | МК, другое | 1 | 19.82 | Невыполнение требований НТД | Устранимое
264 | В00-0000122 | 17.07.2026 |  | Переработчик | Монтажторгстрой ООО | Монтажторгстрой ООО | ГПОкр(210-240 мкм (RAL 6034)) Элемент распорный (16П L=1316) | МК, другое | 2 | 35.2 | Невыполнение требований НТД | Устранимое
272 | В00-0000122 | 17.07.2026 |  | Переработчик | Монтажторгстрой ООО | Монтажторгстрой ООО | ГПОкр(210-240 мкм (RAL 6034)) Элемент распорный (16П L=1527) | МК, другое | 2 | 41.2 | Невыполнение требований НТД | Устранимое
273 | В00-0000122 | 17.07.2026 |  | Переработчик | Монтажторгстрой ООО | Монтажторгстрой ООО | ГПОкр(210-240 мкм (RAL 6034)) Элемент распорный (16П L=1735) | МК, другое | 1 | 23.52 | Невыполнение требований НТД | Устранимое
274 | В00-0000122 | 17.07.2026 |  | Переработчик | Монтажторгстрой ООО | Монтажторгстрой ООО | ГПОкр(210-240 мкм (RAL 6034)) Элемент распорный (16П L=1195) | МК, другое | 1 | 15.84 | Невыполнение требований НТД | Устранимое
280 | В00-0000122 | 17.07.2026 |  | Переработчик | Монтажторгстрой ООО | Монтажторгстрой ООО | ГПОкр(210-240 мкм (RAL 6034)) Пластина (20х80х160) | МК, другое | 2 | 3.74 | Невыполнение требований НТД | Устранимое
283 | В00-0000122 | 17.07.2026 |  | Переработчик | Монтажторгстрой ООО | Монтажторгстрой ООО | ГПОкр(210-240 мкм (RAL 6034)) Пластина опорная (12х240х240) | МК, другое | 2 | 10.62 | Невыполнение требований НТД | Устранимое
289 | В00-0000122 | 17.07.2026 |  | Переработчик | Монтажторгстрой ООО | Монтажторгстрой ООО | ГПОкр(210-240 мкм (RAL 6034)) Элемент крепежный (16П L=6740) | МК, другое | 2 | 191.68 | Невыполнение требований НТД | Устранимое
296 | В00-0000122 | 17.07.2026 |  | Переработчик | Монтажторгстрой ООО | Монтажторгстрой ООО | ГПОкр(210-240 мкм (RAL 6034)) Опора левая (L125х10 L=1300) | МК, другое | 2 | 48.32 | Невыполнение требований НТД | Устранимое
298 | В00-0000122 | 17.07.2026 |  | Переработчик | Монтажторгстрой ООО | Монтажторгстрой ООО | ГПОкр(210-240 мкм (RAL 6034)) Пластина (10х220х360) | МК, другое | 4 | 24.48 | Невыполнение требований НТД | Устранимое
304 | В00-0000122 | 17.07.2026 |  | Переработчик | Монтажторгстрой ООО | Монтажторгстрой ООО | ГПОкр(210-240 мкм (RAL 6034)) Опора правая (L125х10 L=1300) | МК, другое | 2 | 48.32 | Невыполнение требований НТД | Устранимое
305 | В00-0000122 | 17.07.2026 |  | Переработчик | Монтажторгстрой ООО | Монтажторгстрой ООО | ГПОкр(210-240 мкм (RAL 6034)) Пластина установочная (20х250х630) | МК, другое | 1 | 23.28 | Невыполнение требований НТД | Устранимое
316 | В00-0000122 | 17.07.2026 |  | Переработчик | Монтажторгстрой ООО | Монтажторгстрой ООО | ГПОкр(210-240 мкм (RAL 6034)) Опора левая (L125х10 L=340) | МК, другое | 2 | 11.84 | Невыполнение требований НТД | Устранимое
321 | В00-0000122 | 17.07.2026 |  | Переработчик | Монтажторгстрой ООО | Монтажторгстрой ООО | ГПОкр(210-240 мкм (RAL 6034)) Ребро (20х370х380) | МК, другое | 2 | 33.38 | Невыполнение требований НТД | Устранимое
322 | В00-0000122 | 17.07.2026 |  | Переработчик | Монтажторгстрой ООО | Монтажторгстрой ООО | ГПОкр(210-240 мкм (RAL 6034)) Опора правая (L125х10 L=340) | МК, другое | 2 | 11.84 | Невыполнение требований НТД | Устранимое
332 | В00-0000122 | 17.07.2026 |  | Переработчик | Монтажторгстрой ООО | Монтажторгстрой ООО | ГПОкр(210-240 мкм (RAL 6034)) Ограждение Ог-1 | МК, другое | 2 | 172.48 | Невыполнение требований НТД | Устранимое
333 | В00-0000122 | 17.07.2026 |  | Переработчик | Монтажторгстрой ООО | Монтажторгстрой ООО | ГПОкр(210-240 мкм (RAL 6034)) Лестница Л-1 | МК, другое | 1 | 590.32 | Невыполнение требований НТД | Устранимое
147 | В00-0000123 | 17.07.2026 | Поступление от переработчика 0000-000430 от 13.07.2026 13:30:24 | Переработчик | АЛЬТ ГРУПП ООО(ЭДО Такском ЗП увед. от 21.07.2026) | Склад ШТРИПС | _уу_Г/к штрипс 2,9*25/Ст3сп | Штрипсы |  | 1739.506 | Серповидность | Неустранимое | В процессе изготовления продукции выявлен скрытый дефект полосы 2,9*25: серповидность составляет 54 мм на длине 3 м.
150 | В00-0000124 | 20.07.2026 | Поступление от переработчика 0000-000451 от 19.07.2026 22:34:45 | Переработчик | АСТРЕЯ ООО (ЭДО Такском ЗП согл. от 19.03.2025) | Склад ПДС черный | ПФК(закупка) Элемент закладной ЗФ-24/4/К230-5,0 (Окно) (ЭЗ 354.00.00.000 СБ) (от поставщика/перераб | ОО | 15 | 2745 | Брызги металла | Устранимое | Брызги металла. ГОСТ 9.307 п.4.4.1
212 | В00-0000125 | 20.07.2026 |  | Переработчик | Монтажторгстрой ООО | Монтажторгстрой ООО | ГПОкр(210-240 мкм (RAL 6034)) Клин Ц 221.00.00.020 | МК, другое | 1 | 1.43 | Невыполнение требований НТД | Устранимое | Акт во вложении
240 | В00-0000125 | 20.07.2026 |  | Переработчик | Монтажторгстрой ООО | Монтажторгстрой ООО | ГПОкр(210-240 мкм (RAL 6034)) Элемент распорный (16П L=1195) | МК, другое | 1 | 15.84 | Невыполнение требований НТД | Устранимое | Акт во вложении
248 | В00-0000125 | 20.07.2026 |  | Переработчик | Монтажторгстрой ООО | Монтажторгстрой ООО | ГПОкр(210-240 мкм (RAL 6034)) Элемент крепежный (16П L=6000) | МК, другое | 2 | 170.62 | Невыполнение требований НТД | Устранимое | Акт во вложении
253 | В00-0000125 | 20.07.2026 |  | Переработчик | Монтажторгстрой ООО | Монтажторгстрой ООО | ГПОкр(210-240 мкм (RAL 6034)) Площадка ПЛ-1 | МК, другое | 1 | 187.18 | Невыполнение требований НТД | Устранимое | Акт во вложении
254 | В00-0000125 | 20.07.2026 |  | Переработчик | Монтажторгстрой ООО | Монтажторгстрой ООО | ГПОкр(210-240 мкм (RAL 6034)) Элемент распорный (16П L=1985) | МК, другое | 1 | 27.07 | Невыполнение требований НТД | Устранимое | Акт во вложении
255 | В00-0000125 | 20.07.2026 |  | Переработчик | Монтажторгстрой ООО | Монтажторгстрой ООО | ГПОкр(210-240 мкм (RAL 6034)) Элемент распорный (16П L=1735) | МК, другое | 1 | 23.52 | Невыполнение требований НТД | Устранимое | Акт во вложении
259 | В00-0000125 | 20.07.2026 |  | Переработчик | Монтажторгстрой ООО | Монтажторгстрой ООО | ГПОкр(210-240 мкм (RAL 6034)) Элемент распорный (16П L=1475) | МК, другое | 1 | 19.82 | Невыполнение требований НТД | Устранимое | Акт во вложении
260 | В00-0000125 | 20.07.2026 |  | Переработчик | Монтажторгстрой ООО | Монтажторгстрой ООО | ГПОкр(210-240 мкм (RAL 6034)) Элемент распорный (16П L=1316) | МК, другое | 2 | 35.2 | Невыполнение требований НТД | Устранимое | Акт во вложении
261 | В00-0000125 | 20.07.2026 |  | Переработчик | Монтажторгстрой ООО | Монтажторгстрой ООО | ГПОкр(210-240 мкм (RAL 6034)) Элемент распорный (16П L=2275) | МК, другое | 1 | 31.33 | Невыполнение требований НТД | Устранимое | Акт во вложении
268 | В00-0000125 | 20.07.2026 |  | Переработчик | Монтажторгстрой ООО | Монтажторгстрой ООО | ГПОкр(210-240 мкм (RAL 6034)) Элемент распорный (16П L=1527) | МК, другое | 2 | 41.2 | Невыполнение требований НТД | Устранимое | Акт во вложении
279 | В00-0000125 | 20.07.2026 |  | Переработчик | Монтажторгстрой ООО | Монтажторгстрой ООО | ГПОкр(210-240 мкм (RAL 6034)) Пластина опорная (12х240х240) | МК, другое | 2 | 10.62 | Невыполнение требований НТД | Устранимое | Акт во вложении
285 | В00-0000125 | 20.07.2026 |  | Переработчик | Монтажторгстрой ООО | Монтажторгстрой ООО | ГПОкр(210-240 мкм (RAL 6034)) Элемент крепежный (16П L=6740) | МК, другое | 1 | 95.84 | Невыполнение требований НТД | Устранимое | Акт во вложении
292 | В00-0000125 | 20.07.2026 |  | Переработчик | Монтажторгстрой ООО | Монтажторгстрой ООО | ГПОкр(210-240 мкм (RAL 6034)) Опора левая (L125х10 L=1300) | МК, другое | 2 | 48.32 | Невыполнение требований НТД | Устранимое | Акт во вложении
293 | В00-0000125 | 20.07.2026 |  | Переработчик | Монтажторгстрой ООО | Монтажторгстрой ООО | ГПОкр(210-240 мкм (RAL 6034)) Элемент распорный (16П L=1118) | МК, другое | 2 | 29.56 | Невыполнение требований НТД | Устранимое | Акт во вложении
294 | В00-0000125 | 20.07.2026 |  | Переработчик | Монтажторгстрой ООО | Монтажторгстрой ООО | ГПОкр(210-240 мкм (RAL 6034)) Пластина (10х220х360) | МК, другое | 1 | 6.12 | Невыполнение требований НТД | Устранимое | Акт во вложении
300 | В00-0000125 | 20.07.2026 |  | Переработчик | Монтажторгстрой ООО | Монтажторгстрой ООО | ГПОкр(210-240 мкм (RAL 6034)) Опора правая (L125х10 L=1300) | МК, другое | 2 | 48.32 | Невыполнение требований НТД | Устранимое | Акт во вложении
301 | В00-0000125 | 20.07.2026 |  | Переработчик | Монтажторгстрой ООО | Монтажторгстрой ООО | ГПОкр(210-240 мкм (RAL 6034)) Пластина установочная (20х250х630) | МК, другое | 1 | 23.28 | Невыполнение требований НТД | Устранимое | Акт во вложении
309 | В00-0000125 | 20.07.2026 |  | Переработчик | Монтажторгстрой ООО | Монтажторгстрой ООО | ГПОкр(210-240 мкм (RAL 6034)) Пластина (20х80х160) | МК, другое | 1 | 1.87 | Невыполнение требований НТД | Устранимое | Акт во вложении
317 | В00-0000125 | 20.07.2026 |  | Переработчик | Монтажторгстрой ООО | Монтажторгстрой ООО | ГПОкр(210-240 мкм (RAL 6034)) Ребро (20х370х380) | МК, другое | 1 | 16.69 | Невыполнение требований НТД | Устранимое | Акт во вложении
324 | В00-0000125 | 20.07.2026 |  | Переработчик | Монтажторгстрой ООО | Монтажторгстрой ООО | ГПОкр(210-240 мкм (RAL 6034)) Опора правая (L125х10 L=340) | МК, другое | 1 | 5.92 | Невыполнение требований НТД | Устранимое | Акт во вложении
328 | В00-0000125 | 20.07.2026 |  | Переработчик | Монтажторгстрой ООО | Монтажторгстрой ООО | ГПОкр(210-240 мкм (RAL 6034)) Ограждение Ог-1 | МК, другое | 2 | 172.48 | Невыполнение требований НТД | Устранимое | Акт во вложении
329 | В00-0000125 | 20.07.2026 |  | Переработчик | Монтажторгстрой ООО | Монтажторгстрой ООО | ГПОкр(210-240 мкм (RAL 6034)) Лестница Л-1 | МК, другое | 1 | 590.32 | Невыполнение требований НТД | Устранимое | Акт во вложении
337 | В00-0000125 | 20.07.2026 |  | Переработчик | Монтажторгстрой ООО | Монтажторгстрой ООО | ГПОкр(210-240 мкм (RAL 6034)) Опора левая (L125х10 L=340) | МК, другое | 2 | 11.84 | Невыполнение требований НТД | Устранимое | Акт во вложении
48 | В00-0000126 | 21.07.2026 | Приобретение товаров и услуг 0000-003199 от 17.07.2026 23:59:59 | Поставщик | МЕТАЛЛСЕРВИС-МОСКВА ООО | Основной склад | _уу_Труба 219*4,0 ГОСТ 10704-91/ 09Г2С, В-09Г2С (С345) | Трубы |  | 12725 | Несоответствия металлопроката | В лом; | фактическое содержание кремния Si = 0,18 - 0,22.
148 | В00-0000127 | 22.07.2026 | Поступление от переработчика 0000-000438 от 15.07.2026 11:36:57 | Переработчик | КЕДР-1 ООО (ЭДО ЗП с 21.01.2026) | Склад ПДС черный | ПФК(закупка) Элемент закладной ЗФ-24/4/К230-5,0 (Окно) (ЭЗ 354.00.00.000 СБ) (от поставщика/перераб | ОО | 40 | 7320 | Невыполнение требований НТД | Устранимое | ЭЗ 354.00.00.000 СБ: 1.«Б-Б» не выполнено требование «Заварить». 2.Сварной шов №2 фактические катеты 6-10 мм. 3.Дефекты сварных швов: плохое повторное возбуждение дуги, натек, превышение выпуклости, скопление пор, несплавления. ЭЗ 354.00.00.001: 1.Сварной шов С10 по ГОСТ 14771 фактические размеры: e=8-14 мм, g до 4 мм. Дефекты поверхности п/ф: Дет. 2 – заусенцы на торцевых поверхностях реза. Дет. 3 – дефекты термической резки – незавершенный рез.
47 | В00-0000128 | 22.07.2026 | Приобретение товаров и услуг 0000-003191 от 17.07.2026 0:00:00 | Поставщик | Строд Сервис (Самара) (ЭДО Такском ЗП 06.02.25) | Склад готовой продукции | (ЛЕВАЯ (черно-белая))_уу_Пленка для демпферного устройства ФО-2 фон+Сегмент 1 (черный)+Сегмент 2 (че | Пленка | 1 | 1.973 | Механическое повреждение | В лом; | Механическое повреждение
49 | В00-0000129 | 23.07.2026 | Приобретение товаров и услуг 0000-003224 от 20.07.2026 23:59:59 | Поставщик | АРГО ПКФ ООО(ЭДО Такском ЗП согл. от 04.05.2026) | Основной склад | ПФК(закупка) Шпилька М36-6azx320.58.-б/п ГОСТ 22042-76 Черное (полная резьба) (от поставщика/перераб | Метизы | 16 | 40.96 | Невыполнение требований НТД | В лом; | ISO 965-4:2021: D = 35,620 - 35,145 мм, фактически 35,89 - 35,83 мм; D2 = 33,022 - 32,798 мм, фактически 33,063 - 33,042 мм.
50 | В00-0000129 | 23.07.2026 | Приобретение товаров и услуг 0000-003224 от 20.07.2026 23:59:59 | Поставщик | АРГО ПКФ ООО(ЭДО Такском ЗП согл. от 04.05.2026) | Основной склад | ПФК(закупка) Шпилька М16-6azx170.58.-б/п ГОСТ 22042-76 Черное (полная резьба) (от поставщика/перераб | Метизы | 32 | 8.64 | Невыполнение требований НТД | В лом; | ISO 965-4:2021: D = 15,660 - 15,380 мм, фактически 15,98 - 15,92 мм; D2 = 14.361 - 14,201 мм, фактически 14,56 - 14,510 мм.
165 | В00-0000130 | 24.07.2026 |  | Переработчик | АРКУС ПСК ООО (ЭДО Такском ЗП согл. от 15.06.2026) | АРКУС ПСК ООО (ЭДО Такском ЗП согл. от 15.06.2026) | (ПФК(закупка)) Стойка СГ2 (от поставщика/переработчика) | РО | 1 | 867.52 | Невыполнение требований НТД | Устранимое | Дефекты термической резки – цыпочка застывших капель. Дефекты сварных швов – брызги металла.
169 | В00-0000130 | 24.07.2026 |  | Переработчик | АРКУС ПСК ООО (ЭДО Такском ЗП согл. от 15.06.2026) | АРКУС ПСК ООО (ЭДО Такском ЗП согл. от 15.06.2026) | (ПФК(закупка)) Секция СР19 (от поставщика/переработчика) | РО | 1 | 512.13 | Брызги металла | Устранимое | Дефекты сварных швов: - брызги металла. Доработаны в процессе контроля.
343 | В00-0000130 | 24.07.2026 |  | Переработчик | АРКУС ПСК ООО (ЭДО Такском ЗП согл. от 15.06.2026) | АРКУС ПСК ООО (ЭДО Такском ЗП согл. от 15.06.2026) | (ПФК(закупка)) Секция СР10 (от поставщика/переработчика) | РО | 2 | 2221.5 | Брызги металла | Устранимое | Дефекты сварных швов (1 шт.): - брызги металла. Доработаны в процессе контроля.
359 | В00-0000130 | 24.07.2026 |  | Переработчик | АРКУС ПСК ООО (ЭДО Такском ЗП согл. от 15.06.2026) | АРКУС ПСК ООО (ЭДО Такском ЗП согл. от 15.06.2026) | (ПФК(закупка)) Секция С-2 (ОР 363.03.00.000 СБ) (от поставщика/переработчика) | Опоры АСУДД | 1 | 1745.42 | Невыполнение требований НТД | Устранимое | 1.Несоответствия требованиям КД: Дет. 7 - отсутствуют. По КД Дет. 6 – 6 шт., фактически 10 шт. По КД Дет. 8 – 24 шт., фактически 12 шт. Выносной элемент А: размер 178±2 мм, фактически 185 мм. Выносной элемент Б: размер 112±2 мм, фактически 78 мм; 114мм. Гл. вид.: размер 1050±3 мм, фактически 1035 мм. Дет.1 -дет.7: размер 2300±4 мм, фактически 2380мм.; 2310 мм. 2.Дефекты сварных швов: - брызги металла; - тавровые сварные швы выполнены не по замкнутому контуру; - кратер; - поры.
365 | В00-0000130 | 24.07.2026 |  | Переработчик | АРКУС ПСК ООО (ЭДО Такском ЗП согл. от 15.06.2026) | АРКУС ПСК ООО (ЭДО Такском ЗП согл. от 15.06.2026) | (ПФК(закупка)) Стойка СП12 (от поставщика/переработчика) | РО | 1 | 1217.1 | Невыполнение требований НТД | Устранимое | 1.Дефекты сварных швов: - подрезы; - брызги металла. Доработано в процессе контроля. 2.Несоответствия требованиям КД: - соед. дет. 9-дет.7 – сварной шов №2 Т1 катет 10, фактически катет менее 8,5 мм – доработано в процессе контроля. - соединение дет. 7-8 и 5-8 - отсутствует технологическое отверстие. - Дет.5 – Стойка (2 шт.): Одна стойка изготовлена из 2х частей, сварным стыковым соединением е=13-15 мм, g=0-2,5мм с несъемной подкладкой. 3.Несоответствие требованиям НТД: - Дет. 7 - дефекты термической резки – цепочка застывших капель.
371 | В00-0000130 | 24.07.2026 |  | Переработчик | АРКУС ПСК ООО (ЭДО Такском ЗП согл. от 15.06.2026) | АРКУС ПСК ООО (ЭДО Такском ЗП согл. от 15.06.2026) | (ПФК(закупка)) Сегмент секции С-1 нижняя часть (ОР 374.02.02.000 СБ) (от поставщика/переработчика) | Опоры АСУДД | 1 | 539.75 | Дефекты сварных швов | Устранимое | Дефекты сварных швов: - брызги металла; - поры. Доработаны в процессе контроля.
384 | В00-0000130 | 24.07.2026 |  | Переработчик | АРКУС ПСК ООО (ЭДО Такском ЗП согл. от 15.06.2026) | АРКУС ПСК ООО (ЭДО Такском ЗП согл. от 15.06.2026) | (ПФК(закупка)) Сегмент секции С-1 верхняя часть (ОР 374.02.01.000 СБ) (от поставщика/переработчика) | Опоры АСУДД | 1 | 539.75 | Дефекты сварных швов | Устранимое | Дефекты сварных швов: - брызги металла; - соединение дет. 2 – дет. 1 отсутствует сварной шов №1 (одно место). Доработаны в процессе контроля.
385 | В00-0000130 | 24.07.2026 |  | Переработчик | АРКУС ПСК ООО (ЭДО Такском ЗП согл. от 15.06.2026) | АРКУС ПСК ООО (ЭДО Такском ЗП согл. от 15.06.2026) | (ПФК(закупка)) Сегмент секции С-2 верхняя часть (ОР 375.02.01.000 СБ) (от поставщика/переработчика) | Опоры АСУДД | 1 | 626.3 | Дефекты сварных швов | Устранимое | Дефекты сварных швов: - брызги металла; - подрезы. Доработаны в процессе контроля.
389 | В00-0000130 | 24.07.2026 |  | Переработчик | АРКУС ПСК ООО (ЭДО Такском ЗП согл. от 15.06.2026) | АРКУС ПСК ООО (ЭДО Такском ЗП согл. от 15.06.2026) | (ПФК(закупка)) Сегмент секции С-2 нижняя часть (ОР 375.02.02.000 СБ) (от поставщика/переработчика) | Опоры АСУДД | 1 | 626.3 | Брызги металла | Устранимое | Дефекты сварных швов: - брызги металла. Доработаны в процессе контроля.
378 | В00-0000131 | 28.07.2026 |  | Переработчик | МК ВОЛГАДОН ООО (ЭДО Таксом ЗП согл 21.05.2024) | МК ВОЛГАДОН ООО (ЭДО Таксом ЗП согл 21.05.2024) | (ПФК(закупка)) Секция С-5 (ОР 373.02.00.000 СБ) (от поставщика/переработчика) | Опоры АСУДД | 2 | 1920 | Дефекты сварных швов | Устранимое | Брызги металла; поры; не заваренные кратеры; натек.
151 | В00-0000132 | 28.07.2026 | Поступление от переработчика 0000-000477 от 28.07.2026 1:34:45 | Переработчик | АСТРЕЯ ООО (ЭДО Такском ЗП согл. от 19.03.2025) | Склад ПДС черный | ПФК(закупка) Элемент закладной ЗФ-24/4/К230-2,5 (ЭЗ 249.00.00.000 СБ) (от поставщика/переработчика) | ОО | 15 | 1372.95 | Невыполнение требований НТД | Устранимое | Сварные брызги, поры, наплывы металла, не выполнено требование "заварить". Присутствуют лакокрасочное покрытие, остатки маркировочных бирок производителя
152 | В00-0000132 | 28.07.2026 | Поступление от переработчика 0000-000477 от 28.07.2026 1:34:45 | Переработчик | АСТРЕЯ ООО (ЭДО Такском ЗП согл. от 19.03.2025) | Склад ПДС черный | ПФК(закупка) Элемент закладной ЗФ-24/4/К230-2,5 (ЭЗ 249.00.00.000 СБ) (от поставщика/переработчика) | ОО | 5 | 457.65 | Дефекты сварных швов | Устранимое | Сварные брызги, поры, наплывы металла, не выполнено требование "заварить".
340 | В00-0000133 | 29.07.2026 |  | Поставщик | ТЗМИК АЛЬТАИР ООО(ЭДО Такском ЗП увед. от 25.08.2026) | ТЗМИК АЛЬТАИР ООО(ЭДО Такском ЗП увед. от 25.08.2026) | ГПОкр(240) Кронштейн КП | МК, другое | 16 | 1169.92 | Невыполнение требований НТД |  | 1.На локальных участках дефекты сварных швов: брызги металла, поры, скопление пор. Доработано в процессе контроля сотрудником ОА «Завод Продмаш». 2.Разнооттеночность очищенной поверхности от светло-серого до темно-серого цвета. Шероховатость поверхности Rz от 30 до 80 мкм.
372 | В00-0000134 | 30.07.2026 |  | Переработчик | АРКУС ПСК ООО (ЭДО Такском ЗП согл. от 15.06.2026) | АРКУС ПСК ООО (ЭДО Такском ЗП согл. от 15.06.2026) | (ПФК(закупка)) Секция С-2 (ОР 363.03.00.000 СБ) (от поставщика/переработчика) | Опоры АСУДД | 1 | 1745.42 | Дефекты сварных швов | Устранимое | Не выполнено требование КД "заварить", пора, брызги металла, плохое повторное возобнавление дуги.
398 | В00-0000134 | 30.07.2026 |  | Переработчик | АРКУС ПСК ООО (ЭДО Такском ЗП согл. от 15.06.2026) | АРКУС ПСК ООО (ЭДО Такском ЗП согл. от 15.06.2026) | (ПФК(закупка)) Стойка Ст-7 (ОР 373.01.00.000 СБ) (от поставщика/переработчика) | Опоры АСУДД | 2 | 2766.26 | Брызги металла | Устранимое | Брызги металла.
403 | В00-0000134 | 30.07.2026 |  | Переработчик | АРКУС ПСК ООО (ЭДО Такском ЗП согл. от 15.06.2026) | АРКУС ПСК ООО (ЭДО Такском ЗП согл. от 15.06.2026) | (ПФК(закупка)) Стойка Ст-8 (ОР 365.01.00.000 СБ) (от поставщика/переработчика) | Опоры АСУДД | 1 | 878.9 | Дефекты сварных швов | Устранимое | Не выполнено требование КД "заварить", пора.
51 | В00-0000135 | 03.08.2026 | Приобретение товаров и услуг 0000-003450 от 29.07.2026 23:59:59 | Поставщик | ПТУ ГК ПКФ ООО (ЭДО Такском) | Склад готовой продукции | ГПЦ(закупка) (в КГ) Шайба С.24.0930 ГОСТ 11371-78 Оцинкованное | Метизы |  | 140 | Непроцинковка на плоской поверхности | В лом; | Непроценковка на полской поверхности
370 | В00-0000136 | 03.08.2026 |  | Переработчик | МК ВОЛГАДОН ООО (ЭДО Таксом ЗП согл 21.05.2024) | МК ВОЛГАДОН ООО (ЭДО Таксом ЗП согл 21.05.2024) | (ПФК(закупка)) Секция С-2 (ОР 368.02.00.000 СБ) (от поставщика/переработчика) | Опоры АСУДД | 2 | 1725.68 | Дефекты сварных швов |  | Брызги металла, пора.
357 | В00-0000137 | 03.08.2026 |  | Переработчик | МК ВОЛГАДОН ООО (ЭДО Таксом ЗП согл 21.05.2024) | МК ВОЛГАДОН ООО (ЭДО Таксом ЗП согл 21.05.2024) | ПФК(закупка) Элемент закладной ЗФ-24/4/К230-2,5 (ЭЗ 249.00.00.000 СБ) (от поставщика/переработчика) | ОО | 3 | 274.59 | Несоответствие катета шва |  | По КД шов №2 Т1 катет 6+2/-1 мм, фактически 4 мм.
153 | В00-0000138 | 04.08.2026 | Поступление от переработчика 0000-000512 от 04.08.2026 12:07:27 | Переработчик | Самарский колледж сервиса ГАПОУ Самарской области СКСПО (ЭДО Такском с 01.04.25) | Склад ПДС черный | ПФК(закупка) Элемент закладной ЗФ-24/4/К230-2,5 (ЭЗ 249.00.00.000 СБ) (от поставщика/переработчика) | ОО | 10 | 915.3 | Дефекты сварных швов | Устранимое | Брызги металла, натек, сварной шов №2 выполнен не по контуру
163 | В00-0000139 | 04.08.2026 |  | Переработчик | АРКУС ПСК ООО (ЭДО Такском ЗП согл. от 15.06.2026) | АРКУС ПСК ООО (ЭДО Такском ЗП согл. от 15.06.2026) | (ПФК(закупка)) Секция СР1 (от поставщика/переработчика) | РО | 2 | 1213.5 | Дефекты сварных швов | Устранимое | Брызги металла, отсутствие плавного перехода сварного шва к основному металлу.
358 | В00-0000139 | 04.08.2026 |  | Переработчик | АРКУС ПСК ООО (ЭДО Такском ЗП согл. от 15.06.2026) | АРКУС ПСК ООО (ЭДО Такском ЗП согл. от 15.06.2026) | (ПФК(закупка)) Секция С-1 (ОР 363.02.00.000 СБ) (от поставщика/переработчика) | Опоры АСУДД | 2 | 3588.7 | Дефекты сварных швов | Устранимое | Брызги металла, отсутствие плавного перехода сварного шва к основному металлу.
350 | В00-0000140 | 04.08.2026 |  | Переработчик | АРКУС ПСК ООО (ЭДО Такском ЗП согл. от 15.06.2026) | АРКУС ПСК ООО (ЭДО Такском ЗП согл. от 15.06.2026) | ПФК(закупка) Элемент закладной ЗФ-24/4/К230-2,5 (ЭЗ 249.00.00.000 СБ) (от поставщика/переработчика) | ОО | 92 | 8420.76 | Брызги металла |  | Брызги металла
373 | В00-0000141 | 07.08.2026 |  | Переработчик | АРКУС ПСК ООО (ЭДО Такском ЗП согл. от 15.06.2026) | АРКУС ПСК ООО (ЭДО Такском ЗП согл. от 15.06.2026) | (ПФК(закупка)) Секция С-2 (ОР 363.03.00.000 СБ) (от поставщика/переработчика) | Опоры АСУДД | 1 | 1745.42 | Брызги металла |  | Брызги металла
407 | В00-0000141 | 07.08.2026 |  | Переработчик | АРКУС ПСК ООО (ЭДО Такском ЗП согл. от 15.06.2026) | АРКУС ПСК ООО (ЭДО Такском ЗП согл. от 15.06.2026) | (ПФК(закупка)) Стойка Ст-9 (ОР 366.01.00.000 СБ) (от поставщика/переработчика) | Опоры АСУДД | 1 | 1212.86 | Дефекты сварных швов |  | Не выполнено требование КД "заварить", брызги металла.
412 | В00-0000141 | 07.08.2026 |  | Переработчик | АРКУС ПСК ООО (ЭДО Такском ЗП согл. от 15.06.2026) | АРКУС ПСК ООО (ЭДО Такском ЗП согл. от 15.06.2026) | (ПФК(закупка)) Стойка Ст-8 (ОР 365.01.00.000 СБ) (от поставщика/переработчика) | Опоры АСУДД | 2 | 1757.8 | Дефекты сварных швов |  | Не выполнено требование КД "заварить", брызги металла.
396 | В00-0000142 | 10.08.2026 |  | Переработчик | МК ВОЛГАДОН ООО (ЭДО Таксом ЗП согл 21.05.2024) | МК ВОЛГАДОН ООО (ЭДО Таксом ЗП согл 21.05.2024) | (ПФК(закупка)) Секция С-2 (ОР 368.02.00.000 СБ) (от поставщика/переработчика) | Опоры АСУДД | 8 | 6902.72 | Дефекты сварных швов |  | Брызги металла, плохое повторное возобновление дуги, отсутствие плавного перехода сварного шва к основному металлу.
154 | В00-0000143 | 11.08.2026 | Поступление от переработчика 0000-000548 от 11.08.2026 14:49:32 | Переработчик | АСТРЕЯ ООО (ЭДО Такском ЗП согл. от 19.03.2025) | Склад ПДС черный | ПФК(закупка) Элемент закладной ЗФ-30/4/К300-4,5 (от поставщика/переработчика) | ОО | 5 | 1092.25 | Невыполнение требований НТД | Малозначительное Устранимое | Деталь 3 Фланец 20х390х390: Геометрические размеры: 1. Размер по КД 390 (+/-0,5) фактически 385-393 мм. 2. Размер по КД 34 (+1) фактически 36-37 мм. Дефекты реза: 1. Единичные и групповые выхваты в отверстиях.
368 | В00-0000144 | 11.08.2026 |  | Переработчик | АРКУС ПСК ООО (ЭДО Такском ЗП согл. от 15.06.2026) | АРКУС ПСК ООО (ЭДО Такском ЗП согл. от 15.06.2026) | (ПФК(закупка)) Секция С-2 (ОР 363.03.00.000 СБ) (от поставщика/переработчика) | Опоры АСУДД | 1 | 1745.42 | Невыполнение требований НТД |  | Дефекты сварных швов: Брызги металла, поры, цепочка пор. Отклонения формообразования: Связь 10х280х980 прогиб в плоскости до 4 мм. (по ГОСТ 23118 до 1 мм.)
408 | В00-0000144 | 11.08.2026 |  | Переработчик | АРКУС ПСК ООО (ЭДО Такском ЗП согл. от 15.06.2026) | АРКУС ПСК ООО (ЭДО Такском ЗП согл. от 15.06.2026) | (ПФК(закупка)) Стойка Ст-8 (ОР 365.01.00.000 СБ) (от поставщика/переработчика) | Опоры АСУДД | 1 | 878.9 | Невыполнение требований НТД |  | Дефекты сварных швов: брызги металла, плохое повторное возбуждение дуги. Отклонения формообразования: Плита 25х700х800 прогиб в плоскости до 6 мм. (по ГОСТ 23118 до 1 мм.)
411 | В00-0000144 | 11.08.2026 |  | Переработчик | АРКУС ПСК ООО (ЭДО Такском ЗП согл. от 15.06.2026) | АРКУС ПСК ООО (ЭДО Такском ЗП согл. от 15.06.2026) | (ПФК(закупка)) Стойка Ст-9 (ОР 366.01.00.000 СБ) (от поставщика/переработчика) | Опоры АСУДД | 1 | 1212.86 | Дефекты сварных швов |  | Дефекты сварных швов: брызги металла, поры, цепочка пор, подрезы.
155 | В00-0000145 | 12.08.2026 | Поступление от переработчика 0000-000549 от 12.08.2026 11:21:31 | Переработчик | Роспромстрой ООО (ЭДО Такском) | Корпус №02 | _уу_Г/к штрипс 3,9*368 (0+2)/Ст3сп | Штрипсы |  | 10385 | Невыполнение требований НТД | Устранимое | Зазубрены, заусенцы по торцу
156 | В00-0000146 | 13.08.2026 | Поступление от переработчика 0000-000559 от 13.08.2026 11:31:31 | Переработчик | АРКУС ПСК ООО (ЭДО Такском ЗП согл. от 15.06.2026) | Склад ПДС черный | (ПФК(закупка)) Секция С-2 (ОР 363.03.00.000 СБ) (от поставщика/переработчика) | Опоры АСУДД | 1 | 1745.42 | Невыполнение требований НТД | Устранимое | Дефекты сварных швов: Брызги металла. Отклонения формообразования: Связь 10х280х980 прогиб в плоскости 4-9 мм. (по ГОСТ 23118 до 1 мм.)
157 | В00-0000147 | 14.08.2026 | Поступление от переработчика 0000-000566 от 14.08.2026 11:33:04 | Переработчик | Роспромстрой ООО (ЭДО Такском) | _Склад корпус №2 | _уу_Г/к штрипс 3,9*368 (0+2)/Ст3сп | Штрипсы |  | 7524 | Невыполнение требований НТД | Устранимое | Зазубрены, заусенцы по торцу
352 | В00-0000148 | 14.08.2026 |  | Поставщик | ТЗМИК АЛЬТАИР ООО(ЭДО Такском ЗП увед. от 25.08.2026) | ТЗМИК АЛЬТАИР ООО(ЭДО Такском ЗП увед. от 25.08.2026) | ГПОкр(240) Кронштейн КПн | МК, другое | 32 | 2339.84 | Невыполнение требований НТД |  | 1.На локальных участках дефекты сварных швов: брызги металла, поры, скопление пор. Доработано в процессе контроля сотрудником АО «Завод Продмаш». 2.Разнооттеночность очищенной поверхности от светло-серого до темно-серого цвета. Шероховатость поверхности Rz от 30 до 80 мкм.
377 | В00-0000149 | 14.08.2026 |  | Переработчик | АРКУС ПСК ООО (ЭДО Такском ЗП согл. от 15.06.2026) | АРКУС ПСК ООО (ЭДО Такском ЗП согл. от 15.06.2026) | (ПФК(закупка)) Секция С-2 (ОР 363.03.00.000 СБ) (от поставщика/переработчика) | Опоры АСУДД | 1 | 1745.42 | Отклонение формообразования и линейных размеров | Малозначительное Устранимое | Отклонения формообразования: Связь 10х280х980 прогиб в плоскости 5-6 мм. (по ГОСТ 23118 до 1 мм.).
386 | В00-0000149 | 14.08.2026 |  | Переработчик | АРКУС ПСК ООО (ЭДО Такском ЗП согл. от 15.06.2026) | АРКУС ПСК ООО (ЭДО Такском ЗП согл. от 15.06.2026) | (ПФК(закупка)) Стойка Ст-1 (ОР 364.01.00.000 СБ) (от поставщика/переработчика) | Опоры АСУДД | 1 | 2347.09 | Невыполнение требований НТД | Малозначительное Устранимое | Дефекты сварных швов: Брызги металла, неправильная форма шва, подрезы , поры ( ГОСТ 14771, ГОСТ 23118, ГОСТ 9.307)
399 | В00-0000149 | 14.08.2026 |  | Переработчик | АРКУС ПСК ООО (ЭДО Такском ЗП согл. от 15.06.2026) | АРКУС ПСК ООО (ЭДО Такском ЗП согл. от 15.06.2026) | (ПФК(закупка)) Стойка Ст-5 (ОР 371.01.00.000 СБ) (от поставщика/переработчика) | Опоры АСУДД | 1 | 1704.28 | Невыполнение требований НТД | Малозначительное Устранимое | Дефекты сварных швов: Брызги металла, подрезы , поры ( ГОСТ 14771, ГОСТ 23118)
383 | В00-0000150 | 15.08.2026 |  | Переработчик | МК ВОЛГАДОН ООО (ЭДО Таксом ЗП согл 21.05.2024) | МК ВОЛГАДОН ООО (ЭДО Таксом ЗП согл 21.05.2024) | (ПФК(закупка)) Секция С-3 (ОР 368.03.00.000 СБ) (от поставщика/переработчика) | Опоры АСУДД | 1 | 780.8 | Невыполнение требований НТД |  | Сварной шов №4 Н1 катет 6+2/-1 мм, фактически 4 мм. Брызги металла.
392 | В00-0000150 | 15.08.2026 |  | Переработчик | МК ВОЛГАДОН ООО (ЭДО Таксом ЗП согл 21.05.2024) | МК ВОЛГАДОН ООО (ЭДО Таксом ЗП согл 21.05.2024) | (ПФК(закупка)) Секция С-2 (ОР 368.02.00.000 СБ) (от поставщика/переработчика) | Опоры АСУДД | 3 | 2588.52 | Невыполнение требований НТД |  | Сварной шов №4 Н1 катет 6+2/-1 мм, фактически 4 мм. Брызги металла.
401 | В00-0000150 | 15.08.2026 |  | Переработчик | МК ВОЛГАДОН ООО (ЭДО Таксом ЗП согл 21.05.2024) | МК ВОЛГАДОН ООО (ЭДО Таксом ЗП согл 21.05.2024) | (ПФК(закупка)) Секция С-1 (ОР 366.02.00.000 СБ) (от поставщика/переработчика) | Опоры АСУДД | 4 | 3806.4 | Невыполнение требований НТД |  | Сварной шов №4 Н1 катет 6+2/-1 мм, фактически 4 мм. Брызги металла.
356 | В00-0000151 | 20.08.2026 |  | Поставщик | ТЗМИК АЛЬТАИР ООО(ЭДО Такском ЗП увед. от 25.08.2026) | ТЗМИК АЛЬТАИР ООО(ЭДО Такском ЗП увед. от 25.08.2026) | ГПОкр(240) Кронштейн КПн | МК, другое | 32 | 2339.84 | Невыполнение требований НТД |  | 1.На локальных участках дефекты сварных швов: брызги металла, плохое повторное возбуждение дуги. Доработано в процессе контроля сотрудником ОА «Завод Продмаш». 2.Разнооттеночность очищенной поверхности от светло-серого до темно-серого цвета, на торцевых поверхностях деталей и отверстий «бурая ржавчина». Шероховатость поверхности Rz от 30 до 80 мкм.
388 | В00-0000152 | 20.08.2026 |  | Переработчик | МК ВОЛГАДОН ООО (ЭДО Таксом ЗП согл 21.05.2024) | МК ВОЛГАДОН ООО (ЭДО Таксом ЗП согл 21.05.2024) | (ПФК(закупка)) Секция С-1 (ОР 366.02.00.000 СБ) (от поставщика/переработчика) | Опоры АСУДД | 3 | 2854.8 | Дефекты сварных швов |  | Дефекты сварных соединений: уменьшение катета сварного соединения, согласно чертежу ОР 366.02.00.000СБ сварной шов №5 Т1 катет 6. Фактически 4мм. Брызги металла
380 | В00-0000153 | 22.08.2026 |  | Переработчик | АРКУС ПСК ООО (ЭДО Такском ЗП согл. от 15.06.2026) | АРКУС ПСК ООО (ЭДО Такском ЗП согл. от 15.06.2026) | (ПФК(закупка)) Стойка Ст-2 (ОР 375.01.00.000 СБ) (от поставщика/переработчика) | Опоры АСУДД | 1 | 2081.87 | Брызги металла |  | Брызги металла
382 | В00-0000153 | 22.08.2026 |  | Переработчик | АРКУС ПСК ООО (ЭДО Такском ЗП согл. от 15.06.2026) | АРКУС ПСК ООО (ЭДО Такском ЗП согл. от 15.06.2026) | (ПФК(закупка)) Стойка Ст-1 (ОР 364.01.00.000 СБ) (от поставщика/переработчика) | Опоры АСУДД | 1 | 2347.09 | Брызги металла |  | Брызги металла
395 | В00-0000153 | 22.08.2026 |  | Переработчик | АРКУС ПСК ООО (ЭДО Такском ЗП согл. от 15.06.2026) | АРКУС ПСК ООО (ЭДО Такском ЗП согл. от 15.06.2026) | (ПФК(закупка)) Стойка Ст-5 (ОР 371.01.00.000 СБ) (от поставщика/переработчика) | Опоры АСУДД | 1 | 1704.28 | Брызги металла |  | Брызги металла
413 | В00-0000153 | 22.08.2026 |  | Переработчик | АРКУС ПСК ООО (ЭДО Такском ЗП согл. от 15.06.2026) | АРКУС ПСК ООО (ЭДО Такском ЗП согл. от 15.06.2026) | (ПФК(закупка)) Стойка Ст-1 (ОР 374.01.00.000 СБ) (от поставщика/переработчика) | Опоры АСУДД | 1 | 1802.92 | Дефекты сварных швов |  | Деталь 1 сварной шов №4 Н1-катет 6, фактически 4 мм (одно место), брызги металла.
417 | В00-0000153 | 22.08.2026 |  | Переработчик | АРКУС ПСК ООО (ЭДО Такском ЗП согл. от 15.06.2026) | АРКУС ПСК ООО (ЭДО Такском ЗП согл. от 15.06.2026) | (ПФК(закупка)) Стойка Ст-3 (ОР 369.01.00.000 СБ) (от поставщика/переработчика) | Опоры АСУДД | 1 | 1584.13 | Брызги металла |  | Брызги металла
360 | В00-0000154 | 24.08.2026 |  | Поставщик | ТЗМИК АЛЬТАИР ООО(ЭДО Такском ЗП увед. от 25.08.2026) | ТЗМИК АЛЬТАИР ООО(ЭДО Такском ЗП увед. от 25.08.2026) | ГПОкр(240) Кронштейн КПн | МК, другое | 30 | 2193.6 | Невыполнение требований НТД |  | 1.На локальных участках дефекты сварных швов: брызги металла, плохое повторное возбуждение дуги. Доработано в процессе контроля сотрудником ОА «Завод Продмаш». 2.Разнооттеночность очищенной поверхности от светло-серого до темно-серого цвета, на торцевых поверхностях деталей и отверстий «бурая ржавчина». Шероховатость поверхности Rz от 30 до 80 мкм.
339 | В00-0000155 | 25.08.2026 |  | Поставщик | ТЗМИК АЛЬТАИР ООО(ЭДО Такском ЗП увед. от 25.08.2026) | ТЗМИК АЛЬТАИР ООО(ЭДО Такском ЗП увед. от 25.08.2026) | ГПОкр(240) Кронштейн КПн | МК, другое | 30 | 2193.6 | Невыполнение требований НТД |  | 1.На локальных участках дефекты сварных швов: брызги металла, плохое повторное возбуждение дуги. Доработано в процессе контроля сотрудником ОА «Завод Продмаш». 2.Разнооттеночность очищенной поверхности от светло-серого до темно-серого цвета, на торцевых поверхностях деталей и отверстий «бурая ржавчина». Шероховатость поверхности Rz от 30 до 80 мкм.
387 | В00-0000156 | 25.08.2026 |  | Переработчик | АРКУС ПСК ООО (ЭДО Такском ЗП согл. от 15.06.2026) | АРКУС ПСК ООО (ЭДО Такском ЗП согл. от 15.06.2026) | (ПФК(закупка)) Стойка Ст-4 (ОР 370.01.00.000 СБ) (от поставщика/переработчика) | Опоры АСУДД | 1 | 1691.19 | Брызги металла |  | Брызги металла
409 | В00-0000156 | 25.08.2026 |  | Переработчик | АРКУС ПСК ООО (ЭДО Такском ЗП согл. от 15.06.2026) | АРКУС ПСК ООО (ЭДО Такском ЗП согл. от 15.06.2026) | (ПФК(закупка)) Стойка Ст-1 (ОР 367.01.00.000 СБ) (от поставщика/переработчика) | Опоры АСУДД | 2 | 3334.8 | Брызги металла |  | Брызги металла
42 | В00-0000157 | 26.08.2026 | Приобретение товаров и услуг 0000-002896 от 01.07.2026 15:42:25 | Поставщик | СамараПромснаб ПК | Корпус №09 | ГПЦ(60) Ролик кабеля МФГ-М 001.20.30.001 | Мачты | 180 | 23.4 | Несоответствие требованиям КД |  | Отсутствует цинковое покрытие.
44 | В00-0000158 | 26.08.2026 | Приобретение товаров и услуг 0000-003039 от 08.07.2026 16:28:20 | Поставщик | СамараПромснаб ПК | Склад готовой продукции | ГПЦ(60) Ролик кабеля МФГ-М 001.20.30.001 | Мачты | 388 | 50.44 | Несоответствие требованиям КД |  | Отсутствие цинкового покрытия.
158 | В00-0000159 | 27.08.2026 | Поступление от переработчика 0000-000620 от 25.08.2026 14:28:56 | Переработчик | КЕДР-1 ООО (ЭДО ЗП с 21.01.2026) | Склад ПДС черный | (ПФК(закупка)) Настил Р 44,4х11,1/30х2 1 А 1000х1000 (от поставщика/переработчика) | Настилы прессованные | 12 | 245.64 | Невыполнение требований НТД | Устранимое | 1. Натеки. 2. Прожоги. 3. Несплавление. 4. Выступание обрамляющего элемента над несущей полосой 1,2 мм (по СТО не более 1 мм), 5. выступание связующего элементана несущей полосой 2 мм (по СТО не более 1,5 мм). 6. Ширина несущей полосы по КД 2 мм, фактически 1 мм на конктерном участке)
391 | В00-0000160 | 27.08.2026 |  | Переработчик | АРКУС ПСК ООО (ЭДО Такском ЗП согл. от 15.06.2026) | АРКУС ПСК ООО (ЭДО Такском ЗП согл. от 15.06.2026) | (ПФК(закупка)) Стойка Ст-4 (ОР 370.01.00.000 СБ) (от поставщика/переработчика) | Опоры АСУДД | 1 | 1691.19 | Дефекты сварных швов |  | Дефекты сварных соединений: скопление пор, подрезы, неполное заполнение разделки кромок, брызги.
394 | В00-0000160 | 27.08.2026 |  | Переработчик | АРКУС ПСК ООО (ЭДО Такском ЗП согл. от 15.06.2026) | АРКУС ПСК ООО (ЭДО Такском ЗП согл. от 15.06.2026) | (ПФК(закупка)) Стойка Ст-5 (ОР 371.01.00.000 СБ) (от поставщика/переработчика) | Опоры АСУДД | 1 | 1704.28 | Дефекты сварных швов |  | Дефекты сварных соединений: подрезы, неполное заполнение разделки кромок, брызги.
421 | В00-0000160 | 27.08.2026 |  | Переработчик | АРКУС ПСК ООО (ЭДО Такском ЗП согл. от 15.06.2026) | АРКУС ПСК ООО (ЭДО Такском ЗП согл. от 15.06.2026) | (ПФК(закупка)) Стойка Ст-3 (ОР 369.01.00.000 СБ) (от поставщика/переработчика) | Опоры АСУДД | 1 | 1584.13 | Дефекты сварных швов |  | Дефекты сварных соединений: скопление пор, подрезы, неполное заполнение разделки кромок, брызги.
52 | В00-0000161 | 31.08.2026 | Приобретение товаров и услуг 0000-003932 от 28.08.2026 0:00:00 | Поставщик | МЕТАЛЛСЕРВИС-МОСКВА ООО | Основной склад | _уу_Труба 219*9,0 ГОСТ 10704-91/ 09Г2С, В-09Г2С (С345) | Трубы |  | 16221 | Невыполнение требований НТД | В лом; | По ГОСТ 10704 п. 6 толщина стенки 9+0,6/-0,8 мм, фактически 8,03-8,08 мм.
53 | В00-0000161 | 31.08.2026 | Приобретение товаров и услуг 0000-003932 от 28.08.2026 0:00:00 | Поставщик | МЕТАЛЛСЕРВИС-МОСКВА ООО | Основной склад | _уу_Труба 325*10,0 ГОСТ 10704-91/ 09Г2С, В-09Г2С (С345) | Трубы |  | 1865 | Невыполнение требований НТД | В лом; | По ГОСТ 10704 п. 6 толщина стенки 10+0,6/-0,8 мм, фактически 9,00-9,04 мм.
54 | В00-0000161 | 31.08.2026 | Приобретение товаров и услуг 0000-003932 от 28.08.2026 0:00:00 | Поставщик | МЕТАЛЛСЕРВИС-МОСКВА ООО | Основной склад | _уу_Труба 325*9,0 ГОСТ 10704-91/ 09Г2С, В-09Г2С (С345) | Трубы |  | 1684 | Невыполнение требований НТД | В лом; | По ГОСТ 10704 п. 6 толщина стенки 9+0,6/-0,8 мм, фактически 8,01-8,04 мм.
55 | В00-0000162 | 31.08.2026 | Приобретение товаров и услуг 0000-003933 от 29.08.2026 0:00:00 | Поставщик | ТРУБОСТАЛЬ ООО | Основной склад | _уу_Труба 219*7,0 ГОСТ 10704-91/ 09Г2С, В-09Г2С (С345) | Трубы |  | 1317 | Невыполнение требований НТД | Взять в работу в штатном режиме; | По ГОСТ 10704 п. 6 толщина стенки 7+0,45/-0,6 мм, фактически 7,9 мм.
363 | В00-0000163 | 01.09.2026 |  | Переработчик | АРКУС ПСК ООО (ЭДО Такском ЗП согл. от 15.06.2026) | АРКУС ПСК ООО (ЭДО Такском ЗП согл. от 15.06.2026) | (ПФК(закупка)) Стойка Ст-1 (ОР 362.01.00.000 СБ) (от поставщика/переработчика) | Опоры АСУДД | 1 | 1315.87 | Отклонение формообразования и линейных размеров | Устранимое | Элемент рамы дет. 2 Плита торцевая прогиб в плоскости до 5 мм, по ГОСТ 23118 до 1 мм
367 | В00-0000163 | 01.09.2026 |  | Переработчик | АРКУС ПСК ООО (ЭДО Такском ЗП согл. от 15.06.2026) | АРКУС ПСК ООО (ЭДО Такском ЗП согл. от 15.06.2026) | (ПФК(закупка)) Стойка Ст-2 (ОР 362.02.00.000 СБ) (от поставщика/переработчика) | Опоры АСУДД | 1 | 1220.7 | Отклонение формообразования и линейных размеров | Устранимое | Элемент рамы дет. 2 Плита торцевая прогиб в плоскости до 5 мм, по ГОСТ 23118 до 1 мм
376 | В00-0000163 | 01.09.2026 |  | Переработчик | АРКУС ПСК ООО (ЭДО Такском ЗП согл. от 15.06.2026) | АРКУС ПСК ООО (ЭДО Такском ЗП согл. от 15.06.2026) | (ПФК(закупка)) Стойка Ст-4 (ОР 377.01.00.000 СБ) (от поставщика/переработчика) | Опоры АСУДД | 1 | 2379.28 | Брызги металла | Устранимое | Брызги металла
393 | В00-0000163 | 01.09.2026 |  | Переработчик | АРКУС ПСК ООО (ЭДО Такском ЗП согл. от 15.06.2026) | АРКУС ПСК ООО (ЭДО Такском ЗП согл. от 15.06.2026) | (ПФК(закупка)) Стойка Ст-2 (ОР 375.01.00.000 СБ) (от поставщика/переработчика) | Опоры АСУДД | 2 | 4163.74 | Брызги металла | Устранимое | Брызги металла
397 | В00-0000163 | 01.09.2026 |  | Переработчик | АРКУС ПСК ООО (ЭДО Такском ЗП согл. от 15.06.2026) | АРКУС ПСК ООО (ЭДО Такском ЗП согл. от 15.06.2026) | (ПФК(закупка)) Стойка Ст-3 (ОР 376.01.00.000 СБ) (от поставщика/переработчика) | Опоры АСУДД | 1 | 2322.33 | Брызги металла | Устранимое | Брызги металла
406 | В00-0000164 | 02.09.2026 |  | Переработчик | СТАРТ ООО (ЭДО Такском ЗП 25.08.26 увед от 24.08.26) | СТАРТ ООО (ЭДО Такском ЗП 25.08.26 увед от 24.08.26) | ПФК(закупка) Стойка 1 (ОР 386.01.00.000 СБ) (от поставщика/переработчика) | РО | 1 | 689.04 | Невыполнение требований НТД | Устранимое | Дефекты сварных швов: брызги металла, натеки, плохое повторное возбуждение дуги, отсутствие плавного перехода сварного шва к основному металлу. Дефекты устранены в процессе контроля. Геометрические размеры: Элемент рамы дет. 2 фланец одно отверстие диаметром 23-24 мм, по КД 27+1 мм.
410 | В00-0000164 | 02.09.2026 |  | Переработчик | СТАРТ ООО (ЭДО Такском ЗП 25.08.26 увед от 24.08.26) | СТАРТ ООО (ЭДО Такском ЗП 25.08.26 увед от 24.08.26) | ПФК(закупка) Стойка 4 (ОР 384.02.00.000 СБ) (от поставщика/переработчика) | РО | 2 | 1465 | Невыполнение требований НТД | Устранимое | Дефекты сварных швов: брызги металла, натеки, плохое повторное возбуждение дуги, отсутствие плавного перехода сварного шва к основному металлу. Дефекты устранены в процессе контроля. Геометрические размеры: Элемент рамы дет. 2 фланец одно отверстие диаметром 23-24 мм, по КД 27+1 мм.
423 | В00-0000164 | 02.09.2026 |  | Переработчик | СТАРТ ООО (ЭДО Такском ЗП 25.08.26 увед от 24.08.26) | СТАРТ ООО (ЭДО Такском ЗП 25.08.26 увед от 24.08.26) | ПФК(закупка) Стойка 2 (ОР 385.02.00.000 СБ) (от поставщика/переработчика) | РО | 1 | 708.72 | Невыполнение требований НТД | Устранимое | Дефекты сварных швов: брызги металла, натеки, плохое повторное возбуждение дуги, отсутствие плавного перехода сварного шва к основному металлу. Дефекты устранены в процессе контроля. Геометрические размеры: Элемент рамы дет. 2 фланец одно отверстие диаметром 23-24 мм, по КД 27+1 мм.
159 | В00-0000165 | 03.09.2026 | Поступление от переработчика 0000-000670 от 03.09.2026 7:47:27 | Переработчик | КЕДР-1 ООО (ЭДО ЗП с 21.01.2026) | Склад ПДС черный | (ПФК(закупка)) Настил Р 44,4х11,1/30х2 1 А 1000х1000 (от поставщика/переработчика) | Настилы прессованные | 2 | 40.94 | Невыполнение требований НТД | Устранимое | 1. Отсутствие запрессовки связующего элемента. 2. Выступание связующего элемента над несущей полосой 3 мм (по СТО не более 1,5 мм).
426 | В00-0000166 | 08.09.2026 |  | Поставщик | ЮЗМ ООО(ЭДО Такском ЗП увед. от 31.03.2026) | ЮЗМ ООО(ЭДО Такском ЗП увед. от 31.03.2026) | (ПРЯМ.П) Консоль В-20/12/Д372-1,4-б (ЮЗМ ООО) | МК, другое | 8 | 1788.08 | Несоответствие требованиям КД | Взять в работу с доработкой;
428 | В00-0000166 | 08.09.2026 |  | Поставщик | ЮЗМ ООО(ЭДО Такском ЗП увед. от 31.03.2026) | ЮЗМ ООО(ЭДО Такском ЗП увед. от 31.03.2026) | (ПРЯМ.П) Элемент закладной ЗФ-20/12/Д372-2,5-б (ЮЗМ ООО) | МК, другое | 5 | 568 | Несоответствие требованиям КД | Взять в работу с доработкой;
430 | В00-0000166 | 08.09.2026 |  | Поставщик | ЮЗМ ООО(ЭДО Такском ЗП увед. от 31.03.2026) | ЮЗМ ООО(ЭДО Такском ЗП увед. от 31.03.2026) | (ПРЯМ.П) Элемент закладной ЗФ-20/8/Д360-2,5-б (ЮЗМ ООО) | МК, другое | 4 | 378.76 | Несоответствие требованиям КД | Взять в работу с доработкой;
433 | В00-0000166 | 08.09.2026 |  | Поставщик | ЮЗМ ООО(ЭДО Такском ЗП увед. от 31.03.2026) | ЮЗМ ООО(ЭДО Такском ЗП увед. от 31.03.2026) | (ПРЯМ.П) Консоль В-20/8/Д360-1,4-б (ЮЗМ ООО) | МК, другое | 12 | 1919.76 | Несоответствие требованиям КД | Взять в работу с доработкой;
60 | В00-0000167 | 08.09.2026 | Приобретение товаров и услуг 0000-004094 от 07.09.2026 13:32:12 | Поставщик | ТРУБОСТАЛЬ ООО | Основной склад | _уу_Труба 325*10,0 ГОСТ 10704-91/ 09Г2С, В-09Г2С (С345) | Трубы |  | 1864 | Невыполнение требований НТД | Взять в работу в штатном режиме; | По ГОСТ 10704 п. 6 толщина стенки 10+0,6/-0,8 мм, фактически 11,01-11,19 мм.
416 | В00-0000168 | 08.09.2026 |  | Переработчик | СТАРТ ООО (ЭДО Такском ЗП 25.08.26 увед от 24.08.26) | СТАРТ ООО (ЭДО Такском ЗП 25.08.26 увед от 24.08.26) | ПФК(закупка) Стойка 1 (ОР 384.01.00.000 СБ) (от поставщика/переработчика) | РО | 3 | 2067.12 | Невыполнение требований НТД | Устранимое | Скопление пор. Плохое повторное возбуждение дуги. Не выполнено требование КД "Заварить".
437 | В00-0000169 | 08.09.2026 |  | Поставщик | СК ПРОДМАШ ООО (ООО Офис 2014) (ЭДО Такском 01.10.24) | СК ПРОДМАШ ООО (ООО Офис 2014) (ЭДО Такском 01.10.24) | ГПЦ(80) Секция балки СБ-W/2,5-6320/0,5-М5 | ДО | 21 | 1140.3 | Невыполнение требований НТД | Взять в работу с доработкой; | Производитель неизвестен. Геометрические размеры: - размер по КД 156 мм, фактически 149-156 мм; - размер 312+4/-2 мм, фактически 306 мм; - размер 50 мм, фактически 48 мм; - размер 160 мм, фактически 154-155 мм. Внешний вид: - белая ржавчина, - бурая ржавчина, - загрязнения грунтом и продуктами органического происхождения.
439 | В00-0000169 | 08.09.2026 |  | Поставщик | СК ПРОДМАШ ООО (ООО Офис 2014) (ЭДО Такском 01.10.24) | СК ПРОДМАШ ООО (ООО Офис 2014) (ЭДО Такском 01.10.24) | ГПЦ(80) Секция балки СБ-W/2,5-6320/0,5-М5 | ДО | 480 | 26064 | Отсутствует товарный вид | Взять в работу с доработкой; | Производитель АО "Завод Продмаш". Белая ржавчина, загрязнения грунтом и продуктами органического происхождения.
245 | В00-0000170 | 09.09.2026 |  | Переработчик | МК ВОЛГАДОН ООО (ЭДО Таксом ЗП согл 21.05.2024) | МК ВОЛГАДОН ООО (ЭДО Таксом ЗП согл 21.05.2024) | (ПФК(закупка)) Секция СР6 (от поставщика/переработчика) | РО | 3 | 2427.63 | Дефекты сварных швов | Устранимое | Брызги металла, поры, подрез, плохое повторное возбуждение дуги, не выполнено требование КД "Заварить".
436 | В00-0000170 | 09.09.2026 |  | Переработчик | МК ВОЛГАДОН ООО (ЭДО Таксом ЗП согл 21.05.2024) | МК ВОЛГАДОН ООО (ЭДО Таксом ЗП согл 21.05.2024) | (ПФК(закупка)) Секция СР20 (от поставщика/переработчика) | РО | 3 | 616.86 | Дефекты сварных швов | Устранимое | Брызги металла, пора, плохое повторное возбуждение дуги, не выполнено требование КД "Заварить".
418 | В00-0000172 | 09.09.2026 |  | Переработчик | АРКУС ПСК ООО (ЭДО Такском ЗП согл. от 15.06.2026) | АРКУС ПСК ООО (ЭДО Такском ЗП согл. от 15.06.2026) | ПФК(закупка) Ферма 3 (ОР 385.03.00.000 СБ) (от поставщика/переработчика) | РО | 2 | 1251.84 | Дефекты сварных швов | Устранимое | Подрезы, наплывы, незаполненная разделка кромок, пора.
420 | В00-0000172 | 09.09.2026 |  | Переработчик | АРКУС ПСК ООО (ЭДО Такском ЗП согл. от 15.06.2026) | АРКУС ПСК ООО (ЭДО Такском ЗП согл. от 15.06.2026) | ПФК(закупка) Ферма 6 (ОР 387.03.00.000 СБ) (от поставщика/переработчика) | РО | 1 | 759.92 | Дефекты сварных швов | Устранимое | Еденичный подрез, межваликовый подрез.
425 | В00-0000172 | 09.09.2026 |  | Переработчик | АРКУС ПСК ООО (ЭДО Такском ЗП согл. от 15.06.2026) | АРКУС ПСК ООО (ЭДО Такском ЗП согл. от 15.06.2026) | ПФК(закупка) Ферма 2 (ОР 384.04.00.000 СБ) (от поставщика/переработчика) | РО | 2 | 1115.8 | Дефекты сварных швов | Устранимое | Межваликовый подрез, наплыв на лицевой стороне шва, пора.
422 | В00-0000173 | 11.09.2026 |  | Переработчик | АРКУС ПСК ООО (ЭДО Такском ЗП согл. от 15.06.2026) | АРКУС ПСК ООО (ЭДО Такском ЗП согл. от 15.06.2026) | ПФК(закупка) Ферма 6 (ОР 387.03.00.000 СБ) (от поставщика/переработчика) | РО | 1 | 759.92 | Дефекты сварных швов | Устранимое | Брызги, подрезы.
427 | В00-0000173 | 11.09.2026 |  | Переработчик | АРКУС ПСК ООО (ЭДО Такском ЗП согл. от 15.06.2026) | АРКУС ПСК ООО (ЭДО Такском ЗП согл. от 15.06.2026) | ПФК(закупка) Ферма 2 (ОР 384.04.00.000 СБ) (от поставщика/переработчика) | РО | 2 | 1115.8 | Дефекты сварных швов | Устранимое | Брызги, подрезы, скопление пор, сварной шов №4 - Т1 катет 6мм, фактически катет 4мм.
390 | В00-0000174 | 14.09.2026 |  | Переработчик | АРКУС ПСК ООО (ЭДО Такском ЗП согл. от 15.06.2026) | АРКУС ПСК ООО (ЭДО Такском ЗП согл. от 15.06.2026) | (ПФК(закупка)) Стойка Ст-3 (ОР 369.01.00.000 СБ) (от поставщика/переработчика) | Опоры АСУДД | 1 | 1584.13 | Отклонение формообразования и линейных размеров | Устранимое | Отклонение от прямолинейности грани опор фактически 7-9 мм.По СТО 07525912-330-2002 +/-10 мм.
404 | В00-0000174 | 14.09.2026 |  | Переработчик | АРКУС ПСК ООО (ЭДО Такском ЗП согл. от 15.06.2026) | АРКУС ПСК ООО (ЭДО Такском ЗП согл. от 15.06.2026) | (ПФК(закупка)) Стойка Ст-3 (ОР 369.01.00.000 СБ) (от поставщика/переработчика) | Опоры АСУДД | 1 | 1584.13 | Отклонение формообразования и линейных размеров | Устранимое | По КД расчетный размер 738,5 мм. ( 875 - 273/2 мм.), фактически 739 - 752 мм.
61 | В00-0000176 | 16.09.2026 | Приобретение товаров и услуг 0000-004187 от 08.09.2026 23:59:59 | Поставщик | ПТУ ГК ПКФ ООО (ЭДО Такском) | Склад готовой продукции | ГПЦ(закупка) (в КГ) Гайка М20-6H.8.0930 ГОСТ ISO 4032-2014 Оцинкованное | Метизы | 8 | 8 | Несоответствие средней толщины ЦП | Взять в работу в штатном режиме; | Значение толщины цинкового покрытия от 17 мкм до 26 мкм, средняя толщина цинкового покрытия 20 мкм (n=30, min= 17 мкм, max=26 мкм).
62 | В00-0000177 | 17.09.2026 | Приобретение товаров и услуг 0000-004290 от 17.09.2026 8:35:04 | Поставщик | МЕТАЛЛИНВЕСТ-УФА ООО(ЭДО Такском ЗП согл. от 03.09.2026) | Основной склад | _уу_Труба 219*9,0 ГОСТ 10704-91/ 09Г2С, В-09Г2С (С345) | Трубы |  | 14544 | Невыполнение требований НТД | В лом;
63 | В00-0000177 | 17.09.2026 | Приобретение товаров и услуг 0000-004290 от 17.09.2026 8:35:04 | Поставщик | МЕТАЛЛИНВЕСТ-УФА ООО(ЭДО Такском ЗП согл. от 03.09.2026) | Основной склад | _уу_Труба 219*9,0 ГОСТ 10704-91/ 09Г2С, В-09Г2С (С345) | Трубы |  | 5593 | Невыполнение требований НТД | В лом; | Фактическая толщина от 7,92 - 8,09 мм, содержание кремния 0,17%-0,18%, битум на поверхности трубы.
362 | В00-0000178 | 18.09.2026 |  | Переработчик | АРКУС ПСК ООО (ЭДО Такском ЗП согл. от 15.06.2026) | АРКУС ПСК ООО (ЭДО Такском ЗП согл. от 15.06.2026) | (ПФК(закупка)) Стойка Ст-1 (ОР 363.01.00.000 СБ) (от поставщика/переработчика) | Опоры АСУДД | 2 | 4694.18 | Дефекты сварных швов | Устранимое | Незаверенный кратер, подрезы, брызги, поры.
351 | В00-0000179 | 18.09.2026 |  | Переработчик | АРКУС ПСК ООО (ЭДО Такском ЗП согл. от 15.06.2026) | АРКУС ПСК ООО (ЭДО Такском ЗП согл. от 15.06.2026) | (ПФ) Ферма 2 (ОР 384.04.00.000 СБ) (сборка) | РО | 5 | 2789.5 | Дефекты сварных швов | Устранимое | Плохое повторное возбуждение дуги, не выполнено требование КД (заварить), подрезы. несплавления сварного шва с основным металлом, неравномерная ширина шва, асимметрия углового шва, превышение катета шва № 3,4.
354 | В00-0000179 | 18.09.2026 |  | Переработчик | АРКУС ПСК ООО (ЭДО Такском ЗП согл. от 15.06.2026) | АРКУС ПСК ООО (ЭДО Такском ЗП согл. от 15.06.2026) | (ПФ) Ферма 6 (ОР 387.03.00.000 СБ) (сборка) | РО | 2 | 1519.84 | Дефекты сварных швов | Устранимое | Плохое повторное возбуждение дуги, не выполнено требование КД (заварить), подрезы. несплавления сварного шва с основным металлом, неравномерная ширина шва, асимметрия углового шва, превышение катета шва № 3,4.
355 | В00-0000179 | 18.09.2026 |  | Переработчик | АРКУС ПСК ООО (ЭДО Такском ЗП согл. от 15.06.2026) | АРКУС ПСК ООО (ЭДО Такском ЗП согл. от 15.06.2026) | (ПФ) Ферма 3 (ОР 385.03.00.000 СБ) (сборка) | РО | 1 | 625.92 | Дефекты сварных швов | Устранимое | Плохое повторное возбуждение дуги, не выполнено требование КД (заварить), подрезы. несплавления сварного шва с основным металлом, неравномерная ширина шва, асимметрия углового шва, превышение катета шва № 3,4.
369 | В00-0000179 | 18.09.2026 |  | Переработчик | АРКУС ПСК ООО (ЭДО Такском ЗП согл. от 15.06.2026) | АРКУС ПСК ООО (ЭДО Такском ЗП согл. от 15.06.2026) | (ПФ) Ферма 1 (ОР 384.03.00.000 СБ) (сборка) | РО | 1 | 489.88 | Дефекты сварных швов | Устранимое | Плохое повторное возбуждение дуги, не выполнено требование КД (заварить), подрезы. несплавления сварного шва с основным металлом, неравномерная ширина шва, асимметрия углового шва, превышение катета шва № 3,4.
46 | В00-0000180 | 24.09.2026 | Приобретение товаров и услуг 0000-003191 от 17.07.2026 0:00:00 | Поставщик | Строд Сервис (Самара) (ЭДО Такском ЗП 06.02.25) | Склад готовой продукции | (РАЗДЕЛИТЕЛЬНАЯ (черно-белая))_уу_Пленка для демпферного устройства ФО-2 фон+Сегмент 1 (черный)+Сег | Пленка | 1 | 1.963 | Несоответствие геометрических размеров | Взять в работу в штатном режиме; | По КД размер 880-2 мм, фактически 870-876 мм.
424 | В00-0000181 | 25.09.2026 |  | Поставщик | ЮЗМ ООО(ЭДО Такском ЗП увед. от 31.03.2026) | ЮЗМ ООО(ЭДО Такском ЗП увед. от 31.03.2026) | (ПРЯМ.П) Опора МСД-Ф-4-8,5-01-ц СТО 07525912-300-2021 (ФС-400-8,5-01-ц) (ЮЗМ ООО) | МК, другое | 16 | 4213.92 | Невыполнение требований НТД | Взять в работу с доработкой; | 1.Отсутствуют маркировочные шильды. 2.Факт калибровки внутренней резьбы М10 не подтвержден. 3.Остатки подвесочной проволоки. 4.Детали опор соприкасаются торцевыми поверхностями. Реализованная схема упаковки не исключает образования потенциальных забоин ЦП до основного металла. 5.Отсутствует маркировка знаком заземления.
429 | В00-0000181 | 25.09.2026 |  | Поставщик | ЮЗМ ООО(ЭДО Такском ЗП увед. от 31.03.2026) | ЮЗМ ООО(ЭДО Такском ЗП увед. от 31.03.2026) | (ПРЯМ.П) Опора МСД-Ф-7-8,5-01-ц СТО 07525912-300-2021 (ФС-700-8,5-01-ц) (ЮЗМ ООО) | МК, другое | 13 | 4324.71 | Невыполнение требований НТД | Взять в работу с доработкой; | 1.Отсутствуют маркировочные шильды. 2.Факт калибровки внутренней резьбы М10 не подтвержден. 3.Остатки подвесочной проволоки. 4.Детали опор соприкасаются торцевыми поверхностями. Реализованная схема упаковки не исключает образования потенциальных забоин ЦП до основного металла. 5.Отсутствует маркировка знаком заземления.
402 | В00-0000182 | 28.09.2026 |  | Переработчик | ЖИВАЯ СТАЛЬ ООО(ЭДО Такском ЗП увед. от 01.09.2026) | ЖИВАЯ СТАЛЬ ООО(ЭДО Такском ЗП увед. от 01.09.2026) | (ВП_ПФК) Рама 2 (сварка) | МК, другое | 1 | 125.17 | Несоответствие геометрических размеров |  | Э 651.03.00.000: 1778 ±1 - фактически 1740.
414 | В00-0000182 | 28.09.2026 |  | Переработчик | ЖИВАЯ СТАЛЬ ООО(ЭДО Такском ЗП увед. от 01.09.2026) | ЖИВАЯ СТАЛЬ ООО(ЭДО Такском ЗП увед. от 01.09.2026) | (ВП_ПФ) Профиль перил 2 (резка в размер) | МК, другое | 2 | 47.66 | Отсутствует монтажное отверстие предусмотренное КД |  | Э 651.00.00.002: 11 сквозных отв. 18х30 – фактически 10 сквозных отв. 18х30.
415 | В00-0000182 | 28.09.2026 |  | Переработчик | ЖИВАЯ СТАЛЬ ООО(ЭДО Такском ЗП увед. от 01.09.2026) | ЖИВАЯ СТАЛЬ ООО(ЭДО Такском ЗП увед. от 01.09.2026) | (ВП_ПФ) Скрепитель перил 2 (раскрой) | МК, другое | 9 | 1.71 | Несоответствие геометрических размеров |  | Э 651.00.00.008: 155°±10 – фактически 139°
419 | В00-0000182 | 28.09.2026 |  | Переработчик | ЖИВАЯ СТАЛЬ ООО(ЭДО Такском ЗП увед. от 01.09.2026) | ЖИВАЯ СТАЛЬ ООО(ЭДО Такском ЗП увед. от 01.09.2026) | (ВП_ПФК) Балка 1 (вход 2) (сварка) | МК, другое | 2 | 163.5 | Невыполнение требований НТД |  | Э 652.02.00.000: Дет. 3 – вмятина до 4 мм по полке швеллера. Дефекты сварных швов -брызги металла.
78 | В00-0000183 | 29.09.2026 | Приобретение товаров и услуг 0000-004494 от 28.09.2026 11:10:06 | Поставщик | СМК ООО (Самара) 6318003572 | Основной склад | _уу_Труба 325*9,0 ГОСТ 10704-91/ Ст20 | Трубы |  | 15998 | Несоответствие геометрических размеров | В лом; | По ГОСТ 10704 п. 6 толщина стенки 9+0,6/-0,8 мм, фактически 8,15/8,19 мм.
79 | В00-0000184 | 29.09.2026 | Приобретение товаров и услуг 0000-004495 от 28.09.2026 11:12:15 | Поставщик | СМК ООО (Самара) 6318003572 | Основной склад | _уу_Труба 325*9,0 ГОСТ 10704-91/ Ст20 | Трубы |  | 5052 | Несоответствие геометрических размеров | В лом; | По ГОСТ 10704 п. 6 толщина стенки 9+0,6/-0,8 мм, фактически 8,12/8,19 мм.
160 | В00-0000185 | 29.09.2026 | Поступление от переработчика 0000-000803 от 27.09.2026 14:00:58 | Переработчик | МК ВОЛГАДОН ООО (ЭДО Таксом ЗП согл 21.05.2024) | Склад ПДС черный | (ПФК(закупка)) Решетка сварная балочная СБР1.2 (от поставщика/переработчика) | МК, другое | 36 | 3463.92 | Невыполнение требований НТД | Устранимое | 1.Дефекты сварных швов: брызги, незавершенный шов, поры. 2.Шов №1 (дет. 1 – дет. 2): смещение свариваемых кромок до 3 мм (на 7 изделиях).
64 | В00-0000186 | 29.09.2026 | Приобретение товаров и услуг 0000-004429 от 22.09.2026 23:59:59 | Поставщик | КОМПОЗИТ-ОР ООО(ЭДО Такском ЗП согл. от 01.09.2026) | Основной склад | ГП(закупка) Труба горизонтальная ф38 L=3235 мм (от поставщика/переработчика) | ПО из ПКМ | 20 | 40.8 | Несоответствие геометрических размеров | Взять в работу в штатном режиме; | По ГОСТ 33344 табл. В.1 размер 3,0±0,3 мм, фактически 2,5-3,8 мм
65 | В00-0000186 | 29.09.2026 | Приобретение товаров и услуг 0000-004429 от 22.09.2026 23:59:59 | Поставщик | КОМПОЗИТ-ОР ООО(ЭДО Такском ЗП согл. от 01.09.2026) | Основной склад | ГП(закупка) Труба соединитель горизонтальная ф32 L=200 мм (от поставщика/переработчика) | ПО из ПКМ |  | 16.5 | Несоответствие геометрических размеров | Взять в работу в штатном режиме; | По ГОСТ 33344 табл. В.1 размер 3,0±0,3 мм, фактически 2,6-3,3 мм
66 | В00-0000186 | 29.09.2026 | Приобретение товаров и услуг 0000-004429 от 22.09.2026 23:59:59 | Поставщик | КОМПОЗИТ-ОР ООО(ЭДО Такском ЗП согл. от 01.09.2026) | Основной склад | ГП(закупка) Труба соединительная ф32 L=97 мм (от поставщика/переработчика) | ПО из ПКМ | 32 | 1.6 | Несоответствие геометрических размеров | Взять в работу в штатном режиме; | По ГОСТ 33344 табл. В.1 размер 3,0±0,3 мм, фактически 2,5-3,3 мм
67 | В00-0000186 | 29.09.2026 | Приобретение товаров и услуг 0000-004429 от 22.09.2026 23:59:59 | Поставщик | КОМПОЗИТ-ОР ООО(ЭДО Такском ЗП согл. от 01.09.2026) | Основной склад | ГП(закупка) Труба соединитель горизонтальная ф50 L=200 мм (от поставщика/переработчика) | ПО из ПКМ | 33 | 8.91 | Несоответствие геометрических размеров | Взять в работу в штатном режиме; | По ГОСТ 33344 табл. В.1 размер 3,0±0,3 мм, фактически 2,3-3,4 мм
68 | В00-0000186 | 29.09.2026 | Приобретение товаров и услуг 0000-004429 от 22.09.2026 23:59:59 | Поставщик | КОМПОЗИТ-ОР ООО(ЭДО Такском ЗП согл. от 01.09.2026) | Основной склад | ГП(закупка) Труба композитная пултрузионная 40*40*3,0 L=1600 мм (от поставщика/переработчика) | ПО из ПКМ | 86 | 116.96 | Несоответствие геометрических размеров | Взять в работу в штатном режиме; | По ГОСТ 33344 табл. В.1 размер 3,0±0,3 мм, фактически 2,5-3,6 мм
69 | В00-0000186 | 29.09.2026 | Приобретение товаров и услуг 0000-004429 от 22.09.2026 23:59:59 | Поставщик | КОМПОЗИТ-ОР ООО(ЭДО Такском ЗП согл. от 01.09.2026) | Основной склад | ГП(закупка) Труба вертикальная ф32 L=794 мм (от поставщика/переработчика) | ПО из ПКМ | 780 | 319.8 | Несоответствие геометрических размеров | Взять в работу в штатном режиме; | По ГОСТ 33344 табл. В.1 размер 3,0±0,3 мм, фактически 2,5-3,3 мм
70 | В00-0000186 | 29.09.2026 | Приобретение товаров и услуг 0000-004429 от 22.09.2026 23:59:59 | Поставщик | КОМПОЗИТ-ОР ООО(ЭДО Такском ЗП согл. от 01.09.2026) | Основной склад | ГП(закупка) Труба соединительная для стойки ф32 L=160 мм (от поставщика/переработчика) | ПО из ПКМ | 140 | 11.2 | Несоответствие геометрических размеров | Взять в работу в штатном режиме; | По ГОСТ 33344 табл. В.1 размер 3,0±0,3 мм, фактически 2,6-3,3 мм
71 | В00-0000186 | 29.09.2026 | Приобретение товаров и услуг 0000-004429 от 22.09.2026 23:59:59 | Поставщик | КОМПОЗИТ-ОР ООО(ЭДО Такском ЗП согл. от 01.09.2026) | Основной склад | ГП(закупка) Труба горизонтальная ф38 L=4000 мм (от поставщика/переработчика) | ПО из ПКМ | 145 | 365.4 | Несоответствие геометрических размеров | Взять в работу в штатном режиме; | По ГОСТ 33344 табл. В.1 размер 3,0±0,3 мм, фактически 2,4-3,6 мм
72 | В00-0000186 | 29.09.2026 | Приобретение товаров и услуг 0000-004429 от 22.09.2026 23:59:59 | Поставщик | КОМПОЗИТ-ОР ООО(ЭДО Такском ЗП согл. от 01.09.2026) | Основной склад | ГП(закупка) Труба композитная пултрузионная 60*60*4,7 L=965 мм (от поставщика/переработчика) | ПО из ПКМ | 4 | 10.04 | Несоответствие геометрических размеров | Взять в работу в штатном режиме; | По ГОСТ 33344 табл. В.1 размер 4,7±0,47 мм, фактически 4,1-5,3 мм
73 | В00-0000186 | 29.09.2026 | Приобретение товаров и услуг 0000-004429 от 22.09.2026 23:59:59 | Поставщик | КОМПОЗИТ-ОР ООО(ЭДО Такском ЗП согл. от 01.09.2026) | Основной склад | ГП(закупка) Труба соединительная стойки ф50 L=100 мм (от поставщика/переработчика) | ПО из ПКМ | 70 | 9.1 | Несоответствие геометрических размеров | Взять в работу в штатном режиме; | По ГОСТ 33344 табл. В.1 размер 3,0±0,3 мм, фактически 2,4-3,4 мм
74 | В00-0000186 | 29.09.2026 | Приобретение товаров и услуг 0000-004429 от 22.09.2026 23:59:59 | Поставщик | КОМПОЗИТ-ОР ООО(ЭДО Такском ЗП согл. от 01.09.2026) | Основной склад | ГП(закупка) Труба композитная пултрузионная 60*60*4,7 L=1040 мм (от поставщика/переработчика) | ПО из ПКМ | 66 | 178.2 | Несоответствие геометрических размеров | Взять в работу в штатном режиме; | По ГОСТ 33344 табл. В.1 размер 4,7±0,47 мм, фактически 4,0-5,3 мм
75 | В00-0000186 | 29.09.2026 | Приобретение товаров и услуг 0000-004429 от 22.09.2026 23:59:59 | Поставщик | КОМПОЗИТ-ОР ООО(ЭДО Такском ЗП согл. от 01.09.2026) | Основной склад | ГП(закупка) Труба композитная пултрузионная 40*40*3,0 L=1960 мм (от поставщика/переработчика) | ПО из ПКМ | 156 | 260.52 | Несоответствие геометрических размеров | Взять в работу в штатном режиме; | По ГОСТ 33344 табл. В.1 размер 3,0±0,3 мм, фактически 2,5-3,3 мм
76 | В00-0000186 | 29.09.2026 | Приобретение товаров и услуг 0000-004429 от 22.09.2026 23:59:59 | Поставщик | КОМПОЗИТ-ОР ООО(ЭДО Такском ЗП согл. от 01.09.2026) | Основной склад | ГП(закупка) Труба композитная пултрузионная 60*60*4,7 L=3240 мм (от поставщика/переработчика) | ПО из ПКМ | 4 | 33.68 | Несоответствие геометрических размеров | Взять в работу в штатном режиме; | По ГОСТ 33344 табл. В.1 размер 4,7±0,47 мм, фактически 4,1-5,3 мм
77 | В00-0000186 | 29.09.2026 | Приобретение товаров и услуг 0000-004429 от 22.09.2026 23:59:59 | Поставщик | КОМПОЗИТ-ОР ООО(ЭДО Такском ЗП согл. от 01.09.2026) | Основной склад | ГП(закупка) Труба композитная пултрузионная 60*60*4,7 L=4000 мм (от поставщика/переработчика) | ПО из ПКМ | 29 | 301.6 | Несоответствие геометрических размеров | Взять в работу в штатном режиме; | По ГОСТ 33344 табл. В.1 размер 4,7±0,47 мм, фактически 4,0-5,4 мм
431 | В00-0000187 | 30.09.2026 |  | Поставщик | ЮЗМ ООО(ЭДО Такском ЗП увед. от 31.03.2026) | ЮЗМ ООО(ЭДО Такском ЗП увед. от 31.03.2026) | (ПРЯМ.П) Консоль В-20/12/Д372-1,4-б (ЮЗМ ООО) | МК, другое | 2 | 447.02 | Несоответствие требованиям КД | Взять в работу с доработкой; | Покрытие черного цвета на всей внешней поверхности изделий, не обеспечено перекрывание на локальных участках (несплошности). Толщина покрытия от 80 мкм до 197 мкм.
432 | В00-0000187 | 30.09.2026 |  | Поставщик | ЮЗМ ООО(ЭДО Такском ЗП увед. от 31.03.2026) | ЮЗМ ООО(ЭДО Такском ЗП увед. от 31.03.2026) | (ПРЯМ.П) Элемент закладной ЗФ-20/8/Д360-2,5-б (ЮЗМ ООО) | МК, другое | 1 | 94.69 | Несоответствие требованиям КД | Взять в работу с доработкой; | Покрытие черного цвета на всей внешней поверхности изделий, не обеспечено перекрывание на локальных участках (несплошности). Толщина покрытия от 80 мкм до 197 мкм.
435 | В00-0000187 | 30.09.2026 |  | Поставщик | ЮЗМ ООО(ЭДО Такском ЗП увед. от 31.03.2026) | ЮЗМ ООО(ЭДО Такском ЗП увед. от 31.03.2026) | (ПРЯМ.П) Консоль В-20/8/Д360-1,4-б (ЮЗМ ООО) | МК, другое | 1 | 159.98 | Несоответствие требованиям КД | Взять в работу с доработкой; | Покрытие черного цвета на всей внешней поверхности изделий, не обеспечено перекрывание на локальных участках (несплошности). Толщина покрытия от 80 мкм до 197 мкм.