## Лист_1
№ п/п | Номер | Дата | Основание | Поставщик/ переработчик | Поставщик | Место проведения контроля | Номенклатура | Группа номенклатуры | Кол., шт. | Кол., кг | Вид несоответствия | Критичность несоответствия | Несоответствие
167 | В00-0000001 | 13.01.2026 |  | Переработчик | КЕДР-1 ООО (ЭДО ЗП с 21.01.2026) | КЕДР-1 ООО (ЭДО ЗП с 21.01.2026) | (ПФ(закупка)) Настил Р 44,4х22,2/30х2 1 А 996х1000 (от поставщика/переработчика) | Настилы прессованные | 30 | 487.5 | Невыполнение требований НТД |  | Остатки сварочной проволоки. Прожоги (лазерная сварка полос связующих и внешних несущих). Зазор между полосой обрамления и несущей полосой до 4 мм.
80 | В00-0000002 | 13.01.2026 | Поступление от переработчика 0000-000001 от 13.01.2026 11:33:23 | Переработчик | ЖИВАЯ СТАЛЬ ООО(ЭДО Такском ЗП увед. от 01.09.2026) | Склад ПДС черный | (ПФК(закупка)) Ступень металлическая СМ2 (Ц 194.01.05.000 СБ) (от поставщика/переработчика) | МК, другое | 1 | 5.61 | Отсутствует сварной шов | Устранимое | Отсутствует сварной шов №1
81 | В00-0000002 | 13.01.2026 | Поступление от переработчика 0000-000001 от 13.01.2026 11:33:23 | Переработчик | ЖИВАЯ СТАЛЬ ООО(ЭДО Такском ЗП увед. от 01.09.2026) | Склад ПДС черный | (ПФК(закупка)) Ступень металлическая СМ1 (Ц 194.01.04.000 СБ) (от поставщика/переработчика) | МК, другое | 18 | 105.48 | Дефекты сварных швов | Устранимое | Брызги металла, поры, подрез, несплавление сварного шва с всновным металлом, мех. повреждение.
5 | В00-0000003 | 15.01.2026 | Приобретение товаров и услуг 0000-000071 от 15.01.2026 15:33:38 | Поставщик | М-СТАЛЬ ООО (ЭДО Такском) | Основной склад | _уу_Лист 4,0 ГОСТ 19903-2015/ Ст3сп, Ст3сп5, В-Ст3сп (С255, Ст2сп) | Лист |  | 460 | Подгиб | Взять в работу с доработкой; | Допускается отклонение до 12мм, фактическое отклонение от прямолинейности 19мм.
82 | В00-0000004 | 19.01.2026 | Поступление от переработчика 0000-000013 от 19.01.2026 15:41:46 | Переработчик | ЖИВАЯ СТАЛЬ ООО(ЭДО Такском ЗП увед. от 01.09.2026) | Склад ПДС черный | (ПФК(закупка)) Лестница металлическая ЛМ1 (Ц 194.01.01.000) (от поставщика/переработчика) | МК, другое | 1 | 301.82 | Несоответствие требованиям КД | Устранимое | Размер 300+/-2 мм, фактически 330 мм. Размер 500+/-3 мм, фактически 492-508 мм. Дет. 3 "Ступени" по КД 14 шт., фактически 13 шт. Соединение дет. 7 и 8 сварной шов №4 выполнен не по контуру. Дет. 6 Полоса 40х4-3080 допускается изготавливать из двух частей, фактически изготовлена.
83 | В00-0000004 | 19.01.2026 | Поступление от переработчика 0000-000013 от 19.01.2026 15:41:46 | Переработчик | ЖИВАЯ СТАЛЬ ООО(ЭДО Такском ЗП увед. от 01.09.2026) | Склад ПДС черный | (ПФК(закупка)) Столик Ст1.1 (от поставщика/переработчика) | МК, другое | 7 | 1150.66 | Несоответствие требованиям КД | Устранимое | Сварной шов №1 Т3, фактически Т1. Несоответствие позиционирование дет. 2 к дет. 1 (на одном изделии).
84 | В00-0000004 | 19.01.2026 | Поступление от переработчика 0000-000013 от 19.01.2026 15:41:46 | Переработчик | ЖИВАЯ СТАЛЬ ООО(ЭДО Такском ЗП увед. от 01.09.2026) | Склад ПДС черный | (ПФК(закупка)) Столик Ст1.2 (от поставщика/переработчика) | МК, другое | 1 | 170.51 | Несоответствие сварных швов | Устранимое | Сварной шов №1 Т3, фактически Т1.
85 | В00-0000005 | 19.01.2026 | Поступление от переработчика 0000-000014 от 19.01.2026 15:44:36 | Переработчик | ЖИВАЯ СТАЛЬ ООО(ЭДО Такском ЗП увед. от 01.09.2026) | Склад ПДС черный | (ПФК(закупка)) Труба ВТ1 (Ц 194.06.03.000 СБ) (от поставщика/переработчика) | МК, другое | 2 | 174.08 | Несоответствие геометрических размеров | Малозначительное | Размер 2710 мм: - измерение по дет. 1 – фактически 2710 мм; - измерение по дет. 2 – фактически 2701-2705 мм
6 | В00-0000006 | 21.01.2026 | Приобретение товаров и услуг 0000-000191 от 21.01.2026 11:46:38 | Поставщик | Строд Сервис (Самара) (ЭДО Такском ЗП 06.02.25) | Основной склад | (РАЗДЕЛИТЕЛЬНАЯ (черно-белая))_уу_Пленка для демпферного устройства ФО-2 фон+Сегмент 1 (черный)+Сег | Пленка | 1 | 1.963 | Невыполнение требований НТД | Взять в работу с доработкой; | Размер 880-2 мм, фактически 875-879 мм. На поверхности пленки имеются мех повреждения,
7 | В00-0000006 | 21.01.2026 | Приобретение товаров и услуг 0000-000191 от 21.01.2026 11:46:38 | Поставщик | Строд Сервис (Самара) (ЭДО Такском ЗП 06.02.25) | Основной склад | (РАЗДЕЛИТЕЛЬНАЯ (черно-белая))_уу_Пленка для демпферного устройства ФО-2 фон+Сегмент 1 (черный)+Сег | Пленка | 2 | 3.926 | Невыполнение требований НТД | Взять в работу с доработкой; | Имеются воздушные пузыри под сегментами черного цвета диаметром до 2 м; На поверхности пленки загрязнение липким (клейким) веществом.
176 | В00-0000007 | 22.01.2026 |  | Поставщик | СамараПромснаб ПК |  | ГП(закупка) Болт 1.1.М42х1250.09Г2С ГОСТ 24379.1-2012 | Метизы | 40 | 668.4 | Несоответствия ЦП | В лом; | Толщина ТДФ ЦП гаек и шайб от 49 мкм до 65 мкм, толщина ТДФ ЦП болтов от 5 мкм до 57 мкм.
2 | В00-0000008 | 23.01.2026 | Приобретение товаров и услуг 0000-001865 от 14.04.2025 16:02:13 | Поставщик | СЕВЕРСТАЛЬ СЕТЬ (АО «Северсталь Дистрибуция») | Основной склад | _уу_Г/к штрипс 2,9*125/Ст3сп | Штрипсы |  | 297 | Отклонение формообразования и линейных размеров |  | Серповидность до 100 мм, по спецификации 40/5-3336 не более 5мм/5м.
9 | В00-0000009 | 23.01.2026 | Приобретение товаров и услуг 0000-000276 от 22.01.2026 0:00:00 | Поставщик | БАУТЕКС ООО (ЭДО Такском ПМ с 19.11.24; ЗП от 01.09.2025) | Основной склад | (ПФ(закупка)) Корпус световозвращателя КД-5 (от поставщика/переработчика) | СВЗ | 2000 | 260 | Невыполнение требований НТД | Взять в работу с доработкой; | Не все паллеты состоят из восьми корпусов, связанных облоем. В местах контакта с выталкивателями в наличии дефекты: облой на сопрягаемых поверхностях, сколы. Следы масла отсутствуют на поверхностях основания КД5, в наличии на облое 4х паллет.
86 | В00-0000010 | 28.01.2026 | Поступление от переработчика 0000-000035 от 28.01.2026 9:33:00 | Переработчик | АСТРЕЯ ООО (ЭДО Такском ЗП согл. от 19.03.2025) | Склад ПФ | ПФК(закупка) Ствол опоры ФГН-10,0-02 (ОО 270.01.00.000 СБ) (от поставщика/переработчика) | ОО | 18 | 2492.82 | Несоответствие геометрических размеров | Устранимое | По КД расстояние внутри лючка 92+-1мм, фактически 94,7-97,53мм.
87 | В00-0000011 | 29.01.2026 | Поступление от переработчика 0000-000040 от 29.01.2026 8:13:57 | Переработчик | АСТРЕЯ ООО (ЭДО Такском ЗП согл. от 19.03.2025) | Склад ПФ | ПФК(закупка) Ствол опоры ФГН-10,0-02 (ОО 270.01.00.000 СБ) (от поставщика/переработчика) | ОО | 4 | 553.96 | Несоответствие геометрических размеров | Устранимое | По КД расстояние внутри лючка 92+/-1мм, фактически 94 мм.
191 | В00-0000012 | 29.01.2026 |  | Поставщик | СамараПромснаб ПК |  | ГП(закупка) Болт 1.1.М42х1250.09Г2С ГОСТ 24379.1-2012 | Метизы | 40 | 668.4 | Несоответствия ЦП | Взять в работу в штатном режиме; | Толщина ТДФ ЦП болтов от 102 мкм до 152 мкм. Прочность сцепления удовлетворительнвая (метод крацевания).
180 | В00-0000013 | 02.02.2026 |  | Поставщик | Уральский завод металлоконструкций (6660000590 УМЕКОН АО) | Корпус №01 | (ПРЯМ.П) Опора ПП 500-7 с литьем (АО "УМЕКОН") | МК, другое | 1 |  | Несоответствия ЦП | Взять в работу с доработкой; | Пакет 05 (А+Б+В): Дефекты ЦП: - забоины до основного металла - наплыв в отверстии и на плоской поверхности, примыкающей к отверстию (от подвесочной проволоки) - наплывы в виде острых капель
184 | В00-0000013 | 02.02.2026 |  | Поставщик | Уральский завод металлоконструкций (6660000590 УМЕКОН АО) | Корпус №01 | (ПРЯМ.П) Опора ПП 500-7 с литьем (АО "УМЕКОН") | МК, другое | 1 |  | Несоответствия ЦП | Взять в работу с доработкой; | Пакет 13ВПР600: Дефекты ЦП: - забоины до основного металла - наплыв в отверстии и на плоской поверхности, примыкающей к отверстию (от подвесочной проволоки) - наплывы в виде острых капель
188 | В00-0000013 | 02.02.2026 |  | Поставщик | Уральский завод металлоконструкций (6660000590 УМЕКОН АО) | Корпус №01 | (ПРЯМ.П) Опора ПП 500-7 с литьем (АО "УМЕКОН") | МК, другое | 1 |  | Несоответствия ЦП | Взять в работу с доработкой; | Пакет 14А: Дефекты ЦП: - забоины до основного металла
190 | В00-0000013 | 02.02.2026 |  | Поставщик | Уральский завод металлоконструкций (6660000590 УМЕКОН АО) | Корпус №01 | (ПРЯМ.П) Опора ПП 500-7 с литьем (АО "УМЕКОН") | МК, другое | 1 |  | Невыполнение требований НТД | Взять в работу с доработкой; | Пакет 505: Дефекты ЦП: - забоины до основного металла - заплыв в отверстии и на плоской поверхности, примыкающей к отверстию (от подвесочной проволоки) Мех. повреждения
192 | В00-0000013 | 02.02.2026 |  | Поставщик | Уральский завод металлоконструкций (6660000590 УМЕКОН АО) | Корпус №01 | (ПРЯМ.П) Опора ПП 500-7 с литьем (АО "УМЕКОН") | МК, другое | 1 |  | Несоответствия ЦП | Взять в работу с доработкой; | Пакет 15А: Дефекты ЦП: - наплывы, препятствующие сборке
194 | В00-0000013 | 02.02.2026 |  | Поставщик | Уральский завод металлоконструкций (6660000590 УМЕКОН АО) | Корпус №01 | (ПРЯМ.П) Опора ПП 500-7 с литьем (АО "УМЕКОН") | МК, другое | 1 |  | Несоответствия ЦП | Взять в работу с доработкой; | Пакет 02А: Дефекты ЦП: - Наплыв в отверстии и на плоской поверхности, примыкающей к отверстию (от подвесочной проволоки) - наплывы, препятствующие сборке - аплывы в виде острых капель
195 | В00-0000013 | 02.02.2026 |  | Поставщик | Уральский завод металлоконструкций (6660000590 УМЕКОН АО) | Корпус №01 | (ПРЯМ.П) Опора ПП 500-7 с литьем (АО "УМЕКОН") | МК, другое | 1 |  | Невыполнение требований НТД | Взять в работу с доработкой; | Пакет 502: Дефекты термической резки: - чрезмерная/неравномерная глубина линий бороздок Дефекты ЦП: - забоины до основного металла - наплыв в отверстии и на плоской поверхности, примыкающей к отверстию (от подвесочной проволоки) - наплывы в виде острых капель
198 | В00-0000013 | 02.02.2026 |  | Поставщик | Уральский завод металлоконструкций (6660000590 УМЕКОН АО) | Корпус №01 | (ПРЯМ.П) Опора ПП 500-7 с литьем (АО "УМЕКОН") | МК, другое | 1 |  | Несоответствия ЦП | Взять в работу с доработкой; | Пакет 04А: Дефекты ЦП: - забоины до основного металла - наплыв в отверстии и на плоской поверхности, примыкающей к отверстию (от подвесочной проволоки) - наплывы в виде острых капель
199 | В00-0000013 | 02.02.2026 |  | Поставщик | Уральский завод металлоконструкций (6660000590 УМЕКОН АО) | Корпус №01 | (ПРЯМ.П) Опора ПП 500-7 с литьем (АО "УМЕКОН") | МК, другое | 1 |  | Несоответствия ЦП | Взять в работу с доработкой; | Пакет 06А: Дефекты ЦП: - забоины до основного металла - наплыв в отверстии и на плоской поверхности, примыкающей к отверстию (от подвесочной проволоки) - наплывы в виде острых капель
201 | В00-0000013 | 02.02.2026 |  | Поставщик | Уральский завод металлоконструкций (6660000590 УМЕКОН АО) | Корпус №01 | (ПРЯМ.П) Опора ПП 500-7 с литьем (АО "УМЕКОН") | МК, другое | 1 |  | Невыполнение требований НТД | Взять в работу с доработкой; | Пакет 11БПР756: Дефекты термической резки: - чрезмерная/неравномерная глубина линий бороздок Дефекты ЦП: - забоины до основного металла - несплошность ЦП в месте контакта с подвесочной проволокой - наплывы, препятствующие сборке
202 | В00-0000013 | 02.02.2026 |  | Поставщик | Уральский завод металлоконструкций (6660000590 УМЕКОН АО) | Корпус №01 | (ПРЯМ.П) Опора ПП 500-7 с литьем (АО "УМЕКОН") | МК, другое | 1 |  | Несоответствия ЦП | Взять в работу с доработкой; | Пакет 10БПР31: Дефекты ЦП: - забоины до основного металла - несплошность ЦП в месте контакта с подвесочной проволокой - наплыв в отверстии и на плоской поверхности, примыкающей к отверстию (от подвесочной проволоки)
203 | В00-0000013 | 02.02.2026 |  | Поставщик | Уральский завод металлоконструкций (6660000590 УМЕКОН АО) | Корпус №01 | (ПРЯМ.П) Опора ПП 500-7 с литьем (АО "УМЕКОН") | МК, другое | 1 |  | Несоответствия ЦП | Взять в работу с доработкой; | Пакет 07А: Дефекты ЦП: - забоины до основного металла - наплыв в отверстии и на плоской поверхности, примыкающей к отверстию (от подвесочной проволоки) - наплывы в виде острых капель
205 | В00-0000013 | 02.02.2026 |  | Поставщик | Уральский завод металлоконструкций (6660000590 УМЕКОН АО) | Корпус №01 | (ПРЯМ.П) Опора ПП 500-7 с литьем (АО "УМЕКОН") | МК, другое | 1 |  | Невыполнение требований НТД | Взять в работу с доработкой; | Пакет 12БПР604: Дефекты термической резки: - чрезмерная/неравномерная глубина линий бороздок Дефекты ЦП: - забоины до основного металла - наплыв в отверстии и на плоской поверхности, примыкающей к отверстию (от подвесочной проволоки)
206 | В00-0000013 | 02.02.2026 |  | Поставщик | Уральский завод металлоконструкций (6660000590 УМЕКОН АО) | Корпус №01 | (ПРЯМ.П) Опора ПП 500-7 с литьем (АО "УМЕКОН") | МК, другое | 1 |  | Несоответствия ЦП | Взять в работу с доработкой; | Пакет 13БПР600: Дефекты ЦП: - забоины до основного металла - наплыв в отверстии и на плоской поверхности, примыкающей к отверстию (от подвесочной проволоки) - наплывы в виде острых капель
207 | В00-0000013 | 02.02.2026 |  | Поставщик | Уральский завод металлоконструкций (6660000590 УМЕКОН АО) | Корпус №01 | (ПРЯМ.П) Опора ПП 500-7 с литьем (АО "УМЕКОН") | МК, другое | 1 |  | Несоответствия ЦП | Взять в работу с доработкой; | Пакет 08А: Дефекты ЦП: - забоины до основного металла - наплыв в отверстии и на плоской поверхности, примыкающей к отверстию (от подвесочной проволоки) - наплывы в виде острых капель
209 | В00-0000013 | 02.02.2026 |  | Поставщик | Уральский завод металлоконструкций (6660000590 УМЕКОН АО) | Корпус №01 | (ПРЯМ.П) Опора ПП 500-7 с литьем (АО "УМЕКОН") | МК, другое | 1 |  | Невыполнение требований НТД | Взять в работу с доработкой; | Пакет 501: Дефекты термической резки: - чрезмерная/неравномерная глубина линий бороздок Дефекты ЦП: - наплыв в отверстии и на плоской поверхности, примыкающей к отверстию (от подвесочной проволоки) - наплывы в виде острых капель
210 | В00-0000013 | 02.02.2026 |  | Поставщик | Уральский завод металлоконструкций (6660000590 УМЕКОН АО) | Корпус №01 | (ПРЯМ.П) Опора ПП 500-7 с литьем (АО "УМЕКОН") | МК, другое | 1 |  | Несоответствия ЦП | Взять в работу с доработкой; | Пакет 504: Дефекты ЦП: - забоины до основного металла
211 | В00-0000013 | 02.02.2026 |  | Поставщик | Уральский завод металлоконструкций (6660000590 УМЕКОН АО) | Корпус №01 | (ПРЯМ.П) Опора ПП 500-7 с литьем (АО "УМЕКОН") | МК, другое | 1 |  | Несоответствия ЦП | Взять в работу с доработкой; | Пакет 09 (А+Б): Дефекты ЦП: - забоины до основного металла - наплыв в отверстии и на плоской поверхности, примыкающей к отверстию (от подвесочной проволоки) - наплывы в виде острых капель
213 | В00-0000013 | 02.02.2026 |  | Поставщик | Уральский завод металлоконструкций (6660000590 УМЕКОН АО) | Корпус №01 | (ПРЯМ.П) Опора ПП 500-7 с литьем (АО "УМЕКОН") | МК, другое | 1 |  | Невыполнение требований НТД | Взять в работу с доработкой; | Пакет 503: Дефекты термической резки: - чрезмерная/неравномерная глубина линий бороздок. Дефекты ЦП: - забоины до основного металла; - наплывы в отверстиях и на плоской поверхности, примыкающей к отверстию (от подвесочной проволоки).
214 | В00-0000013 | 02.02.2026 |  | Поставщик | Уральский завод металлоконструкций (6660000590 УМЕКОН АО) | Корпус №01 | (ПРЯМ.П) Опора ПП 500-7 с литьем (АО "УМЕКОН") | МК, другое | 1 |  | Несоответствия ЦП | Взять в работу с доработкой; | Пакет 506: Дефекты ЦП: - забоины до основного металла - наплыв в отверстии и на плоской поверхности, примыкающей к отверстию (от подвесочной проволоки)
215 | В00-0000013 | 02.02.2026 |  | Поставщик | Уральский завод металлоконструкций (6660000590 УМЕКОН АО) | Корпус №01 | (ПРЯМ.П) Опора ПП 500-7 с литьем (АО "УМЕКОН") | МК, другое | 1 |  | Несоответствия ЦП | Взять в работу с доработкой; | Пакет 500: Дефекты ЦП: - наплыв в отверстии и на плоской поверхности, примыкающей к отверстию (от подвесочной проволоки) - наплывы в виде острых капель
217 | В00-0000013 | 02.02.2026 |  | Поставщик | Уральский завод металлоконструкций (6660000590 УМЕКОН АО) | Корпус №01 | (ПРЯМ.П) Опора ПП 500-7 с литьем (АО "УМЕКОН") | МК, другое | 1 |  | Несоответствия ЦП | Взять в работу с доработкой; | Пакет 01(А+Б+В+Г+Д): Дефекты ЦП: - наплыв в отверстии и на плоской поверхности, примыкающей к отверстию (от подвесочной проволоки)
218 | В00-0000013 | 02.02.2026 |  | Поставщик | Уральский завод металлоконструкций (6660000590 УМЕКОН АО) | Корпус №01 | (ПРЯМ.П) Опора ПП 500-7 с литьем (АО "УМЕКОН") | МК, другое | 1 |  | Несоответствия ЦП | Взять в работу с доработкой; | Пакет 507: Дефекты ЦП: - забоины до основного металла - наплыв в отверстии и на плоской поверхности, примыкающей к отверстию (от подвесочной проволоки)
221 | В00-0000013 | 02.02.2026 |  | Поставщик | Уральский завод металлоконструкций (6660000590 УМЕКОН АО) | Корпус №01 | (ПРЯМ.П) Опора ПП 500-7 с литьем (АО "УМЕКОН") | МК, другое | 1 |  | Несоответствия ЦП | Взять в работу с доработкой; | Пакет 03 (А+Б): Дефекты ЦП: - забоины до основного металла - наплыв в отверстии и на плоской поверхности, примыкающей к отверстию (от подвесочной проволоки) - наплывы в виде острых капель
225 | В00-0000013 | 02.02.2026 |  | Поставщик | Уральский завод металлоконструкций (6660000590 УМЕКОН АО) | Корпус №01 | (ПРЯМ.П) Опора ПП 500-7 с литьем (АО "УМЕКОН") | МК, другое | 1 |  | Несоответствия ЦП | Взять в работу с доработкой; | Пакет 13АПР600: Дефекты ЦП: - забоины до основного металла - наплыв в отверстии и на плоской поверхности, примыкающей к отверстию (от подвесочной проволоки) - наплывы в виде острых капель
88 | В00-0000014 | 03.02.2026 | Поступление от переработчика 0000-000057 от 03.02.2026 9:57:49 | Переработчик | АСТРЕЯ ООО (ЭДО Такском ЗП согл. от 19.03.2025) | Склад ПФ | ПФК(закупка) Ствол опоры ФГН-10,0-02 (ОО 270.01.00.000 СБ) (от поставщика/переработчика) | ОО | 12 | 1661.88 | Дефекты сварных швов | Устранимое | 1. Брызги металла. 2. Сварной шов №4 выполнен с прерываниями по незамкнутому контуру. 3. Натёки. 4. Несплавление. 5. Подрезы. 6. Асимметрия сварного шва №4. 7. Межваликовый подрез. 8. По КД расстояние внутри лючка 98+0,5-1мм, фактически до 99.44мм.
229 | В00-0000015 | 04.02.2026 |  | Переработчик | КЕДР-1 ООО (ЭДО ЗП с 21.01.2026) | КЕДР-1 ООО (ЭДО ЗП с 21.01.2026) | (ПФК(закупка)) Настил Р 44,4х22,2/30х2 1 А 996х1000 (от поставщика/переработчика) | Настилы прессованные | 200 | 3250 | Дефекты сварных швов | Устранимое | Прожог. Брызги металла диаметром более 1,5 мм. Соединение полос несущих и обрамления: - несплавление (отсутствие соединения между основным и наплавленным металлом); - неправильная форма сварного шва (отклонение от требуемой формы и геометрии).
10 | В00-0000016 | 05.02.2026 | Приобретение товаров и услуг 0000-000624 от 04.02.2026 23:56:11 | Поставщик | ЕВРАЗ Маркет (ЕВРАЗ Металл Инпром) (ЭДО Такском) | Основной склад | _уу_Труба 80*40*2,0 ГОСТ 8645-68/ Ст3сп, Ст3сп5, В-Ст3сп (С255, Ст2сп) | Трубы |  | 21.36 | Механическое повреждение | Взять в работу с доработкой; | Вогнутость на стороне 80мм до 5,2мм, по ГОСТ 8639 допускается не более 1мм.
200 | В00-0000017 | 06.02.2026 |  | Переработчик | ВИНПЛАСТ ООО (ЭДО Такском ЗП увед. с 23.05.25) | ВИНПЛАСТ ООО (ЭДО Такском ЗП увед. с 23.05.25) | (ПФК(закупка)) Секция СР17 (от поставщика/переработчика) | РО | 10 | 6178.3 | Несоответствие требованиям КД |  | ОР 021.02.00.000СБ: Соед. деталей 2 и 1 Т1 катет 8 - фактически катет 6-8 мм. Дефекты сварных швов: подрезы, брызги металла, наплывы, поры, плохое повторное возбуждение дуги. ОР 001.01.001: Шероховатость поверхностей (отверстия, торцы) термической резки более Rz 80, в наличие дефекты термической резки: неравномерная глубина линий бороздок, выхватывание.
8 | В00-0000018 | 06.02.2026 | Приобретение товаров и услуг 0000-000193 от 21.01.2026 12:06:41 | Поставщик | СЕВЕРСТАЛЬ СЕТЬ (АО «Северсталь Дистрибуция») | Основной склад | _уу_Г/к штрипс 2,9*468 (0+2)/S235JR | Штрипсы |  | 4497 | Механическое повреждение | Взять в работу с доработкой; | Механическое повреждение
91 | В00-0000019 | 09.02.2026 | Поступление от переработчика 0000-000076 от 09.02.2026 10:56:50 | Переработчик | АСТРЕЯ ООО (ЭДО Такском ЗП согл. от 19.03.2025) | Склад для переработчиков | ГПСкомпл(60) Световозвращатель КД5-КБII-RI / (ЭС-2) СТО 07525912-030-2016 | СВЗ | 3600 | 1512 | Несоответствие геометрических размеров | Малозначительное | 1. Размер по КД 4+-1 мм, фактически 2 мм. 2. Размер по КД 5+-1 мм, фактически 3 мм.
89 | В00-0000020 | 09.02.2026 | Поступление от переработчика 0000-000067 от 06.02.2026 12:00:00 | Переработчик | МК ВОЛГАДОН ООО (ЭДО Таксом ЗП согл 21.05.2024) | Склад ПДС черный | (ПФК(закупка)) Стойка СП10-01 (от поставщика/переработчика) | РО | 2 | 1763.98 | Несоответствие требованиям РД/договорным документа |  | Дефекты сварных швов: брызги металла, несплавления, плохое повторное возбуждение дуги. ОР 001.01.001: Шероховатость поверхностей (отверстия, торцы) термической резки более Rz 80, в наличие дефекты термической резки: неравномерная глубина линий бороздок, выхватывание.
90 | В00-0000020 | 09.02.2026 | Поступление от переработчика 0000-000067 от 06.02.2026 12:00:00 | Переработчик | МК ВОЛГАДОН ООО (ЭДО Таксом ЗП согл 21.05.2024) | Склад ПДС черный | (ПФК(закупка)) Стойка СП17 (от поставщика/переработчика) | РО | 6 | 4108.02 | Несоответствие требованиям РД/договорным документа |  | Дефекты сварных швов: брызги металла, несплавления, плохое повторное возбуждение дуги. ОР 001.01.001: Шероховатость поверхностей (отверстия, торцы) термической резки более Rz 80, в наличие дефекты термической резки: неравномерная глубина линий бороздок, выхватывание.
11 | В00-0000021 | 09.02.2026 | Приобретение товаров и услуг 0000-000655 от 06.02.2026 14:57:41 | Поставщик | Строд Сервис (Самара) (ЭДО Такском ЗП 06.02.25) | Склад готовой продукции | _уу_Знак дорожный 4.2.1 (4.2.2) III типоразмер тип пленки Б со светодиодной поворотной стрелкой на к | ОМФП | 6 | 15.24 | Несоответствие геометрических размеров | В лом; | По КД диаметр отверстий 12+2мм, фактически 9,9мм. По КД межосевое расстояние отверстий 650+-2мм, фактически 660мм.
92 | В00-0000023 | 10.02.2026 | Поступление от переработчика 0000-000084 от 10.02.2026 9:24:03 | Переработчик | АСТРЕЯ ООО (ЭДО Такском ЗП согл. от 19.03.2025) | Склад ПДС черный | ПФК(закупка) Ствол опоры ФГН-10,0-02 (ОО 270.01.00.000 СБ) (от поставщика/переработчика) | ОО | 16 | 2215.84 | Дефекты сварных швов | Устранимое | 1. Брызги металла. 2. Сварной шов №1 и №4 выполнен с прерываниями по незамкнутому контуру. 3. Поры. 4. Свищ. 5. Натёки. 6. Несплавления. 7. Подрезы. 8. Неравномерная ширина шва. 9. Ширина лючка по КД 98+0,5-1мм, фактически от 96,5мм.
1 | В00-0000024 | 10.02.2026 | Приобретение товаров и услуг 0000-001865 от 14.04.2025 16:02:13 | Поставщик | СЕВЕРСТАЛЬ СЕТЬ (АО «Северсталь Дистрибуция») | Основной склад | _уу_Г/к штрипс 2,9*125/Ст3сп | Штрипсы |  | 1245 | Отклонение формообразования и линейных размеров |  | Серповидность до 100 мм, по спецификации 40/5-3336 не более 5мм/5м.
3 | В00-0000024 | 10.02.2026 | Приобретение товаров и услуг 0000-001865 от 14.04.2025 16:02:13 | Поставщик | СЕВЕРСТАЛЬ СЕТЬ (АО «Северсталь Дистрибуция») | Основной склад | _уу_Г/к штрипс 2,9*125/Ст3сп | Штрипсы |  | 1595 | Отклонение формообразования и линейных размеров |  | Серповидность до 75 мм, по спецификации 40/5-3336 не более 5мм/5м.
4 | В00-0000024 | 10.02.2026 | Приобретение товаров и услуг 0000-001865 от 14.04.2025 16:02:13 | Поставщик | СЕВЕРСТАЛЬ СЕТЬ (АО «Северсталь Дистрибуция») | Основной склад | _уу_Г/к штрипс 2,9*125/Ст3сп | Штрипсы |  | 1574 | Отклонение формообразования и линейных размеров |  | Серповидность до 92 мм, по спецификации 40/5-3336 не более 5мм/5м.
97 | В00-0000026 | 11.02.2026 | Поступление от переработчика 0000-000091 от 10.02.2026 15:04:50 | Переработчик | КЕДР-1 ООО (ЭДО ЗП с 21.01.2026) | Склад ПДС черный | (ПФК(закупка)) Настил Р 44,4х22,2/30х2 1 А 996х1000 (от поставщика/переработчика) | Настилы прессованные | 25 | 406.25 | Дефекты сварных швов | Устранимое | Соединение крайних несущих полос обрамления выполнено на прихватках по КД сварной шов №1 Т1 катет 2. Шов выполненый методом лазерной сварки неполной длины.
98 | В00-0000026 | 11.02.2026 | Поступление от переработчика 0000-000091 от 10.02.2026 15:04:50 | Переработчик | КЕДР-1 ООО (ЭДО ЗП с 21.01.2026) | Склад ПДС черный | (ПФК(закупка)) Настил Р 44,4х22,2/30х2 1 А 996х1000 (от поставщика/переработчика) | Настилы прессованные | 50 | 812.5 | Дефекты сварных швов | Устранимое | Соединение крайних несущих полос обрамления выполнено на прихватках по КД сварной шов №1 Т1 катет 2. Прожоги.
99 | В00-0000026 | 11.02.2026 | Поступление от переработчика 0000-000091 от 10.02.2026 15:04:50 | Переработчик | КЕДР-1 ООО (ЭДО ЗП с 21.01.2026) | Склад ПДС черный | (ПФК(закупка)) Настил Р 44,4х22,2/30х2 1 А 996х1000 (от поставщика/переработчика) | Настилы прессованные | 150 | 2437.5 | Дефекты сварных швов | Устранимое | Соединение крайних несущих полос обрамления выполнено на прихватках по КД сварной шов №1 Т1 катет 2; единичные прихваточные валики расположены на одной из свариваемых полос (ассиметприя сварных швов).
100 | В00-0000026 | 11.02.2026 | Поступление от переработчика 0000-000091 от 10.02.2026 15:04:50 | Переработчик | КЕДР-1 ООО (ЭДО ЗП с 21.01.2026) | Склад ПДС черный | (ПФК(закупка)) Настил Р 44,4х22,2/30х2 1 А 996х1000 (от поставщика/переработчика) | Настилы прессованные | 325 | 5281.25 | Дефекты сварных швов | Устранимое | Соединение крайних несущих полос обрамления выполнено на прихватках по КД сварной шов №1 Т1 катет 2
93 | В00-0000027 | 11.02.2026 | Поступление от переработчика 0000-000087 от 10.02.2026 15:04:49 | Переработчик | ВИНПЛАСТ ООО (ЭДО Такском ЗП увед. с 23.05.25) | Склад ПДС черный | (ПФК(закупка)) Секция СР9 (от поставщика/переработчика) | РО | 2 | 1757.76 | Несоответствие требованиям РД/договорным документа |  | Дефекты сварных швов: брызги металла, поры, наплывы, отс. замыкание тавровых швов («закольцовки»), подрезы.
94 | В00-0000027 | 11.02.2026 | Поступление от переработчика 0000-000087 от 10.02.2026 15:04:49 | Переработчик | ВИНПЛАСТ ООО (ЭДО Такском ЗП увед. с 23.05.25) | Склад ПДС черный | (ПФК(закупка)) Секция СР14 (от поставщика/переработчика) | РО | 1 | 659.47 | Несоответствие требованиям РД/договорным документа |  | Дефекты сварных швов: брызги металла, поры, наплывы, отс. замыкание тавровых швов («закольцовки»), подрезы.
95 | В00-0000027 | 11.02.2026 | Поступление от переработчика 0000-000087 от 10.02.2026 15:04:49 | Переработчик | ВИНПЛАСТ ООО (ЭДО Такском ЗП увед. с 23.05.25) | Склад ПДС черный | (ПФК(закупка)) Секция СР6 (от поставщика/переработчика) | РО | 2 | 1618.42 | Несоответствие требованиям РД/договорным документа |  | Дефекты сварных швов: брызги металла, поры, наплывы, отс. замыкание тавровых швов («закольцовки»), подрезы.
96 | В00-0000027 | 11.02.2026 | Поступление от переработчика 0000-000087 от 10.02.2026 15:04:49 | Переработчик | ВИНПЛАСТ ООО (ЭДО Такском ЗП увед. с 23.05.25) | Склад ПДС черный | (ПФК(закупка)) Секция СР17 (от поставщика/переработчика) | РО | 5 | 3089.15 | Несоответствие требованиям РД/договорным документа |  | Дефекты сварных швов: брызги металла, поры, наплывы, отс. замыкание тавровых швов («закольцовки»), подрезы.
101 | В00-0000028 | 11.02.2026 | Поступление от переработчика 0000-000088 от 11.02.2026 5:26:24 | Переработчик | МК ВОЛГАДОН ООО (ЭДО Таксом ЗП согл 21.05.2024) | Склад ПДС черный | (ПФК(закупка)) Стойка СП17 (от поставщика/переработчика) | РО | 8 | 5477.36 | Несоответствие требованиям РД/договорным документа |  | Дефекты сварных швов: брызги металла, отс. замыкание тавровых швов («закольцовки»), подрезы.
102 | В00-0000029 | 11.02.2026 | Поступление от переработчика 0000-000089 от 11.02.2026 9:09:33 | Переработчик | МК ВОЛГАДОН ООО (ЭДО Таксом ЗП согл 21.05.2024) | Склад ПДС черный | (ПФК(закупка)) Стойка СП17 (от поставщика/переработчика) | РО | 3 | 2054.01 | Несоответствие требованиям РД/договорным документа |  | Дефекты сварных швов: брызги металла, отс. замыкание тавровых швов («закольцовки»), подрезы.
182 | В00-0000030 | 13.02.2026 |  | Переработчик | ВПК-КОНЦЕПТ ООО (6312129392) (ЭДО Такском ЗП с 01.04.25) |  | ГПОкр(80 мкм / 80 мкм (RAL 9003)) Кронштейн 36.К1-2,0/1,5-2,0-Чайка-цп | Кронштейны | 10 | 340 | Прочее | Устранимое | Покрытие глянцевое, VII класс, Ral 9003. Шагрень, волнистость, включения (обусловлены поверхностью цинкового покрытия), булавочные проколы, включения (не обусловленные поверхностью цинкового покрытия), наносные загрязнения ЛКМ другого цвета. Толщина ЛКП от 120 мкм до 321 мкм. Отсутствие ЛКП на отдельных участках до 5 мм в диаметре (места контакта с подвесочной проволокой).
103 | В00-0000031 | 13.02.2026 | Поступление от переработчика 0000-000103 от 13.02.2026 9:36:25 | Переработчик | ВИНПЛАСТ ООО (ЭДО Такском ЗП увед. с 23.05.25) | Склад ПДС черный | (ПФК(закупка)) Секция СР17 (от поставщика/переработчика) | РО | 5 | 3089.15 | Несоответствие требованиям РД/договорным документа |  | Дефекты сварных швов: брызги металла, поры, наплывы, отс. замыкание тавровых швов («закольцовки»), подрезы.
237 | В00-0000032 | 17.02.2026 |  | Переработчик | МК ВОЛГАДОН ООО (ЭДО Таксом ЗП согл 21.05.2024) | МК ВОЛГАДОН ООО (ЭДО Таксом ЗП согл 21.05.2024) | (ПФК(закупка)) Стойка СП9 (от поставщика/переработчика) | РО | 1 | 656.26 | Дефекты сварных швов |  | Брызги металла, наплывы
238 | В00-0000032 | 17.02.2026 |  | Переработчик | МК ВОЛГАДОН ООО (ЭДО Таксом ЗП согл 21.05.2024) | МК ВОЛГАДОН ООО (ЭДО Таксом ЗП согл 21.05.2024) | (ПФК(закупка)) Стойка СП17 (от поставщика/переработчика) | РО | 7 | 4792.69 | Дефекты сварных швов |  | Брызги металла, наплывы
230 | В00-0000033 | 17.02.2026 |  | Переработчик | ВИНПЛАСТ ООО (ЭДО Такском ЗП увед. с 23.05.25) | ВИНПЛАСТ ООО (ЭДО Такском ЗП увед. с 23.05.25) | (ПФК(закупка)) Секция СР17 (от поставщика/переработчика) | РО | 11 | 6796.13 | Дефекты сварных швов |  | Дефекты сварных швов: брызги металла, поры, наплывы, отс. замыкание таврового шва («закольцовки»), плохое повторное возобнавление дуги.
242 | В00-0000033 | 17.02.2026 |  | Переработчик | ВИНПЛАСТ ООО (ЭДО Такском ЗП увед. с 23.05.25) | ВИНПЛАСТ ООО (ЭДО Такском ЗП увед. с 23.05.25) | (ПФК(закупка)) Секция СР6 (от поставщика/переработчика) | РО | 1 | 809.21 | Брызги металла |  | Брызги металла
197 | В00-0000034 | 19.02.2026 |  | Переработчик | ВПК-КОНЦЕПТ ООО (6312129392) (ЭДО Такском ЗП с 01.04.25) |  | ГПОкр(80 мкм / 80 мкм (RAL 9003)) Кронштейн 36.К1-2,0/1,5-2,0-Чайка-цп | Кронштейны | 46 | 1564 | Прочее | Устранимое | Покрытие глянцевое, VII класс. Шагрень, включения (обусловлены поверхностью цинкового покрытия), булавочные проколы, включения (не обусловленные поверхностью цинкового покрытия). Толщина ЛКП от 112 мкм до 361 мкм. Отсутствие ЛКП на отдельных участках до 1 мм (технологические отверстия).
175 | В00-0000035 | 20.02.2026 |  | Переработчик | ВИНПЛАСТ ООО (ЭДО Такском ЗП увед. с 23.05.25) | ВИНПЛАСТ ООО (ЭДО Такском ЗП увед. с 23.05.25) | (ПФК(закупка)) Секция СР18 (от поставщика/переработчика) | РО | 6 | 2342.76 | Дефекты сварных швов |  | Дефекты сварных швов: брызги металла, поры, подрезы, отс. замыкание таврового шва («закольцовки»), плохое повторное возобнавление дуги.
219 | В00-0000035 | 20.02.2026 |  | Переработчик | ВИНПЛАСТ ООО (ЭДО Такском ЗП увед. с 23.05.25) | ВИНПЛАСТ ООО (ЭДО Такском ЗП увед. с 23.05.25) | (ПФК(закупка)) Секция СР6 (от поставщика/переработчика) | РО | 2 | 1618.42 | Дефекты сварных швов |  | Дефекты сварных швов: брызги металла, поры, подрезы, отс. замыкание таврового шва («закольцовки»), плохое повторное возобнавление дуги.
233 | В00-0000035 | 20.02.2026 |  | Переработчик | ВИНПЛАСТ ООО (ЭДО Такском ЗП увед. с 23.05.25) | ВИНПЛАСТ ООО (ЭДО Такском ЗП увед. с 23.05.25) | (ПФК(закупка)) Секция СР7 (от поставщика/переработчика) | РО | 2 | 1174.46 | Дефекты сварных швов |  | Дефекты сварных швов: брызги металла, поры, подрезы, отс. замыкание таврового шва («закольцовки»), плохое повторное возобнавление дуги.
234 | В00-0000035 | 20.02.2026 |  | Переработчик | ВИНПЛАСТ ООО (ЭДО Такском ЗП увед. с 23.05.25) | ВИНПЛАСТ ООО (ЭДО Такском ЗП увед. с 23.05.25) | (ПФК(закупка)) Секция СР17 (от поставщика/переработчика) | РО | 9 | 5560.47 | Дефекты сварных швов |  | Дефекты сварных швов: брызги металла, поры, подрезы, отс. замыкание таврового шва («закольцовки»), плохое повторное возобнавление дуги.
186 | В00-0000036 | 20.02.2026 |  | Переработчик | ВПК-КОНЦЕПТ ООО (6312129392) (ЭДО Такском ЗП с 01.04.25) |  | ГПОкр(80 мкм / 80 мкм (RAL 9003)) Кронштейн 36.К1-2,0/1,5-2,0-Чайка-цп | Кронштейны | 10 | 340 | Прочее | Устранимое | Покрытие глянцевое, VII класс. Шагрень, включения (обусловлены поверхностью цинкового покрытия), булавочные проколы, включения (не обусловленные поверхностью цинкового покрытия). Толщина ЛКП от 124 мкм до 493 мкм.
179 | В00-0000037 | 24.02.2026 |  | Переработчик | ВИНПЛАСТ ООО (ЭДО Такском ЗП увед. с 23.05.25) | ВИНПЛАСТ ООО (ЭДО Такском ЗП увед. с 23.05.25) | (ПФК(закупка)) Секция СР18 (от поставщика/переработчика) | РО | 3 | 1171.38 | Дефекты сварных швов |  | Брызги металла, отс. замыкание таврового шва («закольцовки»).
196 | В00-0000037 | 24.02.2026 |  | Переработчик | ВИНПЛАСТ ООО (ЭДО Такском ЗП увед. с 23.05.25) | ВИНПЛАСТ ООО (ЭДО Такском ЗП увед. с 23.05.25) | (ПФК(закупка)) Секция СР17 (от поставщика/переработчика) | РО | 3 | 1853.49 | Брызги металла |  | Брызги металла
226 | В00-0000037 | 24.02.2026 |  | Переработчик | ВИНПЛАСТ ООО (ЭДО Такском ЗП увед. с 23.05.25) | ВИНПЛАСТ ООО (ЭДО Такском ЗП увед. с 23.05.25) | (ПФК(закупка)) Секция СР14 (от поставщика/переработчика) | РО | 2 | 1318.94 | Брызги металла |  | Брызги металла
241 | В00-0000037 | 24.02.2026 |  | Переработчик | ВИНПЛАСТ ООО (ЭДО Такском ЗП увед. с 23.05.25) | ВИНПЛАСТ ООО (ЭДО Такском ЗП увед. с 23.05.25) | (ПФК(закупка)) Секция СР6 (от поставщика/переработчика) | РО | 1 | 809.21 | Брызги металла |  | Брызги металла
15 | В00-0000038 | 25.02.2026 | Приобретение товаров и услуг 0000-000871 от 18.02.2026 0:00:00 | Поставщик | ИО ТЕХНОЛОДЖИ ООО (ЭДО Такском) | Корпус №09 | _уу_Блок световой ИСС 2-200 24В/8Вт IP68 | ОМФП | 1 |  | Невыполнение требований НТД | В лом; | Кабельный ввод не закреплен на задней панели
222 | В00-0000039 | 26.02.2026 |  | Переработчик | КЕДР-1 ООО (ЭДО ЗП с 21.01.2026) | КЕДР-1 ООО (ЭДО ЗП с 21.01.2026) | (ПФК(закупка)) Настил Р 44,4х22,2/30х2 1 А 996х1000 (от поставщика/переработчика) | Настилы прессованные | 225 | 3656.25 | Дефекты сварных швов |  | 1. Брызги металла диаметром более 1,5 мм. 2. Остатки сварочной проволоки. 3. Натёки.
18 | В00-0000040 | 05.03.2026 | Приобретение товаров и услуг 0000-001002 от 02.03.2026 16:21:07 | Поставщик | Строд Сервис (Самара) (ЭДО Такском ЗП 06.02.25) | Основной склад | _уу_Знак дорожный 4.2.1 (4.2.2) III типоразмер тип пленки Б со светодиодной поворотной стрелкой на к | ОМФП | 5 | 12.7 | Несоответствие геометрических размеров | Взять в работу с доработкой; | По КД диаметр отверстий 12+2мм, фактически 10,10-10,37мм. По КД межосевое расстояние отверстий 650±2мм, фактически 660мм. По КД размер 674мм, фактически 688мм.
17 | В00-0000041 | 05.03.2026 | Приобретение товаров и услуг 0000-001001 от 02.03.2026 16:16:45 | Поставщик | Строд Сервис (Самара) (ЭДО Такском ЗП 06.02.25) | Основной склад | _уу_Маска световозвращающая БО 251.20.02.100 | ОМФП | 10 | 1.6 | Механическое повреждение | Взять в работу в штатном режиме; | На оптической поверхности имеются повреждения.
16 | В00-0000042 | 11.03.2026 | Приобретение товаров и услуг 0000-000958 от 27.02.2026 10:39:42 | Поставщик | СЕВЕРСТАЛЬ СЕТЬ (АО «Северсталь Дистрибуция») | Основной склад | _уу_Г/к штрипс 2,4*468 (0+2)/S235JR | Штрипсы |  | 4997 | Подгиб | Взять в работу с доработкой; | Скрытый дефект центрального рулона: подгиб до 7 мм на длине 25м (10 витков; 219 кг).
164 | В00-0000043 | 11.03.2026 |  | Поставщик | ИП Бекетов В.С. | Корпус №09 | ОО_ГПЦ(15) Закладная в масштабе, Оцинкованное, (опытный образец) | Опытные образцы (НА ВЫСТАВКУ) | 8 | 0.4 | Несоответствие требованиям КД | Устранимое
166 | В00-0000043 | 11.03.2026 |  | Поставщик | ИП Бекетов В.С. | Корпус №09 | ОО_ГПЦ(15) Секция балки (Э 634.00.00.001), Гальваническое, (опытный образец) | Опытные образцы (НА ВЫСТАВКУ) | 2 | 1.66 | Несоответствие требованиям КД | Устранимое
168 | В00-0000043 | 11.03.2026 |  | Поставщик | ИП Бекетов В.С. | Корпус №09 | ОО_ГПЦ(15) Профиль основания терминала 1, Гальваническое, (опытный образец) | Опытные образцы (НА ВЫСТАВКУ) | 2 | 3.24 | Несоответствие требованиям КД | Устранимое
172 | В00-0000043 | 11.03.2026 |  | Поставщик | ИП Бекетов В.С. | Корпус №09 | ОО_ГПЦ(15) Направляющая задняя в масштабе, Оцинкованное, (опытный образец) | Опытные образцы (НА ВЫСТАВКУ) | 2 | 0.54 | Несоответствие требованиям КД | Устранимое
173 | В00-0000043 | 11.03.2026 |  | Поставщик | ИП Бекетов В.С. | Корпус №09 | ОО_ГПЦ(15) Основание опоры Э 633.00.00.001, Гальваническое, (опытный образец) | Опытные образцы (НА ВЫСТАВКУ) | 2 | 3.76 | Несоответствие требованиям КД | Устранимое
177 | В00-0000043 | 11.03.2026 |  | Поставщик | ИП Бекетов В.С. | Корпус №09 | ОО_ГПЦ(15) Заполнение перильное Э 633.00.00.003, Гальваническое, (опытный образец) | Опытные образцы (НА ВЫСТАВКУ) | 2 | 0.4 | Несоответствие требованиям КД | Устранимое | Акт во вложении.
178 | В00-0000043 | 11.03.2026 |  | Поставщик | ИП Бекетов В.С. | Корпус №09 | ОО_ГПЦ(15) Стойка Э 633.01.00.000, Гальваническое, (опытный образец) | Опытные образцы (НА ВЫСТАВКУ) | 6 | 1.38 | Несоответствие требованиям КД | Устранимое
181 | В00-0000043 | 11.03.2026 |  | Поставщик | ИП Бекетов В.С. | Корпус №09 | ОО_ГПЦ(15) Направляющая рядовая в масштабе, Оцинкованное, (опытный образец) | Опытные образцы (НА ВЫСТАВКУ) | 6 | 1.56 | Несоответствие требованиям КД | Устранимое
183 | В00-0000043 | 11.03.2026 |  | Поставщик | ИП Бекетов В.С. | Корпус №09 | ОО_ГПЦ(15) Укосина в масштабе, Оцинкованное, (опытный образец) | Опытные образцы (НА ВЫСТАВКУ) | 4 | 0.16 | Несоответствие требованиям КД | Устранимое
185 | В00-0000043 | 11.03.2026 |  | Поставщик | ИП Бекетов В.С. | Корпус №09 | ОО_ГПЦ(15) Профиль заднего упора в масштабе, Оцинкованное, (опытный образец) | Опытные образцы (НА ВЫСТАВКУ) | 4 | 1.08 | Несоответствие требованиям КД | Устранимое
187 | В00-0000043 | 11.03.2026 |  | Поставщик | ИП Бекетов В.С. | Корпус №09 | ОО_ГПЦ(15) Профиль основания терминала 2, Гальваническое, (опытный образец) | Опытные образцы (НА ВЫСТАВКУ) | 2 | 3.06 | Несоответствие требованиям КД | Устранимое
189 | В00-0000043 | 11.03.2026 |  | Поставщик | ИП Бекетов В.С. | Корпус №09 | ОО_ГПЦ(15) Стойка в масштабе, Оцинкованное, (опытный образец) | Опытные образцы (НА ВЫСТАВКУ) | 16 | 3.04 | Несоответствие требованиям КД | Устранимое
193 | В00-0000043 | 11.03.2026 |  | Поставщик | ИП Бекетов В.С. | Корпус №09 | ОО_ГПЦ(15) Боковина в масштабе, Оцинкованное, (опытный образец) | Опытные образцы (НА ВЫСТАВКУ) | 32 | 7.68 | Несоответствие требованиям КД | Устранимое
19 | В00-0000044 | 12.03.2026 | Приобретение товаров и услуг 0000-001065 от 11.03.2026 12:45:06 | Поставщик | РУС.БОЛТ Торговая компания | Основной склад | ГПЦ(закупка) (в ШТ) Болт М12-6gx50.58.0915 DIN 933 Гальваническое | Метизы | 25 | 1.475 | Невыполнение требований НТД | В лом; | Отсутствует маркировка знаком класса прочности.
14 | В00-0000045 | 13.03.2026 | Приобретение товаров и услуг 0000-000842 от 16.02.2026 0:00:00 | Поставщик | СОЮЗМЕТАЛЛСЕРВИС ООО (ЭДО) | Основной склад | _уу_Г/к швеллер 14П ГОСТ 8240-97/ Ст3сп, Ст3сп5, В-Ст3сп (С255, Ст2сп) | Швеллер | 148 | 148 | Кривизна | Взять в работу с доработкой; | Кривизна швеллера должна быть не более 0,2% длины. На длине 1м допускается кривизна до 2мм, фактически 29мм.
104 | В00-0000046 | 13.03.2026 | Поступление от переработчика 0000-000137 от 13.03.2026 12:15:16 | Переработчик | КЕДР-1 ООО (ЭДО ЗП с 21.01.2026) | Склад ПДС черный | (ПФК(закупка)) Настил Р 44,4х22,2/30х2 1 А 996х1000 (от поставщика/переработчика) | Настилы прессованные | 2 | 32.5 | Невыполнение требований НТД | Устранимое | Выступ связующего элемента над несущей полосой по СТО не более 1,5мм, фактически 1,58мм. Выступ связующего элемента относительно несущей полосы по СТО не более 0,5мм, фактически 1,01-1,08мм.
13 | В00-0000047 | 16.03.2026 | Приобретение товаров и услуг 0000-000842 от 16.02.2026 0:00:00 | Поставщик | СОЮЗМЕТАЛЛСЕРВИС ООО (ЭДО) | Основной склад | _уу_Г/к швеллер 14П ГОСТ 8240-97/ Ст3сп, Ст3сп5, В-Ст3сп (С255, Ст2сп) | Швеллер |  | 148 | Кривизна | Взять в работу с доработкой; | Кривизна швеллера должна быть не более 0,2% длины. На длине 12м допускается кривизна до 24мм, фактически 72мм.
20 | В00-0000048 | 17.03.2026 | Приобретение товаров и услуг 0000-001146 от 17.03.2026 13:44:36 | Поставщик | РУС.БОЛТ Торговая компания | Склад готовой продукции | ГПЦ(закупка) (в ШТ) Гайка М12-6H.6.0915 ГОСТ ISO 4032-2014 Гальваническое | Метизы | 3600 | 57.6 | Несоответствие средней толщины ЦП | Взять в работу в штатном режиме; | По номенклатуре толщина ЦП должна быть не менее 15мкм. Фактически толщина ЦП 4,8-13,6мкм. Средняя толщина ЦП 8,16мкм.
23 | В00-0000051 | 02.04.2026 | Приобретение товаров и услуг 0000-001356 от 01.04.2026 15:04:13 | Поставщик | ГК Демидов ООО (ЭДО Такском ЗП) | Основной склад | _уу_Труба 89*3,5 ГОСТ 10704-91/ Ст3сп, Ст3сп5, В-Ст3сп (С255, Ст2сп) | Трубы |  | 2215 | Заусенец в виде гребня | Взять в работу с доработкой; | Заусенцы по торцу.
24 | В00-0000052 | 02.04.2026 | Приобретение товаров и услуг 0000-001365 от 02.04.2026 12:07:22 | Поставщик | ИНТЕРМЕТГРУПП ООО (ЭДО Такском ЗП) | Основной склад | _уу_Г/к уголок 63*63*5,0 ГОСТ 8509-93/ Ст3сп, Ст3сп5, В-Ст3сп (С255, Ст2сп) | Уголок | 57 | 57 | Механическое повреждение | В лом; | Отклонение от прямого угла допускается не более 2мм, фактически 10мм.
22 | В00-0000053 | 02.04.2026 | Приобретение товаров и услуг 0000-001355 от 01.04.2026 14:44:20 | Поставщик | ГК Демидов ООО (ЭДО Такском ЗП) | Основной склад | _уу_Труба 57*3,5 ГОСТ 10704-91/ Ст3сп, Ст3сп5, В-Ст3сп (С255, Ст2сп) | Трубы |  | 2052 | Заусенец в виде гребня | Взять в работу в штатном режиме; | Заусенецы по торцу
26 | В00-0000054 | 06.04.2026 | Приобретение товаров и услуг 0000-001405 от 06.04.2026 10:14:57 | Поставщик | Сталепромышленная компания АО (инн 6671197148) | Основной склад | _уу_Лист 2,5 ГОСТ 19903-2015/ Ст3сп, Ст3сп5, В-Ст3сп (С255, Ст2сп) | Лист |  | 183 | Подгиб | Взять в работу в штатном режиме; | Прокат имеет загнутые уголки под углом более 90 градусов. Отклонение от плоскостности.
25 | В00-0000055 | 08.04.2026 | Приобретение товаров и услуг 0000-001365 от 02.04.2026 12:07:22 | Поставщик | ИНТЕРМЕТГРУПП ООО (ЭДО Такском ЗП) | Склад ПРОФИЛЬНЫЙ ПРОКАТ | _уу_Г/к уголок 75*75*6,0 ГОСТ 8509-93/ Ст3сп, Ст3сп5, В-Ст3сп (С255, Ст2сп) | Уголок |  | 81 | Механическое повреждение | Взять в работу с доработкой; | Отклонение от прямого угла допускается не более 2мм, фактически 5-7мм.
12 | В00-0000056 | 10.04.2026 | Приобретение товаров и услуг 0000-000734 от 09.02.2026 23:59:59 | Поставщик | БАУТЕКС ООО (ЭДО Такском ПМ с 19.11.24; ЗП от 01.09.2025) | _Склад корпус №9 | (ПФ(закупка)) Корпус световозвращателя КД-5 (от поставщика/переработчика) | СВЗ | 282 | 36.66 | Невыполнение требований НТД | В лом; | В местах контакта с выталкивателями в наличии дефекты: облой на сопрягаемых поверхностях, сколы. Не обеспечена чёткая маркировка года выпуска и знака ЕАС. Трещины, раковины, бугорки, сухое место, сколы, сквозные отверстия.
27 | В00-0000057 | 14.04.2026 | Приобретение товаров и услуг 0000-001479 от 09.04.2026 0:00:00 | Поставщик | СЕВЕРСТАЛЬ СЕТЬ (АО «Северсталь Дистрибуция») | Основной склад | _уу_Проволока 5,0-Ч-П-I ГОСТ 3282-74 | Проволока |  | 19726 | Несоответствие требованиям РД/договорным документа | В лом; | Номер плавки в сертификате качества №628061264 не соответствует номерам плавок, указанных в маркировочных бирках на поставленных мотках. В сертификате плавка 741559, на маркировочных бирках плавка 741525 и плавка 741565.
28 | В00-0000058 | 17.04.2026 | Приобретение товаров и услуг 0000-001563 от 17.04.2026 10:25:34 | Поставщик | ИНТЕРМЕТГРУПП ООО (ЭДО Такском ЗП) | Основной склад | _уу_Лист 2,5 ГОСТ 19903-2015/ Ст3сп, Ст3сп5, В-Ст3сп (С255, Ст2сп) | Лист |  | 61 | Подгиб | Взять в работу с доработкой; | Прокат имеет загнутый уголок под углом более 90 градусов. Отклонение от плоскостности.
21 | В00-0000059 | 17.04.2026 | Приобретение товаров и услуг 0000-001327 от 21.03.2026 0:00:00 | Поставщик | ТУЛА-СТАЛЬ ТД ООО (ЭДО Такском) | Основной склад | _уу_Г/к швеллер 12П ГОСТ 8240-97/ Ст3сп, Ст3сп5, В-Ст3сп (С255, Ст2сп) | Швеллер |  | 15178 | Невыполнение требований НТД |  | Согласно НТД содержание кремния 0,15-0,30%, фактически 0,12-0,13%
434 | В00-0000060 | 20.04.2026 |  | Поставщик | БАУТЕКС ООО (ЭДО Такском ПМ с 19.11.24; ЗП от 01.09.2025) | БАУТЕКС ООО (ЭДО Такском ПМ с 19.11.24; ЗП от 01.09.2025) | (ПФ(закупка)) Корпус световозвращателя КД-5 (от поставщика/переработчика) | СВЗ | 5 | 0.65 | Несоответствие требованиям КД |  | По КД размер 105(-1)мм, фактически у изделия №3 101,7мм. По КД размер 113,3 (+-0,435)мм, фактически 111,5-112,1мм. По КД квадратное отверстие 18 (+0,43)мм, фактически 18,8*19мм. По КД расстояние от края отверстия до знака EAC 3,5 (+-0,15)мм, фактически 3мм. По КД расстояние от края отверстия до логотипа 2,5(+-0,125)мм фактически 2мм. По КД угол 40 градусов, фактически 45 градусов.На поверхности из0делия №3 механические дефекты. На поверхности изделия №5 раковины.
29 | В00-0000061 | 22.04.2026 | Приобретение товаров и услуг 0000-001610 от 22.04.2026 12:38:16 | Поставщик | ГК Демидов ООО (ЭДО Такском ЗП) | Основной склад | _уу_Труба 32*3,2 ГОСТ 3262-75/ Ст3сп, Ст3сп5, В-Ст3сп (С255, Ст2сп) | Трубы |  | 93 | Невыполнение требований НТД |  | Согласно НТД содержание кремния 0,15-0,30%, фактически 0,03-0,04%.
30 | В00-0000062 | 06.05.2026 | Приобретение товаров и услуг 0000-001791 от 06.05.2026 14:48:21 | Поставщик | ТЗ ООО (6320041310) | Основной склад | ПФК(закупка) Переходник МФГ30-М 001.51.00.001 (от поставщика/переработчика) | Мачты | 4 | 1 | Невыполнение технических требований КД | В лом; | Отсутствует притупление острых кромок радиусом 0,5 мм. (МФГ30-М 001.51.00.001 п.3)
204 | В00-0000063 | 13.05.2026 |  | Поставщик | ИП Бекетов В.С. | Корпус №09 | ОО_ГПЦ(30) Секция балки Э 662.00.00.001, Оцинкованное, (опытный образец) | Опытные образцы (НА ВЫСТАВКУ) | 16 | 4.48 | Несоответствие требованиям КД | Неустранимое | 1. Цинковое покрытие не соответствует требованиям КД
208 | В00-0000063 | 13.05.2026 |  | Поставщик | ИП Бекетов В.С. | Корпус №09 | ОО_ГПЦ(30) Пластина Э 662.00.00.003, Оцинкованное, (опытный образец) | Опытные образцы (НА ВЫСТАВКУ) | 40 | 0.4 | Несоответствие требованиям КД | Неустранимое | 1. Цинковое покрытие не соответствует требованиям КД
223 | В00-0000063 | 13.05.2026 |  | Поставщик | ИП Бекетов В.С. | Корпус №09 | ОО_ГПЦ(30) Секция основная Э 662.00.15.000, Оцинкованное, (опытный образец) | Опытные образцы (НА ВЫСТАВКУ) | 8 | 1.36 | Несоответствие требованиям КД | Неустранимое | 1. Цинковое покрытие не соответствует требованиям КД
227 | В00-0000063 | 13.05.2026 |  | Поставщик | ИП Бекетов В.С. | Корпус №09 | ОО_ГПЦ(30) Секция деформационная №2, Оцинкованное, (опытный образец) | Опытные образцы (НА ВЫСТАВКУ) | 8 | 1.76 | Несоответствие требованиям КД | Неустранимое | 1. Цинковое покрытие не соответствует требованиям КД
231 | В00-0000063 | 13.05.2026 |  | Поставщик | ИП Бекетов В.С. | Корпус №09 | ОО_ГПЦ(30) Основание ФО-У-80 (Э 662.00.06.000), Оцинкованное, (опытный образец) | Опытные образцы (НА ВЫСТАВКУ) | 2 | 4.26 | Несоответствие требованиям КД | Неустранимое | 1. Цинковое покрытие не соответствует требованиям КД
235 | В00-0000063 | 13.05.2026 |  | Поставщик | ИП Бекетов В.С. | Корпус №09 | ОО_ГПЦ(30) Плита начальная Э 662.00.12.001, Оцинкованное, (опытный образец) | Опытные образцы (НА ВЫСТАВКУ) | 2 | 0.34 | Несоответствие требованиям КД | Неустранимое | 1. Цинковое покрытие не соответствует требованиям КД
249 | В00-0000063 | 13.05.2026 |  | Поставщик | ИП Бекетов В.С. | Корпус №09 | ОО_ГПЦ(30) Шайба Э 662.00.00.002, Оцинкованное, (опытный образец) | Опытные образцы (НА ВЫСТАВКУ) | 116 | 0.116 | Несоответствие требованиям КД | Неустранимое | 1. Цинковое покрытие не соответствует требованиям КД
250 | В00-0000063 | 13.05.2026 |  | Поставщик | ИП Бекетов В.С. | Корпус №09 | ОО_ГПЦ(30) Секция деформационная №8, Оцинкованное, (опытный образец) | Опытные образцы (НА ВЫСТАВКУ) | 8 | 2.24 | Несоответствие требованиям КД | Неустранимое | 1. Цинковое покрытие не соответствует требованиям КД
105 | В00-0000064 | 13.05.2026 | Поступление от переработчика 0000-000198 от 13.05.2026 13:53:20 | Переработчик | Монтажторгстрой ООО | Склад ПДС черный | (ПФ(закупка)) Пластина (32х445х545) (от поставщика/переработчика) | МК, другое | 2 | 108.34 | Несоответствие требованиям КД | Устранимое | 500±20 факт. 40,30 – 40,90; 500±20 факт. 38,60 – 39,70; 5±0,2 факт. 4,2-5,0. Заусенцы.
106 | В00-0000064 | 13.05.2026 | Поступление от переработчика 0000-000198 от 13.05.2026 13:53:20 | Переработчик | Монтажторгстрой ООО | Склад ПДС черный | (ПФ(закупка)) Пластина (32х454х470) зеркальная (от поставщика/переработчика) | МК, другое | 1 | 47.22 | Несоответствие требованиям КД | Устранимое | 5±0,2 факт. 4,2-5,0. Заусенцы.
107 | В00-0000064 | 13.05.2026 | Поступление от переработчика 0000-000198 от 13.05.2026 13:53:20 | Переработчик | Монтажторгстрой ООО | Склад ПДС черный | (ПФ(закупка)) Пластина (32х454х470) (от поставщика/переработчика) | МК, другое | 1 | 47.22 | Несоответствие требованиям КД | Устранимое | 55±0,4 факт. 63; 500±20 факт. 400; 5±0,2 факт. 4,2-5,0. Заусенцы. Несоответствующее формообразование левой торцевой поверхности, вид В.
33 | В00-0000065 | 14.05.2026 | Приобретение товаров и услуг 0000-001899 от 14.05.2026 10:55:15 | Поставщик | Строд Сервис (Самара) (ЭДО Такском ЗП 06.02.25) | Склад готовой продукции | (ПРАВАЯ (черно-белая))_уу_Пленка для демпферного устройства ФО-2 фон+Сегмент 1 (черный)+Сегмент 1 (ч | Пленка | 1 |  | Механическое повреждение | В лом; | Механическое повреждение
32 | В00-0000067 | 14.05.2026 | Приобретение товаров и услуг 0000-001898 от 14.05.2026 10:51:53 | Поставщик | ОБЕСПЕЧЕНИЕ фирма ООО | Основной склад | _уу_Отвод 90-1-114,3х6,3 ГОСТ 17375-2001/Ст10 | МК, другое | 16 |  | Невыполнение требований НТД | Взять в работу в штатном режиме; | По ГОСТ 17380 табл. 3 Размер 6,3-0,8 мм, фактически 5,0-5,6 мм.
108 | В00-0000068 | 14.05.2026 | Поступление от переработчика 0000-000201 от 14.05.2026 12:38:43 | Переработчик | КЕДР-1 ООО (ЭДО ЗП с 21.01.2026) | Корпус №07 | (ПФК(закупка)) Настил SP 34х38/25х2 S4 А 730х750 (от поставщика/переработчика) | Настилы сварные | 2 | 16.24 | Невыполнение требований НТД | Устранимое | Шаг несущей полосы 34 ± 1,5 мм, фактически 29 – 41 мм. Р-р 746-2 фактически 742 – 746 мм (недостаток длины связующего элемента компенсирован наплавлением металла). Сварка связующих элементов с крайними несущими полосами выполнена на прихватках. Максимальное выступание связующих элементов над несущими полосами не более 1,5 мм, фактически 3 мм. Дефекты сварных швов: Несплавления связующих полос с несущими. Брызги металла, наплывы.
341 | В00-0000069 | 15.05.2026 |  | Поставщик | М-СТАЛЬ ООО (ЭДО Такском) | М-СТАЛЬ ООО (ЭДО Такском) | (ПФ) Четверть вторая (четвертая) оболочки нижней секции (раскрой) | Мачты | 1 | 388.55 | Несоответствие требованиям КД | В лом; | 1.Геометрические размеры: Размер 482±2 – факт. 478; Размер 868±2 – факт. 864; Паз 14+0,5х90+1 – факт 14,9х90; Отверстие ф25+2 – факт. 24,5; Пазы 5±1х5±1х5±1 – факт. 5х3х3. 2.Отклонения от плоскостности детали: Условная вершина условного нижнего основания трапеции – 9 мм; Нижняя часть трапеции – 6 мм; Центральная часть трапеции – 3 мм; По условным граням (линии гиба) слева направо – 7; 10; 7;5. 3.Дефекты термической резки: Цепочки застывших капель, облой, шлак, выхватывания.
109 | В00-0000070 | 19.05.2026 | Поступление от переработчика 0000-000205 от 18.05.2026 15:11:01 | Переработчик | ВИНПЛАСТ ООО (ЭДО Такском ЗП увед. с 23.05.25) | Склад ПДС черный | (ПФК(закупка)) Настил SP 34х38/25х2 S4 А 730х750 (от поставщика/переработчика) | Настилы сварные | 30 | 243.6 | Невыполнение требований НТД | Устранимое | Р-р 746-2 фактически 743 – 746 мм (недостаток длины связующего элемента компенсирован наплавлением металла). Выступание связующих элементов по СТО не более 1,5мм, фактически до 4мм. Занижение обрамляющего элемента по СТО не более 1мм, фактически до 4мм. Выступание обрамляющего элемента по СТО не более 1мм, фактически до 4мм. Выгнутость по СТО не более 3мм, фактически до 5мм. Механические повреждения. Дефекты сварных швов: брызги металла, кратеры, поры, натёки, прожоги, несплавления.
34 | В00-0000071 | 20.05.2026 | Приобретение товаров и услуг 0000-002037 от 19.05.2026 23:59:59 | Поставщик | МЕТИЗКОМПЛЕКТ ПК ООО(ЭДО Такском ЗП согл. от 01.04.2026) | Склад готовой продукции | ГПЦ(закупка) (в ШТ) Гайка М16-6H.6.0930 ГОСТ 5915-70 Оцинкованное | Метизы | 950 | 34.2 | Невыполнение требований НТД | В лом; | Высота гайки по ГОСТ 5915 14,8-1,1мм, фактически 12,84-12,99мм.
35 | В00-0000071 | 20.05.2026 | Приобретение товаров и услуг 0000-002037 от 19.05.2026 23:59:59 | Поставщик | МЕТИЗКОМПЛЕКТ ПК ООО(ЭДО Такском ЗП согл. от 01.04.2026) | Склад готовой продукции | БЕЗ МАРКИРОВКИ_ГПЦ(закупка) Болт М16-6azx60.58.0940 ГОСТ 7802-81 Оцинкованное | Метизы | 1900 | 229.9 | Невыполнение требований НТД | В лом; | Отсутствует маркировка класса прочности. Диаметр головки по ГОСТ7802 35+-0.8мм, фактически 37,28-37,96мм. Высота головки по ГОСТ 7802 8+-0,45мм, фактически 10мм. Неполный профиль резьбы.
110 | В00-0000072 | 22.05.2026 | Поступление от переработчика 0000-000221 от 21.05.2026 16:47:49 | Переработчик | ВИНПЛАСТ ООО (ЭДО Такском ЗП увед. с 23.05.25) | Склад ПДС черный | ПФК(закупка) Элемент закладной ЗФ-30/4/К300-4,5 (от поставщика/переработчика) | ОО | 32 | 6990.4 | Несоответствие требованиям КД | Устранимое | ЭЗ 248.00.00.000 СБ: Не выполнено требование "Заварить" Дефекты сварных швов: брызги металла, подрезы, шлак, несплавление. Дефекты лазерной резки: незавершенный рез, налипший шлак.
111 | В00-0000073 | 22.05.2026 | Поступление от переработчика 0000-000223 от 22.05.2026 13:04:19 | Переработчик | ВИНПЛАСТ ООО (ЭДО Такском ЗП увед. с 23.05.25) | Склад ПДС черный | ПФК(закупка) Элемент закладной ЗФ-30/4/К300-4,5 (от поставщика/переработчика) | ОО | 16 | 3495.2 | Несоответствие требованиям КД | Устранимое | ЭЗ 248.00.00.000 СБ:Не выполнено требование "Заварить". Дефекты сварных швов: брызги металла, подрезы, шлак, несплавление, остатки сварочной проволоки.
112 | В00-0000074 | 23.05.2026 | Поступление от переработчика 0000-000225 от 23.05.2026 8:39:12 | Переработчик | АСТРЕЯ ООО (ЭДО Такском ЗП согл. от 19.03.2025) | Склад ПДС черный | ПФК(закупка) Опора МСО-ФГ-7-9-01 СТО 07525912-300-2021 (ФГС-700-9,0-01) (ОО 345.00.00.000 СБ) (от п | ОО | 21 | 3890.25 | Дефекты сварных швов |  | Брызги металла. Несплавления. Остатки сварочной проволоки.
113 | В00-0000075 | 23.05.2026 | Поступление от переработчика 0000-000226 от 23.05.2026 12:44:03 | Переработчик | Монтажторгстрой ООО | Склад ПДС черный | (ПФ(закупка)) Пластина (32х570х2380) (от поставщика/переработчика) | МК, другое | 5 | 1546.95 | Несоответствие требованиям КД | Малозначительное Неустранимое | Размер 2380+-2мм, фактически 2384мм (1шт). Размер кромки 100+1мм, фактически 199мм. Размер до тех. отверстия 35+-1мм, фактически 30мм (2шт). Размер между тех. отверстиями 770+-1мм, фактически 770мм, 685мм, 871мм (2шт). Размер кромки 15+-1мм, фактически 13-15мм Отсутствует кромка 20+-0,3*3+-1.Размер 55+-0,4мм, фактически 53,69-56,81мм. Заусенцы. Остатки силиконового герметика..
114 | В00-0000076 | 25.05.2026 | Поступление от переработчика 0000-000232 от 25.05.2026 8:18:56 | Переработчик | АСТРЕЯ ООО (ЭДО Такском ЗП согл. от 19.03.2025) | Склад ПДС черный | ПФК(закупка) Опора МСО-ФГ-7-9-01 СТО 07525912-300-2021 (ФГС-700-9,0-01) (ОО 345.00.00.000 СБ) (от п | ОО | 8 | 1482 | Дефекты сварных швов |  | Дефекты сварных швов: остатки сварочной проволоки, брызги металла, несплавления, кратеры, поры, неравномерная ширина шва, плохое повторное возбуждение дуги. Не выполнено требование "Заварить". Дефекты лазерной резки: налипший шлак, незавершённый рез .
36 | В00-0000077 | 27.05.2026 | Приобретение товаров и услуг 0000-002106 от 25.05.2026 13:23:44 | Поставщик | ТД ЭЛЕКТРОТЕХМОНТАЖ АО (ЭТМ) | Основной склад | _уу_Шкаф распределительный ЩВ1+ЩВ2 по М 038.00.00.000 ЭЗ | Мачты | 3 |  | Несоответствие требованиям КД | Взять в работу в штатном режиме; | Несоответствие требованиям КД.
120 | В00-0000078 | 27.05.2026 | Поступление от переработчика 0000-000247 от 26.05.2026 16:46:13 | Переработчик | ВИНПЛАСТ ООО (ЭДО Такском ЗП увед. с 23.05.25) | Склад ПДС черный | ПФК(закупка) Элемент закладной ЗФ-30/4/К300-4,5 (от поставщика/переработчика) | ОО | 48 | 10485.6 | Несоответствие требованиям КД | Устранимое | Не выполнено требование "Заварить". По КД сварной шов №2 между деталью 2 (ребро) и деталью 3 (фланец) катет 8, фактически 6 (1шт). Брызги металла (1 шт).
117 | В00-0000079 | 27.05.2026 | Поступление от переработчика 0000-000246 от 26.05.2026 14:39:35 | Переработчик | Монтажторгстрой ООО | Склад ПДС черный | (ПФ(закупка)) Пластина (32х570х2385) зеркальная (от поставщика/переработчика) | МК, другое | 1 | 310.04 | Невыполнение требований НТД | Устранимое | 1.Размер 40±0,3 мм, фактически 38-40 мм. 2.Размер 100+1 мм, фактически 119-120 мм. 3.Отсутствует кромка 20±0,3*3±1 мм. 4.Профиль фаски 15х250 не соответствует заданному на Ц 184.04.00.001 выносной элемент Б. Подрезание (местное углубление на обработанной поверхности) до 1 мм на длине 100 мм - 2385 мм. 5.Заусенцы.
118 | В00-0000079 | 27.05.2026 | Поступление от переработчика 0000-000246 от 26.05.2026 14:39:35 | Переработчик | Монтажторгстрой ООО | Склад ПДС черный | (ПФ(закупка)) Пластина (32х570х2385) (от поставщика/переработчика) | МК, другое | 1 | 310.04 | Невыполнение требований НТД | Устранимое | Фактически пластина 32х570х2380 мм. 1.Размер 40±0,3 мм, фактически 38-40 мм. 2.Размер 100+1 мм, фактически 119-120 мм. 3.Отсутствует кромка 20±0,3*3±1 мм. 4.Профиль фаски 15х250 не соответствует заданному на Ц 184.05.00.001-01 выносной элемент Б. Подрезание (местное углубление на обработанной поверхности) до 1 мм на длине 100 мм - 2380 мм. 5.Заусенцы. 6.Дефект плазменной резки – незавершенный рез.
119 | В00-0000079 | 27.05.2026 | Поступление от переработчика 0000-000246 от 26.05.2026 14:39:35 | Переработчик | Монтажторгстрой ООО | Склад ПДС черный | (ПФ(закупка)) Пластина (32х570х2380) (от поставщика/переработчика) | МК, другое | 3 | 928.17 | Невыполнение требований НТД | Устранимое | 1.Размер 40±0,3 мм, фактически 38-40 мм. 2.Размер 100+1 мм, фактически 119-120 мм. 2. Размер 5±0,2 мм фактически 4,1-4,3 мм (на одной пластине). 3.Отсутствует кромка 20±0,3*3±1 мм. 4.Профиль фаски 15х25˚ не соответствует заданному на Ц 184.04.00.001 выносной элемент Б. Подрезание (местное углубление на обработанной поверхности) до 1 мм на длине 100 мм - 2380 мм. 5.Заусенцы.
349 | В00-0000080 | 27.05.2026 |  | Переработчик | ВИНПЛАСТ ООО (ЭДО Такском ЗП увед. с 23.05.25) | _Склад корпус №8 | ПФК(закупка) Элемент закладной ЗФ-30/4/К300-4,5 (от поставщика/переработчика) | ОО | 32 | 6990.4 | Несоответствие требованиям КД | Устранимое | ЭЗ 248.00.00.000 СБ: Не выполнено требование "Заварить".
115 | В00-0000081 | 27.05.2026 | Поступление от переработчика 0000-000243 от 26.05.2026 10:31:31 | Переработчик | МК ВОЛГАДОН ООО (ЭДО Таксом ЗП согл 21.05.2024) | МК ВОЛГАДОН ООО (ЭДО Таксом ЗП согл 21.05.2024) | (ПФК(закупка)) Секция СР8 (от поставщика/переработчика) | РО | 5 | 4054.25 | Дефекты сварных швов |  | Брызги металла, плохое повторное возобнавление дуги.
116 | В00-0000081 | 27.05.2026 | Поступление от переработчика 0000-000243 от 26.05.2026 10:31:31 | Переработчик | МК ВОЛГАДОН ООО (ЭДО Таксом ЗП согл 21.05.2024) | МК ВОЛГАДОН ООО (ЭДО Таксом ЗП согл 21.05.2024) | (ПФК(закупка)) Секция СР19 (от поставщика/переработчика) | РО | 2 | 1024.26 | Дефекты сварных швов |  | Брызги металла, плохое повторное возобнавление дуги.
121 | В00-0000082 | 28.05.2026 | Поступление от переработчика 0000-000256 от 27.05.2026 18:42:52 | Переработчик | КЕДР-1 ООО (ЭДО ЗП с 21.01.2026) | Склад ПДС черный | (ПФК(закупка)) Настил SP 34х38/25х2 S4 А 730х750 (от поставщика/переработчика) | Настилы сварные | 288 | 2338.56 | Невыполнение требований НТД | Устранимое | По СТО выступание связующих элементов над несущими полосами не более 1,5мм, фактически до 3,4мм. По СТО занижение обрамляющего элемента относительно несущей полосы не более 1мм, фактически до 5мм. Р-р 746-2 фактически 742 – 746 мм (недостаток длины связующего элемента компенсирован наплавлением металла). Механические повреждения. Дефекты сварки: несплавления, натёки, поры, прожог (1шт), остатки сварочной проволоки (1шт).
122 | В00-0000083 | 30.05.2026 | Поступление от переработчика 0000-000260 от 28.05.2026 14:43:31 | Переработчик | ВИНПЛАСТ ООО (ЭДО Такском ЗП увед. с 23.05.25) | Склад ПДС черный | ПФК(закупка) Элемент закладной ЗФ-30/4/К300-4,5 (от поставщика/переработчика) | ОО | 4 | 873.8 | Дефекты сварных швов | Устранимое | 1. Подрезы. 2. Брызги металла. 3. Незавареный кратер. 4. Не выполнено требование "Заварить".
246 | В00-0000084 | 01.06.2026 |  | Переработчик | Монтажторгстрой ООО | _Склад корпус №11 | (ПФ(закупка)) Пластина (32х570х2380) (от поставщика/переработчика) | МК, другое | 5 | 1546.95 | Несоответствие требованиям КД | Устранимое | Размер 2380+-2мм, фактически 2384мм (1шт). Отсутствует кромка 20+-0,3*3+-1.Размер 55+-0,4мм, фактически 53,69-56,81мм. Заусенцы. Остатки силиконового герметика..
124 | В00-0000085 | 02.06.2026 | Поступление от переработчика 0000-000285 от 02.06.2026 9:21:20 | Переработчик | АСТРЕЯ ООО (ЭДО Такском ЗП согл. от 19.03.2025) | Склад ПДС черный | ПФК(закупка) Элемент закладной ЗФ-30/4/К300-4,5 (от поставщика/переработчика) | ОО | 14 | 3058.3 | Дефекты сварных швов | Устранимое | По ГОСТ 14771: ширина сварного шва С17 12+-2мм, фактически 6,4-15,4мм, высота сварного шва С17 1+-1мм, фактически до -0,77мм. Подрез (1шт). Натеки металла сварного шва У4 (1шт).
31 | В00-0000086 | 02.06.2026 | Приобретение товаров и услуг 0000-001983 от 14.05.2026 0:00:00 | Поставщик | МЕТАЛЛСЕРВИС-МОСКВА ООО | Корпус №13 | _уу_Полоса 5,0*30*6000 ГОСТ 103-2006/ Ст3сп | Лист | 59 | 417.012 | Невыполнение требований НТД | В лом; | По ГОСТ 103 длина 6000+50 мм, фактически 875-6000 мм. Имеются дефекты ввиде перегиба (загиба, залома).
123 | В00-0000087 | 02.06.2026 | Поступление от переработчика 0000-000269 от 30.05.2026 16:35:59 | Переработчик | ВИНПЛАСТ ООО (ЭДО Такском ЗП увед. с 23.05.25) | Склад ПДС черный | (ПФК(закупка)) Настил SP 34х38/25х2 S4 А 730х750 (от поставщика/переработчика) | Настилы сварные | 30 | 243.6 | Невыполнение требований НТД | Устранимое | Выступание связующих элементов по СТО не более 1,5мм, фактически до 5мм. Занижение обрамляющего элемента по СТО не более 1мм, фактически до 5мм. Выступание обрамляющего элемента по СТО не более 1мм, фактически до 3мм. Выгнутость по СТО не более 8мм, фактически до 11мм. Механические повреждения. Дефекты сварных швов: брызги металла, кратеры, поры, натёки, прожоги, несплавления.
342 | В00-0000088 | 02.06.2026 |  | Поставщик | ТЗМИК АЛЬТАИР ООО(ЭДО Такском ЗП увед. от 25.08.2026) |  | ГПОкр(240) Кронштейн КП | МК, другое | 10 | 731.2 | Невыполнение требований НТД | Устранимое | 1.На локальных участках дефекты сварных швов: брызги металла, плохое повторное возбуждение дуги. Доработано в процессе контроля сотрудником ОА «Завод Продмаш». 2.Разнооттеночность очищенной поверхности от светло-серого до темно-серого цвета, на торцевых поверхностях деталей и отверстий «бурая ржавчина». Шероховатость поверхности Rz от 30 до 80 мкм.
346 | В00-0000089 | 03.06.2026 |  | Поставщик | ТЗМИК АЛЬТАИР ООО(ЭДО Такском ЗП увед. от 25.08.2026) | ТЗМИК АЛЬТАИР ООО(ЭДО Такском ЗП увед. от 25.08.2026) | ГПОкр(240) Кронштейн КП | МК, другое | 22 | 1608.64 | Невыполнение требований НТД | Устранимое | Дефекты сварных швов: Поры, плохое повторное возбуждение дуги, отсутствие плавного перехода к основному металлу. Устранено в процессе контроля. Состояние поверхности: "бурая ржавчина" на локальных участках. На двух изделиях шероховатость от 9 до 54 мкм (ср. 33 мкм), от 7 до 54 мкм (ср. 29 мкм)
336 | В00-0000090 | 09.06.2026 |  | Поставщик | ТЗМИК АЛЬТАИР ООО(ЭДО Такском ЗП увед. от 25.08.2026) |  | ГПОкр(240) Кронштейн КП | МК, другое | 12 | 877.44 | Невыполнение требований НТД | Устранимое | После нанесения второго слоя грунта. Класс покрытия V, средняя толщина 360 – 410 мкм, 90/10 – выполнено.
344 | В00-0000090 | 09.06.2026 |  | Поставщик | ТЗМИК АЛЬТАИР ООО(ЭДО Такском ЗП увед. от 25.08.2026) |  | ГПОкр(240) Кронштейн КП | МК, другое | 20 | 1462.4 | Невыполнение требований НТД | Устранимое | После нанесения финишного слоя. Класс покрытия V, средняя толщина 350 – 399 мкм, 90/10 – выполнено. Локальные участки с толщинами менее 265 мкм доработаны в процессе контроля. На двух изделиях повреждения финишного слоя до грунта.
126 | В00-0000091 | 10.06.2026 | Поступление от переработчика 0000-000330 от 09.06.2026 15:09:30 | Переработчик | АСТРЕЯ ООО (ЭДО Такском ЗП согл. от 19.03.2025) | Склад ПДС черный | ПФК(закупка) Элемент закладной ЗФ-24/4/К230-2,5 (ЭЗ 249.00.00.000 СБ) (от поставщика/переработчика) | ОО | 5 | 457.65 | Не выполнено притупление кромок/ скругление | Устранимое | Не выполнено притупление кромок
125 | В00-0000092 | 10.06.2026 | Поступление от переработчика 0000-000328 от 09.06.2026 10:13:01 | Переработчик | АСТРЕЯ ООО (ЭДО Такском ЗП согл. от 19.03.2025) | Склад ПДС черный | ПФК(закупка) Элемент закладной ЗФ-24/4/К230-2,5 (ЭЗ 249.00.00.000 СБ) (от поставщика/переработчика) | ОО | 5 | 457.65 | Не выполнено притупление кромок/ скругление | Устранимое | Не выполнено притупление кромок
37 | В00-0000093 | 10.06.2026 | Приобретение товаров и услуг 0000-002480 от 08.06.2026 0:00:00 | Поставщик | МЕТАЛЛОТОРГ АО (ЭДО Такском ПМ, ЗП+) | Основной склад | _уу_Труба 15*2,8 ГОСТ 3262-75/ Ст3сп, Ст3сп5, В-Ст3сп (С255, Ст2сп) | Трубы |  | 100 | Невыполнение требований НТД | В лом; | Содержание кремния 0,02-0,04% (ГОСТ 380 сталь Ст3сп содержание кремния 0,15-0,30%).
127 | В00-0000094 | 11.06.2026 | Поступление от переработчика 0000-000342 от 11.06.2026 9:31:44 | Переработчик | АСТРЕЯ ООО (ЭДО Такском ЗП согл. от 19.03.2025) | Склад ПДС черный | (ПФК(закупка)) Настил Р 44,4х11,1/30х3 А 715х1380 (от поставщика/переработчика) | Настилы прессованные | 60 | 1576.2 | Разность диагоналей настила | Устранимое | Разность диагоналей настила фактически 15-17 мм (по СТО 07525912-050-2024 табл. В.1 не более 0,01*1380=13,8 мм)
128 | В00-0000095 | 16.06.2026 | Поступление от переработчика 0000-000353 от 16.06.2026 8:39:56 | Переработчик | АСТРЕЯ ООО (ЭДО Такском ЗП согл. от 19.03.2025) | Склад ПДС черный | ПФК(закупка) Элемент закладной ЗФ-24/4/К230-2,5 (ЭЗ 249.00.00.000 СБ) (от поставщика/переработчика) | ОО | 2 | 183.06 | Невыполнение требований НТД | Устранимое | Дефекты сварных швов: 1. Брызги металла. 2. Поры. Дефекты термической резки: 1. Неполный рез. 2. Налипший шлак. Несоответствия требованиям КД: 1. Не выполнено притуплние кромок дет.3.
129 | В00-0000096 | 16.06.2026 | Поступление от переработчика 0000-000357 от 16.06.2026 13:20:28 | Переработчик | АСТРЕЯ ООО (ЭДО Такском ЗП согл. от 19.03.2025) | Склад ПДС черный | ПФК(закупка) Кронштейн 1.К2-2,0-1,5-0/180-Ф4 (МС 866.00.00.000 СБ) (от поставщика/переработчика) | Кронштейны | 1 | 29.5 | Невыполнение требований НТД | Устранимое | Дефекты сварных швов: Подрез. Несоответствия требованиям КД: Отсутствуют технологические отверстия на детали 3
130 | В00-0000097 | 18.06.2026 | Поступление от переработчика 0000-000364 от 18.06.2026 13:50:28 | Переработчик | АСТРЕЯ ООО (ЭДО Такском ЗП согл. от 19.03.2025) | Склад ПДС черный | ПФК(закупка) Элемент закладной ЗФ-30/4/К300-4,5 (от поставщика/переработчика) | ОО | 5 | 1092.25 | Не выполнено притупление кромок/ скругление | Устранимое | Не выполнено притупление кромок детал поз.4
364 | В00-0000098 | 17.06.2026 |  | Переработчик | МК ВОЛГАДОН ООО (ЭДО Таксом ЗП согл 21.05.2024) | МК ВОЛГАДОН ООО (ЭДО Таксом ЗП согл 21.05.2024) | (ПФК(закупка)) Стойка СП11 (от поставщика/переработчика) | РО | 5 | 3601.75 | Дефекты сварных швов |  | Плохое повторное ывозобнавление дуги, брызги металла, пора.
38 | В00-0000099 | 18.06.2026 | Приобретение товаров и услуг 0000-002670 от 18.06.2026 14:45:21 | Поставщик | СамараПромснаб ПК | Основной склад | (ОО_ПФ) Втулка МФГ-М 001.20.20.002 (резка в размер), (опытный образец) | МК, другое | 100 | 2 | Невыполнение требований НТД | Взять в работу в штатном режиме; | По ГОСТ 10704 п.4: +-0,3 мм, факт 12,42 мм; п.6: +-10%, факт от 1,06 мм до 1,73 мм
131 | В00-0000100 | 23.06.2026 | Поступление от переработчика 0000-000372 от 22.06.2026 8:35:40 | Переработчик | АСТРЕЯ ООО (ЭДО Такском ЗП согл. от 19.03.2025) | Склад ПДС черный | ПФК(закупка) Элемент закладной ЗФ-30/4/К300-4,5 (от поставщика/переработчика) | ОО | 9 | 1966.05 | Несоответствие геометрических размеров | Устранимое | Деталь №4: Труба 219*8мм, фактически сварена из труб 219*8 и 219*6
132 | В00-0000101 | 23.06.2026 | Поступление от переработчика 0000-000375 от 23.06.2026 8:35:44 | Переработчик | АСТРЕЯ ООО (ЭДО Такском ЗП согл. от 19.03.2025) | Склад ПДС черный | ПФК(закупка) Элемент закладной ЗФ-30/4/К300-4,5 (от поставщика/переработчика) | ОО | 1 | 218.45 | Несоответствие геометрических размеров | Устранимое | Деталь №4: Труба 219*8мм, фактически сварена из труб 219*8 и 219*6
133 | В00-0000103 | 26.06.2026 | Поступление от переработчика 0000-000389 от 26.06.2026 9:24:35 | Переработчик | АРКУС ПСК ООО (ЭДО Такском ЗП согл. от 15.06.2026) | Склад ПДС черный | (ПФК(закупка)) Стойка перильного ограждения С2 (от поставщика/переработчика) | МК, другое | 3 | 193.23 | Дефекты сварных швов | Устранимое | Брызги металла, плохое повторное возобновление дуги, не заваренный кратер, пора
134 | В00-0000103 | 26.06.2026 | Поступление от переработчика 0000-000389 от 26.06.2026 9:24:35 | Переработчик | АРКУС ПСК ООО (ЭДО Такском ЗП согл. от 15.06.2026) | Склад ПДС черный | (ПФК(закупка)) Стойка перильного ограждения С2.1 (от поставщика/переработчика) | МК, другое | 9 | 404.1 | Дефекты сварных швов | Устранимое | Брызги металла, плохое повторное возобновление дуги, пора, натек. Не выполнено требование КД "заварить".
135 | В00-0000103 | 26.06.2026 | Поступление от переработчика 0000-000389 от 26.06.2026 9:24:35 | Переработчик | АРКУС ПСК ООО (ЭДО Такском ЗП согл. от 15.06.2026) | Склад ПДС черный | (ПФК(закупка)) Стойка перильного ограждения С2.1 (пром.) (от поставщика/переработчика) | МК, другое | 1 | 46.05 | Плохое повторное возбуждение дуги | Устранимое | Плохое повторное возбуждение дуги
136 | В00-0000103 | 26.06.2026 | Поступление от переработчика 0000-000389 от 26.06.2026 9:24:35 | Переработчик | АРКУС ПСК ООО (ЭДО Такском ЗП согл. от 15.06.2026) | Склад ПДС черный | (ПФК(закупка)) Стойка перильного ограждения С3.1 (от поставщика/переработчика) | МК, другое | 1 | 39.49 | Брызги металла | Устранимое | Брызги металла
137 | В00-0000104 | 26.06.2026 | Поступление от переработчика 0000-000394 от 26.06.2026 16:45:41 | Переработчик | АРКУС ПСК ООО (ЭДО Такском ЗП согл. от 15.06.2026) | Склад ПДС черный | (ПФК(закупка)) Стойка перильного ограждения С1 (от поставщика/переработчика) | МК, другое | 1 | 66.71 | Единичные поры | Устранимое | Единичная пора
138 | В00-0000104 | 26.06.2026 | Поступление от переработчика 0000-000394 от 26.06.2026 16:45:41 | Переработчик | АРКУС ПСК ООО (ЭДО Такском ЗП согл. от 15.06.2026) | Склад ПДС черный | (ПФК(закупка)) Стойка перильного ограждения С3 (от поставщика/переработчика) | МК, другое | 1 | 59 | Натек | Устранимое | Натек металла
139 | В00-0000104 | 26.06.2026 | Поступление от переработчика 0000-000394 от 26.06.2026 16:45:41 | Переработчик | АРКУС ПСК ООО (ЭДО Такском ЗП согл. от 15.06.2026) | Склад ПДС черный | (ПФК(закупка)) Стойка перильного ограждения С1.1 (от поставщика/переработчика) | МК, другое | 2 | 94.4 | Дефекты сварных швов | Устранимое | Брызги металла, пора, незаваренный кратер
39 | В00-0000105 | 30.06.2026 | Приобретение товаров и услуг 0000-002805 от 24.06.2026 23:59:59 | Поставщик | ТД ЭЛЕКТРОТЕХМОНТАЖ АО (ЭТМ) | Основной склад | _уу_Шкаф распределительный ЩВ1 + 3 КЗНС МФГ25-М(500)-IV-3-цл (23М) | Мачты | 1 |  | Несоответствие требованиям КД | Взять в работу в штатном режиме; | Акт во вложении.
40 | В00-0000106 | 01.07.2026 | Приобретение товаров и услуг 0000-002894 от 01.07.2026 15:26:33 | Поставщик | СамараПромснаб ПК | Склад готовой продукции | ГПЦ Шпилька М16-6gx470.58.0915 DIN 976 Гальваническое | Метизы | 20 | 12.16 | Невыполнение требований НТД | В лом; | Угол профиля резьбы менее 60º, резьба не является метрической
41 | В00-0000107 | 01.07.2026 | Приобретение товаров и услуг 0000-002895 от 01.07.2026 15:35:03 | Поставщик | СамараПромснаб ПК | Склад готовой продукции | ПФК(закупка) Переходник МФГ30-М 001.51.00.001 (от поставщика/переработчика) | Мачты | 4 | 1 | Невыполнение технических требований КД | Взять в работу с доработкой; | Отсутствует притупление острых кромок радиусом 0,5 мм. (МФГ30-М 001.51.00.001 п.3)
140 | В00-0000108 | 01.07.2026 | Поступление от переработчика 0000-000406 от 01.07.2026 0:00:00 | Переработчик | Самарский колледж сервиса ГАПОУ Самарской области СКСПО (ЭДО Такском с 01.04.25) | Склад ПДС черный | (ПФК(закупка)) Настил SP 34х38/30х2 А 1100х500 (от поставщика/переработчика) | Настилы сварные | 6 | 64.62 | Невыполнение требований НТД | Устранимое | Максимальный выступ связующего элемента относительно несущей полосы по СТО не более 0,5 мм, фактически до 2 мм. Максимальное выступание связующих элементов над несущими полосами по СТО не более 1,5 мм, фактически до 3,18 мм. Максимальное занижение обрамляющего элемента относительно несущей полосы по СТО не более 1,0 мм, фактическое 1,85 мм. На одном изделии размеры по КД 500 мм, фактически 494 мм. Заусенцы. На одном изделии отсутствует связующая полоса. Дефекты сварных швов: брызги металла, кратеры, поры, натёки, прожоги, остатки сварной проволоки, несплавления.
141 | В00-0000108 | 01.07.2026 | Поступление от переработчика 0000-000406 от 01.07.2026 0:00:00 | Переработчик | Самарский колледж сервиса ГАПОУ Самарской области СКСПО (ЭДО Такском с 01.04.25) | Склад ПДС черный | (ПФК(закупка)) Настил SP 34х38/30х2 А 1100х1000 (от поставщика/переработчика) | Настилы сварные | 6 | 123.24 | Невыполнение требований НТД | Устранимое | Максимальный выступ связующего элемента относительно несущей полосы по СТО не более 0,5 мм, фактически до 2 мм. Максимальное выступание связующих элементов над несущими полосами по СТО не более 1,5 мм, фактически до 3,18 мм. Максимальное занижение обрамляющего элемента относительно несущей полосы по СТО не более 1,0 мм, фактическое 1,85 мм. Заусенцы. Дефекты сварных швов: брызги металла, кратеры, поры, натёки, прожоги, остатки сварной проволоки, несплавления.
142 | В00-0000108 | 01.07.2026 | Поступление от переработчика 0000-000406 от 01.07.2026 0:00:00 | Переработчик | Самарский колледж сервиса ГАПОУ Самарской области СКСПО (ЭДО Такском с 01.04.25) | Склад ПДС черный | (ПФК(закупка)) Ступень SP 34х38/30х2 А 1000х270 (от поставщика/переработчика) | Настилы сварные | 15 | 98.25 | Невыполнение требований НТД | Устранимое | Максимальный выступ связующего элемента относительно несущей полосы по СТО не более 0,5 мм, фактически до 2 мм. Максимальное выступание связующих элементов над несущими полосами по СТО не более 1,5 мм, фактически до 3,18 мм. Максимальное занижение обрамляющего элемента относительно несущей полосы по СТО не более 1,0 мм, фактическое 1,85 мм. Заусенцы. Дефекты сварных швов: брызги металла, кратеры, поры, натёки, прожоги, остатки сварной проволоки, несплавления.
143 | В00-0000108 | 01.07.2026 | Поступление от переработчика 0000-000406 от 01.07.2026 0:00:00 | Переработчик | Самарский колледж сервиса ГАПОУ Самарской области СКСПО (ЭДО Такском с 01.04.25) | Склад ПДС черный | (ПФК(закупка)) Настил SP 34х38/30х2 А 500х500 (от поставщика/переработчика) | Настилы сварные | 1 | 5.12 | Невыполнение требований НТД | Устранимое | Максимальный выступ связующего элемента относительно несущей полосы по СТО не более 0,5 мм, фактически до 1,32 мм. Максимальное выступание связующих элементов над несущими полосами по СТО не более 1,5 мм, фактически до 3,18 мм. Максимальное занижение обрамляющего элемента относительно несущей полосы по СТО не более 1,0 мм, фактическое 1,85 мм. Дефекты сварных швов: брызги металла, кратеры, поры, натёки, прожоги, остатки сварной проволоки, несплавления.
319 | В00-0000109 | 01.07.2026 |  | Поставщик | ТЗМИК АЛЬТАИР ООО(ЭДО Такском ЗП увед. от 25.08.2026) | ТЗМИК АЛЬТАИР ООО(ЭДО Такском ЗП увед. от 25.08.2026) | ГПОкр(240) Кронштейн КП | МК, другое | 16 | 1169.92 | Невыполнение требований НТД |  | Дефекты сварных швов: поры, плохое повторное возбуждение дуги, брызги металла. Устранено в процессе контроля. Состояние поверхности: "бурая ржавчина", следы полимеризовавшегося ЛКМ на локальных участках. На поверхности одного изделия масло.
224 | В00-0000110 | 02.07.2026 |  | Переработчик | Монтажторгстрой ООО | Монтажторгстрой ООО | ГПОкр(210-240 мкм (RAL 6034)) Площадка ПЛ-1 | МК, другое | 1 | 187.18 | Невыполнение требований НТД | Устранимое
232 | В00-0000110 | 02.07.2026 |  | Переработчик | Монтажторгстрой ООО | Монтажторгстрой ООО | ГПОкр(210-240 мкм (RAL 6034)) Элемент распорный (16П L=1985) | МК, другое | 1 | 27.07 | Невыполнение требований НТД | Устранимое
236 | В00-0000110 | 02.07.2026 |  | Переработчик | Монтажторгстрой ООО | Монтажторгстрой ООО | ГПОкр(210-240 мкм (RAL 6034)) Элемент распорный (16П L=1475) | МК, другое | 1 | 19.82 | Невыполнение требований НТД | Устранимое
239 | В00-0000110 | 02.07.2026 |  | Переработчик | Монтажторгстрой ООО | Монтажторгстрой ООО | ГПОкр(210-240 мкм (RAL 6034)) Клин Ц 221.00.00.020 | МК, другое | 4 | 5.72 | Невыполнение требований НТД | Устранимое
247 | В00-0000110 | 02.07.2026 |  | Переработчик | Монтажторгстрой ООО | Монтажторгстрой ООО | ГПОкр(210-240 мкм (RAL 6034)) Элемент распорный (16П L=2275) | МК, другое | 1 | 31.33 | Невыполнение требований НТД | Устранимое
267 | В00-0000110 | 02.07.2026 |  | Переработчик | Монтажторгстрой ООО | Монтажторгстрой ООО | ГПОкр(210-240 мкм (RAL 6034)) Элемент распорный (16П L=1118) | МК, другое | 2 | 29.56 | Невыполнение требований НТД | Устранимое
269 | В00-0000110 | 02.07.2026 |  | Переработчик | Монтажторгстрой ООО | Монтажторгстрой ООО | ГПОкр(210-240 мкм (RAL 6034)) Элемент распорный (16П L=1735) | МК, другое | 1 | 23.52 | Невыполнение требований НТД | Устранимое
270 | В00-0000110 | 02.07.2026 |  | Переработчик | Монтажторгстрой ООО | Монтажторгстрой ООО | ГПОкр(210-240 мкм (RAL 6034)) Элемент распорный (16П L=1195) | МК, другое | 1 | 15.84 | Невыполнение требований НТД | Устранимое
276 | В00-0000110 | 02.07.2026 |  | Переработчик | Монтажторгстрой ООО | Монтажторгстрой ООО | ГПОкр(210-240 мкм (RAL 6034)) Пластина (10х220х360) | МК, другое | 4 | 24.48 | Невыполнение требований НТД | Устранимое
278 | В00-0000110 | 02.07.2026 |  | Переработчик | Монтажторгстрой ООО | Монтажторгстрой ООО | ГПОкр(210-240 мкм (RAL 6034)) Элемент крепежный (16П L=6000) | МК, другое | 4 | 341.24 | Невыполнение требований НТД | Устранимое
281 | В00-0000110 | 02.07.2026 |  | Переработчик | Монтажторгстрой ООО | Монтажторгстрой ООО | ГПОкр(210-240 мкм (RAL 6034)) Элемент крепежный (16П L=6740) | МК, другое | 2 | 191.68 | Невыполнение требований НТД | Устранимое
286 | В00-0000110 | 02.07.2026 |  | Переработчик | Монтажторгстрой ООО | Монтажторгстрой ООО | ГПОкр(210-240 мкм (RAL 6034)) Элемент распорный (16П L=1316) | МК, другое | 2 | 35.2 | Невыполнение требований НТД | Устранимое
291 | В00-0000110 | 02.07.2026 |  | Переработчик | Монтажторгстрой ООО | Монтажторгстрой ООО | ГПОкр(210-240 мкм (RAL 6034)) Пластина установочная (20х250х630) | МК, другое | 1 | 23.28 | Невыполнение требований НТД | Устранимое
297 | В00-0000110 | 02.07.2026 |  | Переработчик | Монтажторгстрой ООО | Монтажторгстрой ООО | ГПОкр(210-240 мкм (RAL 6034)) Элемент распорный (16П L=1527) | МК, другое | 2 | 41.2 | Невыполнение требований НТД | Устранимое
299 | В00-0000110 | 02.07.2026 |  | Переработчик | Монтажторгстрой ООО | Монтажторгстрой ООО | ГПОкр(210-240 мкм (RAL 6034)) Пластина (20х80х160) | МК, другое | 2 | 3.74 | Невыполнение требований НТД | Устранимое
306 | В00-0000110 | 02.07.2026 |  | Переработчик | Монтажторгстрой ООО | Монтажторгстрой ООО | ГПОкр(210-240 мкм (RAL 6034)) Пластина опорная (12х240х240) | МК, другое | 2 | 10.62 | Невыполнение требований НТД | Устранимое
307 | В00-0000110 | 02.07.2026 |  | Переработчик | Монтажторгстрой ООО | Монтажторгстрой ООО | ГПОкр(210-240 мкм (RAL 6034)) Опора левая (L125х10 L=340) | МК, другое | 2 | 11.84 | Невыполнение требований НТД | Устранимое
312 | В00-0000110 | 02.07.2026 |  | Переработчик | Монтажторгстрой ООО | Монтажторгстрой ООО | ГПОкр(210-240 мкм (RAL 6034)) Лестница Л-1 | МК, другое | 1 | 590.32 | Невыполнение требований НТД | Устранимое
313 | В00-0000110 | 02.07.2026 |  | Переработчик | Монтажторгстрой ООО | Монтажторгстрой ООО | ГПОкр(210-240 мкм (RAL 6034)) Ребро (20х370х380) | МК, другое | 2 | 33.38 | Невыполнение требований НТД | Устранимое
314 | В00-0000110 | 02.07.2026 |  | Переработчик | Монтажторгстрой ООО | Монтажторгстрой ООО | ГПОкр(210-240 мкм (RAL 6034)) Опора правая (L125х10 L=1300) | МК, другое | 2 | 48.32 | Невыполнение требований НТД | Устранимое
318 | В00-0000110 | 02.07.2026 |  | Переработчик | Монтажторгстрой ООО | Монтажторгстрой ООО | ГПОкр(210-240 мкм (RAL 6034)) Опора правая (L125х10 L=340) | МК, другое | 2 | 11.84 | Невыполнение требований НТД | Устранимое
325 | В00-0000110 | 02.07.2026 |  | Переработчик | Монтажторгстрой ООО | Монтажторгстрой ООО | ГПОкр(210-240 мкм (RAL 6034)) Опора левая (L125х10 L=1300) | МК, другое | 2 | 48.32 | Невыполнение требований НТД | Устранимое
326 | В00-0000110 | 02.07.2026 |  | Переработчик | Монтажторгстрой ООО | Монтажторгстрой ООО | ГПОкр(210-240 мкм (RAL 6034)) Ограждение Ог-1 | МК, другое | 2 | 172.48 | Невыполнение требований НТД | Устранимое
144 | В00-0000111 | 03.07.2026 | Поступление от переработчика 0000-000413 от 03.07.2026 14:46:05 | Переработчик | АРКУС ПСК ООО (ЭДО Такском ЗП согл. от 15.06.2026) | Склад ПДС черный | ПФК(закупка) Кронштейн 2.К2-1,0-1,5-0/180-Ф5 (от поставщика/переработчика) | Кронштейны | 90 | 2437.2 | Невыполнение требований НТД | Устранимое | Размер по КД 200+/-2 мм, фактически 191-200 мм. Дефекты сварных швов (3 шт.): поры, незаваренный кратер.
338 | В00-0000112 | 04.07.2026 |  | Поставщик | ТЗМИК АЛЬТАИР ООО(ЭДО Такском ЗП увед. от 25.08.2026) | ТЗМИК АЛЬТАИР ООО(ЭДО Такском ЗП увед. от 25.08.2026) | ГПОкр(240) Кронштейн КП | МК, другое | 16 | 1169.92 | Невыполнение требований НТД | Устранимое | Отсутствие перекрывание финишным покрытием: Дет. 1, дет. 2, дет. 3. Доработано в процессе контроля сотрудниками ООО «ТЗМИК Альтаир».
345 | В00-0000112 | 04.07.2026 |  | Поставщик | ТЗМИК АЛЬТАИР ООО(ЭДО Такском ЗП увед. от 25.08.2026) | ТЗМИК АЛЬТАИР ООО(ЭДО Такском ЗП увед. от 25.08.2026) | (ПФК) Кронштейн КПн (Ц 207.13.00.000 СБ) (снятие фасок) | МК, другое | 16 | 1169.92 | Невыполнение требований НТД | Устранимое | 1.На локальных участках дефекты сварных швов: брызги металла, поры, скопление пор. Доработано в процессе контроля сотрудником ОА «Завод Продмаш». 2.Разнооттеночность очищенной поверхности от светло-серого до темно-серого цвета. Шероховатость поверхности Rz от 30 до 80 мкм.
43 | В00-0000113 | 06.07.2026 | Приобретение товаров и услуг 0000-002964 от 06.07.2026 13:06:20 | Поставщик | СЕВЕРСТАЛЬ СЕТЬ (АО «Северсталь Дистрибуция») | Основной склад | _уу_Лист 4,0 ГОСТ 19903-2015/ Ст3сп, Ст3сп5, В-Ст3сп (С255, Ст2сп) | Лист | 332 | 332 | Подгиб | Взять в работу в штатном режиме; | Допускается отклонение до 12мм, фактически отклонение от прямолинейности до 24мм.
220 | В00-0000114 | 07.07.2026 |  | Переработчик | Монтажторгстрой ООО | Монтажторгстрой ООО | ГПОкр(210-240 мкм (RAL 6034)) Клин Ц 221.00.00.020 | МК, другое | 4 | 5.72 | Невыполнение требований НТД | Устранимое | 1.Покрытие сплошное, темно серого цвета. 2.Включения отсутствуют. 3.Потеки, сморщивание отсутствуют. 4.На поверхности изделий имеются загрязнения неустановленной консистенции. 5.Толщина покрытия: от 12 мкм до 57 мкм, ср.= 44 мкм.
243 | В00-0000114 | 07.07.2026 |  | Переработчик | Монтажторгстрой ООО | Монтажторгстрой ООО | ГПОкр(210-240 мкм (RAL 6034)) Площадка ПЛ-1 | МК, другое | 1 | 187.18 | Невыполнение требований НТД | Устранимое | 1.Покрытие сплошное, темно серого цвета. 2.Включения отсутствуют. 3.Потеки, сморщивание отсутствуют. 4На поверхности изделий имеются загрязнения неустановленной консистенции. 5.Толщина покрытия: от 9 мкм до 117 мкм, ср.= 63 мкм
244 | В00-0000114 | 07.07.2026 |  | Переработчик | Монтажторгстрой ООО | Монтажторгстрой ООО | ГПОкр(210-240 мкм (RAL 6034)) Элемент крепежный (16П L=6740) | МК, другое | 2 | 191.68 | Невыполнение требований НТД | Устранимое | 1.Покрытие сплошное, темно серого цвета. 2.Включения отсутствуют. 3.Потеки, сморщивание отсутствуют. 4На поверхности изделий имеются загрязнения неустановленной консистенции. 5.Толщина покрытия: от 8 мкм до 121 мкм, ср.= 46 мкм
251 | В00-0000114 | 07.07.2026 |  | Переработчик | Монтажторгстрой ООО | Монтажторгстрой ООО | ГПОкр(210-240 мкм (RAL 6034)) Элемент распорный (16П L=1985) | МК, другое | 1 | 27.07 | Невыполнение требований НТД | Устранимое | 1.Покрытие сплошное, темно серого цвета. 2.Включения отсутствуют. 3.Потеки, сморщивание отсутствуют. 4На поверхности изделий имеются загрязнения неустановленной консистенции. 5.Толщина покрытия: от 11 мкм до 92 мкм, ср.= 39 мкм
262 | В00-0000114 | 07.07.2026 |  | Переработчик | Монтажторгстрой ООО | Монтажторгстрой ООО | ГПОкр(210-240 мкм (RAL 6034)) Элемент распорный (16П L=1735) | МК, другое | 1 | 23.52 | Невыполнение требований НТД | Устранимое | 1.Покрытие сплошное, темно серого цвета. 2.Включения отсутствуют. 3.Потеки, сморщивание отсутствуют. 4На поверхности изделий имеются загрязнения неустановленной консистенции. 5.Толщина покрытия: от 15 мкм до 92 мкм, ср.= 44 мкм
265 | В00-0000114 | 07.07.2026 |  | Переработчик | Монтажторгстрой ООО | Монтажторгстрой ООО | ГПОкр(210-240 мкм (RAL 6034)) Элемент распорный (16П L=2275) | МК, другое | 1 | 31.33 | Невыполнение требований НТД | Устранимое | 1.Покрытие сплошное, темно серого цвета. 2.Включения отсутствуют. 3.Потеки, сморщивание отсутствуют. 4На поверхности изделий имеются загрязнения неустановленной консистенции. 5.Толщина покрытия: от 21 мкм до 110 мкм, ср.= 47 мкм
266 | В00-0000114 | 07.07.2026 |  | Переработчик | Монтажторгстрой ООО | Монтажторгстрой ООО | ГПОкр(210-240 мкм (RAL 6034)) Элемент распорный (16П L=1475) | МК, другое | 1 | 19.82 | Невыполнение требований НТД | Устранимое | 1.Покрытие сплошное, темно серого цвета. 2.Включения отсутствуют. 3.Потеки, сморщивание отсутствуют. 4На поверхности изделий имеются загрязнения неустановленной консистенции. 5.Толщина покрытия: от 23 мкм до 90 мкм, ср.= 47 мкм
271 | В00-0000114 | 07.07.2026 |  | Переработчик | Монтажторгстрой ООО | Монтажторгстрой ООО | ГПОкр(210-240 мкм (RAL 6034)) Элемент распорный (16П L=1118) | МК, другое | 2 | 29.56 | Невыполнение требований НТД | Устранимое | 1.Покрытие сплошное, темно серого цвета. 2.Включения отсутствуют. 3.Потеки, сморщивание отсутствуют. 4На поверхности изделий имеются загрязнения неустановленной консистенции. 5.Толщина покрытия: от 15 мкм до 126 мкм, ср.= 42 мкм
275 | В00-0000114 | 07.07.2026 |  | Переработчик | Монтажторгстрой ООО | Монтажторгстрой ООО | ГПОкр(210-240 мкм (RAL 6034)) Элемент распорный (16П L=1527) | МК, другое | 2 | 41.2 | Невыполнение требований НТД | Устранимое | 1.Покрытие сплошное, темно серого цвета. 2.Включения отсутствуют. 3.Потеки, сморщивание отсутствуют. 4На поверхности изделий имеются загрязнения неустановленной консистенции. 5.Толщина покрытия: от 14 мкм до 121 мкм, ср.= 39 мкм
277 | В00-0000114 | 07.07.2026 |  | Переработчик | Монтажторгстрой ООО | Монтажторгстрой ООО | ГПОкр(210-240 мкм (RAL 6034)) Элемент распорный (16П L=1195) | МК, другое | 1 | 15.84 | Невыполнение требований НТД | Устранимое | 1.Покрытие сплошное, темно серого цвета. 2.Включения отсутствуют. 3.Потеки, сморщивание отсутствуют. 4На поверхности изделий имеются загрязнения неустановленной консистенции. 5.Толщина покрытия: от 22 мкм до 110 мкм, ср.= 47 мкм
282 | В00-0000114 | 07.07.2026 |  | Переработчик | Монтажторгстрой ООО | Монтажторгстрой ООО | ГПОкр(210-240 мкм (RAL 6034)) Элемент крепежный (16П L=6000) | МК, другое | 4 | 341.24 | Невыполнение требований НТД | Устранимое | 1.Покрытие сплошное, темно серого цвета. 2.Включения отсутствуют. 3.Потеки, сморщивание отсутствуют. 4На поверхности изделий имеются загрязнения неустановленной консистенции. 5.Толщина покрытия: от 11 мкм до 126 мкм, ср.= 46 мкм
284 | В00-0000114 | 07.07.2026 |  | Переработчик | Монтажторгстрой ООО | Монтажторгстрой ООО | ГПОкр(210-240 мкм (RAL 6034)) Пластина (20х80х160) | МК, другое | 2 | 3.74 | Невыполнение требований НТД | Устранимое | 1.Покрытие сплошное, темно серого цвета. 2.Включения отсутствуют. 3.Потеки, сморщивание отсутствуют. 4На поверхности изделий имеются загрязнения неустановленной консистенции. 5.Толщина покрытия: от 21 мкм до 76 мкм, ср.= 37 мкм
287 | В00-0000114 | 07.07.2026 |  | Переработчик | Монтажторгстрой ООО | Монтажторгстрой ООО | ГПОкр(210-240 мкм (RAL 6034)) Пластина опорная (12х240х240) | МК, другое | 2 | 10.62 | Невыполнение требований НТД | Устранимое | 1. Покрытие темно серого цвета нанесено не на все поверхности деталей. 2.Включения отсутствуют. 3.Потеки, сморщивание отсутствуют. 4.На поверхности изделий имеются загрязнения неустановленной консистенции. 5.Толщина покрытия: от 51 мкм до 69 мкм, ср.= 60 мкм.
288 | В00-0000114 | 07.07.2026 |  | Переработчик | Монтажторгстрой ООО | Монтажторгстрой ООО | ГПОкр(210-240 мкм (RAL 6034)) Ребро (20х370х380) | МК, другое | 2 | 33.38 | Невыполнение требований НТД | Устранимое | 1.Покрытие сплошное, темно серого цвета. 2.Включения отсутствуют. 3.Потеки, сморщивание отсутствуют. 4На поверхности изделий имеются загрязнения неустановленной консистенции. 5.Толщина покрытия: от 44 мкм до 73 мкм, ср.= 51 мкм
290 | В00-0000114 | 07.07.2026 |  | Переработчик | Монтажторгстрой ООО | Монтажторгстрой ООО | ГПОкр(210-240 мкм (RAL 6034)) Элемент распорный (16П L=1316) | МК, другое | 2 | 35.2 | Невыполнение требований НТД | Устранимое | 1.Покрытие сплошное, темно серого цвета. 2.Включения отсутствуют. 3.Потеки, сморщивание отсутствуют. 4На поверхности изделий имеются загрязнения неустановленной консистенции. 5.Толщина покрытия: от 16 мкм до 126 мкм, ср.= 51 мкм
295 | В00-0000114 | 07.07.2026 |  | Переработчик | Монтажторгстрой ООО | Монтажторгстрой ООО | ГПОкр(210-240 мкм (RAL 6034)) Пластина установочная (20х250х630) | МК, другое | 1 | 23.28 | Невыполнение требований НТД | Устранимое | 1.Покрытие сплошное, темно серого цвета. 2.Включения отсутствуют. 3.Потеки, сморщивание отсутствуют. 4На поверхности изделий имеются загрязнения неустановленной консистенции. 5.Толщина покрытия: от 29 мкм до 120 мкм, ср.= 70 мкм
302 | В00-0000114 | 07.07.2026 |  | Переработчик | Монтажторгстрой ООО | Монтажторгстрой ООО | ГПОкр(210-240 мкм (RAL 6034)) Пластина (10х220х360) | МК, другое | 4 | 24.48 | Невыполнение требований НТД | Устранимое | 1. Покрытие темно серого цвета нанесено не на все поверхности деталей. 2.Включения отсутствуют. 3.Потеки, сморщивание отсутствуют. 4.На поверхности изделий имеются загрязнения неустановленной консистенции. 5.Толщина покрытия: от 50 мкм до 98 мкм, ср.= 75 мкм.
303 | В00-0000114 | 07.07.2026 |  | Переработчик | Монтажторгстрой ООО | Монтажторгстрой ООО | ГПОкр(210-240 мкм (RAL 6034)) Лестница Л-1 | МК, другое | 1 | 590.32 | Невыполнение требований НТД | Устранимое | 1.Покрытие сплошное, темно серого цвета. 2.Включения отсутствуют. 3.Потеки, сморщивание отсутствуют. 4.На поверхности изделий имеются загрязнения неустановленной консистенции. 5.Толщина покрытия: от 10 мкм до 153 мкм, ср.= 57 мкм.
308 | В00-0000114 | 07.07.2026 |  | Переработчик | Монтажторгстрой ООО | Монтажторгстрой ООО | ГПОкр(210-240 мкм (RAL 6034)) Опора правая (L125х10 L=1300) | МК, другое | 2 | 48.32 | Невыполнение требований НТД | Устранимое | 1.Покрытие сплошное, темно серого цвета. 2.Включения отсутствуют. 3.Потеки, сморщивание отсутствуют. 4На поверхности изделий имеются загрязнения неустановленной консистенции. 5.Толщина покрытия: от 21 мкм до 76 мкм, ср.= 37 мкм.
310 | В00-0000114 | 07.07.2026 |  | Переработчик | Монтажторгстрой ООО | Монтажторгстрой ООО | ГПОкр(210-240 мкм (RAL 6034)) Опора левая (L125х10 L=1300) | МК, другое | 2 | 48.32 | Невыполнение требований НТД | Устранимое | 1.Покрытие сплошное, темно серого цвета. 2.Включения отсутствуют. 3.Потеки, сморщивание отсутствуют. 4.На поверхности изделий имеются загрязнения неустановленной консистенции. 5.Толщина покрытия: от 12 мкм до 57 мкм, ср.= 32 мкм.
311 | В00-0000114 | 07.07.2026 |  | Переработчик | Монтажторгстрой ООО | Монтажторгстрой ООО | ГПОкр(210-240 мкм (RAL 6034)) Опора правая (L125х10 L=340) | МК, другое | 2 | 11.84 | Невыполнение требований НТД | Устранимое | 1.Покрытие сплошное, темно серого цвета (1 шт.). 2. Покрытие темно серого цвета нанесено не на все поверхности детали (1 шт.). 3.Включения отсутствуют. 4.Потеки, сморщивание отсутствуют. 5.На поверхности изделий имеются загрязнения неустановленной консистенции. 6.Толщина покрытия: от 8 мкм до 85 мкм, ср.= 49 мкм.
320 | В00-0000114 | 07.07.2026 |  | Переработчик | Монтажторгстрой ООО | Монтажторгстрой ООО | ГПОкр(210-240 мкм (RAL 6034)) Опора левая (L125х10 L=340) | МК, другое | 2 | 11.84 | Невыполнение требований НТД | Устранимое | 1.Покрытие темно серого цвета нанесено не на все поверхности изделия. 2.Включения отсутствуют. 3.Потеки, сморщивание отсутствуют. 4.На поверхности изделий имеются загрязнения неустановленной консистенции. 5.Толщина покрытия: от 9 мкм до 98 мкм, ср.= 37 мкм.
330 | В00-0000114 | 07.07.2026 |  | Переработчик | Монтажторгстрой ООО | Монтажторгстрой ООО | ГПОкр(210-240 мкм (RAL 6034)) Ограждение Ог-1 | МК, другое | 2 | 172.48 | Невыполнение требований НТД | Устранимое | 1.Покрытие сплошное, темно серого цвета. 2.Включения отсутствуют. 3.Потеки, сморщивание отсутствуют. 4.На поверхности изделий имеются загрязнения неустановленной консистенции. 5.Толщина покрытия: от 9 мкм до 108 мкм, ср.= 45 мкм.
145 | В00-0000115 | 08.07.2026 | Поступление от переработчика 0000-000419 от 08.07.2026 8:41:30 | Переработчик | АРКУС ПСК ООО (ЭДО Такском ЗП согл. от 15.06.2026) | Склад ПДС черный | ПФК(закупка) Элемент закладной ЗФ-24/4/К230-5,0 (Окно) (ЭЗ 354.00.00.000 СБ) (от поставщика/перераб | ОО | 40 | 7320 | Невыполнение требований НТД | Устранимое | Дефекты сварных швов: 1 Сварной шов С10 зачищен до основного металла. 2. Брызги металла. 3. Натеки. 4. Кратер. 5. Подрезы. Дефекты термической резки: 1. Цепочка застывших капель. 2. Налипший шлак. Несооветствие требованиям КД: Не выполнено притупление кромок паза. Механические повреждения
323 | В00-0000116 | 09.07.2026 |  | Поставщик | ТЗМИК АЛЬТАИР ООО(ЭДО Такском ЗП увед. от 25.08.2026) | ТЗМИК АЛЬТАИР ООО(ЭДО Такском ЗП увед. от 25.08.2026) | ГПОкр(240) Кронштейн КП | МК, другое | 16 | 1169.92 | Невыполнение требований НТД |  | 1.На локальных участках дефекты сварных швов: брызги металла, поры, скопление пор. Доработано в процессе контроля сотрудником ОА «Завод Продмаш». 2.Разнооттеночность очищенной поверхности от светло-серого до темно-серого цвета. Шероховатость поверхности Rz от 30 до 80 мкм.
327 | В00-0000116 | 09.07.2026 |  | Поставщик | ТЗМИК АЛЬТАИР ООО(ЭДО Такском ЗП увед. от 25.08.2026) | ТЗМИК АЛЬТАИР ООО(ЭДО Такском ЗП увед. от 25.08.2026) | ГПОкр(240) Кронштейн КП | МК, другое | 16 | 1169.92 | Невыполнение требований НТД |  | Отсутствие перекрывание финишным покрытием: Дет. 1, дет. 2. Доработано в процессе контроля сотрудниками ООО «ТЗМИК Альтаир».
45 | В00-0000117 | 10.07.2026 | Приобретение товаров и услуг 0000-003062 от 09.07.2026 23:59:59 | Поставщик | СамараПромснаб ПК | Склад готовой продукции | ГПЦ(закупка) Хомут трубостойки (от поставщика/переработчика) | Мачты | 162 | 11.34 | Несоответствие геометрических размеров | В лом; | По чертежу R14+1, по факту 10-18.
146 | В00-0000118 | 13.07.2026 | Поступление от переработчика 0000-000428 от 13.07.2026 11:13:11 | Переработчик | АРКУС ПСК ООО (ЭДО Такском ЗП согл. от 15.06.2026) | Склад ПДС черный | ПФК(закупка) Кронштейн 2.К2-1,0-1,5-0/180-Ф5 (от поставщика/переработчика) | Кронштейны | 1 | 27.08 | Несоответствие геометрических размеров | Малозначительное | 1. Размер по КД 200(+/-2)мм, фактически 196 мм. 2. Отсутствует плавный перезод к основному металлу.
149 | В00-0000119 | 15.07.2026 | Поступление от переработчика 0000-000438 от 15.07.2026 11:36:57 | Переработчик | КЕДР-1 ООО (ЭДО ЗП с 21.01.2026) | Склад ПДС черный | ПФК(закупка) Элемент закладной ЗФ-24/4/К230-5,0 (Окно) (ЭЗ 354.00.00.000 СБ) (от поставщика/перераб | ОО | 40 | 7320 | Невыполнение требований НТД | Устранимое | 1. Брызги металла. 2. Подрезы. 3. Отсутствие лпавного перехода к основному металлу. 4. Кратеры. 5. Плохое повторное возбуждение дуги. 6. Натеки. 7. Не выполнено требование "Заварить". 8. Поры. 9. Не выполнено притупление кромок паза.
170 | В00-0000120 | 17.07.2026 |  | Поставщик | СамараПромснаб ПК | СамараПромснаб ПК | ОО_ГПЦ(15) Секция балки (Э 634.00.00.001), Гальваническое, (опытный образец) | Опытные образцы (НА ВЫСТАВКУ) | 4 | 3.32 | Невыполнение технических требований КД | Устранимое | Акт во вложении
171 | В00-0000120 | 17.07.2026 |  | Поставщик | СамараПромснаб ПК | СамараПромснаб ПК | ОО_ГПЦ(15) Подиум, Гальваническое, (опытный образец) | Опытные образцы (НА ВЫСТАВКУ) | 2 | 4.08 | Невыполнение технических требований КД | Устранимое | Акт во вложении
174 | В00-0000120 | 17.07.2026 |  | Поставщик | СамараПромснаб ПК | СамараПромснаб ПК | ОО_ГПЦ(15) Стойка дорожная, Гальваническое, (опытный образец) | Опытные образцы (НА ВЫСТАВКУ) | 4 | 0.8 | Невыполнение технических требований КД | Устранимое | Акт во вложении
353 | В00-0000121 | 17.07.2026 |  | Переработчик | МК ВОЛГАДОН ООО (ЭДО Таксом ЗП согл 21.05.2024) | МК ВОЛГАДОН ООО (ЭДО Таксом ЗП согл 21.05.2024) | (ПФК(закупка)) Решетка сварная балочная СБР1 (от поставщика/переработчика) | МК, другое | 8 | 1073.36 | Дефекты сварных швов | Устранимое | Брызги металла. Сварной шов №1 С8 - непровар в корне шва.
216 | В00-0000122 | 17.07.2026 |  | Переработчик | Монтажторгстрой ООО | Монтажторгстрой ООО | ГПОкр(210-240 мкм (RAL 6034)) Клин Ц 221.00.00.020 | МК, другое | 4 | 5.72 | Невыполнение требований НТД | Устранимое
228 | В00-0000122 | 17.07.2026 |  | Переработчик | Монтажторгстрой ООО | Монтажторгстрой ООО | ГПОкр(210-240 мкм (RAL 6034)) Элемент распорный (16П L=2275) | МК, другое | 1 | 31.33 | Невыполнение требований НТД | Устранимое
252 | В00-0000122 | 17.07.2026 |  | Переработчик | Монтажторгстрой ООО | Монтажторгстрой ООО | ГПОкр(210-240 мкм (RAL 6034)) Элемент крепежный (16П L=6000) | МК, другое | 4 | 341.24 | Невыполнение требований НТД | Устранимое
256 | В00-0000122 | 17.07.2026 |  | Переработчик | Монтажторгстрой ООО | Монтажторгстрой ООО | ГПОкр(210-240 мкм (RAL 6034)) Элемент распорный (16П L=1118) | МК, другое | 2 | 29.56 | Невыполнение требований НТД | Устранимое
257 | В00-0000122 | 17.07.2026 |  | Переработчик | Монтажторгстрой ООО | Монтажторгстрой ООО | ГПОкр(210-240 мкм (RAL 6034)) Площадка ПЛ-1 | МК, другое | 1 | 187.18 | Невыполнение требований НТД | Устранимое
258 | В00-0000122 | 17.07.2026 |  | Переработчик | Монтажторгстрой ООО | Монтажторгстрой ООО | ГПОкр(210-240 мкм (RAL 6034)) Элемент распорный (16П L=1985) | МК, другое | 1 | 27.07 | Невыполнение требований НТД | Устранимое
263 | В00-0000122 | 17.07.2026 |  | Переработчик | Монтажторгстрой ООО | Монтажторгстрой ООО | ГПОкр(210-240 мкм (RAL 6034)) Элемент распорный (16П L=1475) | МК, другое | 1 | 19.82 | Невыполнение требований НТД | Устранимое
264 | В00-0000122 | 17.07.2026 |  | Переработчик | Монтажторгстрой ООО | Монтажторгстрой ООО | ГПОкр(210-240 мкм (RAL 6034)) Элемент распорный (16П L=1316) | МК, другое | 2 | 35.2 | Невыполнение требований НТД | Устранимое
272 | В00-0000122 | 17.07.2026 |  | Переработчик | Монтажторгстрой ООО | Монтажторгстрой ООО | ГПОкр(210-240 мкм (RAL 6034)) Элемент распорный (16П L=1527) | МК, другое | 2 | 41.2 | Невыполнение требований НТД | Устранимое
273 | В00-0000122 | 17.07.2026 |  | Переработчик | Монтажторгстрой ООО | Монтажторгстрой ООО | ГПОкр(210-240 мкм (RAL 6034)) Элемент распорный (16П L=1735) | МК, другое | 1 | 23.52 | Невыполнение требований НТД | Устранимое
274 | В00-0000122 | 17.07.2026 |  | Переработчик | Монтажторгстрой ООО | Монтажторгстрой ООО | ГПОкр(210-240 мкм (RAL 6034)) Элемент распорный (16П L=1195) | МК, другое | 1 | 15.84 | Невыполнение требований НТД | Устранимое
280 | В00-0000122 | 17.07.2026 |  | Переработчик | Монтажторгстрой ООО | Монтажторгстрой ООО | ГПОкр(210-240 мкм (RAL 6034)) Пластина (20х80х160) | МК, другое | 2 | 3.74 | Невыполнение требований НТД | Устранимое
283 | В00-0000122 | 17.07.2026 |  | Переработчик | Монтажторгстрой ООО | Монтажторгстрой ООО | ГПОкр(210-240 мкм (RAL 6034)) Пластина опорная (12х240х240) | МК, другое | 2 | 10.62 | Невыполнение требований НТД | Устранимое
289 | В00-0000122 | 17.07.2026 |  | Переработчик | Монтажторгстрой ООО | Монтажторгстрой ООО | ГПОкр(210-240 мкм (RAL 6034)) Элемент крепежный (16П L=6740) | МК, другое | 2 | 191.68 | Невыполнение требований НТД | Устранимое
296 | В00-0000122 | 17.07.2026 |  | Переработчик | Монтажторгстрой ООО | Монтажторгстрой ООО | ГПОкр(210-240 мкм (RAL 6034)) Опора левая (L125х10 L=1300) | МК, другое | 2 | 48.32 | Невыполнение требований НТД | Устранимое
298 | В00-0000122 | 17.07.2026 |  | Переработчик | Монтажторгстрой ООО | Монтажторгстрой ООО | ГПОкр(210-240 мкм (RAL 6034)) Пластина (10х220х360) | МК, другое | 4 | 24.48 | Невыполнение требований НТД | Устранимое
304 | В00-0000122 | 17.07.2026 |  | Переработчик | Монтажторгстрой ООО | Монтажторгстрой ООО | ГПОкр(210-240 мкм (RAL 6034)) Опора правая (L125х10 L=1300) | МК, другое | 2 | 48.32 | Невыполнение требований НТД | Устранимое
305 | В00-0000122 | 17.07.2026 |  | Переработчик | Монтажторгстрой ООО | Монтажторгстрой ООО | ГПОкр(210-240 мкм (RAL 6034)) Пластина установочная (20х250х630) | МК, другое | 1 | 23.28 | Невыполнение требований НТД | Устранимое
316 | В00-0000122 | 17.07.2026 |  | Переработчик | Монтажторгстрой ООО | Монтажторгстрой ООО | ГПОкр(210-240 мкм (RAL 6034)) Опора левая (L125х10 L=340) | МК, другое | 2 | 11.84 | Невыполнение требований НТД | Устранимое
321 | В00-0000122 | 17.07.2026 |  | Переработчик | Монтажторгстрой ООО | Монтажторгстрой ООО | ГПОкр(210-240 мкм (RAL 6034)) Ребро (20х370х380) | МК, другое | 2 | 33.38 | Невыполнение требований НТД | Устранимое
322 | В00-0000122 | 17.07.2026 |  | Переработчик | Монтажторгстрой ООО | Монтажторгстрой ООО | ГПОкр(210-240 мкм (RAL 6034)) Опора правая (L125х10 L=340) | МК, другое | 2 | 11.84 | Невыполнение требований НТД | Устранимое
332 | В00-0000122 | 17.07.2026 |  | Переработчик | Монтажторгстрой ООО | Монтажторгстрой ООО | ГПОкр(210-240 мкм (RAL 6034)) Ограждение Ог-1 | МК, другое | 2 | 172.48 | Невыполнение требований НТД | Устранимое
333 | В00-0000122 | 17.07.2026 |  | Переработчик | Монтажторгстрой ООО | Монтажторгстрой ООО | ГПОкр(210-240 мкм (RAL 6034)) Лестница Л-1 | МК, другое | 1 | 590.32 | Невыполнение требований НТД | Устранимое
147 | В00-0000123 | 17.07.2026 | Поступление от переработчика 0000-000430 от 13.07.2026 13:30:24 | Переработчик | АЛЬТ ГРУПП ООО(ЭДО Такском ЗП увед. от 21.07.2026) | Склад ШТРИПС | _уу_Г/к штрипс 2,9*25/Ст3сп | Штрипсы |  | 1739.506 | Серповидность | Неустранимое | В процессе изготовления продукции выявлен скрытый дефект полосы 2,9*25: серповидность составляет 54 мм на длине 3 м.
150 | В00-0000124 | 20.07.2026 | Поступление от переработчика 0000-000451 от 19.07.2026 22:34:45 | Переработчик | АСТРЕЯ ООО (ЭДО Такском ЗП согл. от 19.03.2025) | Склад ПДС черный | ПФК(закупка) Элемент закладной ЗФ-24/4/К230-5,0 (Окно) (ЭЗ 354.00.00.000 СБ) (от поставщика/перераб | ОО | 15 | 2745 | Брызги металла | Устранимое | Брызги металла. ГОСТ 9.307 п.4.4.1
212 | В00-0000125 | 20.07.2026 |  | Переработчик | Монтажторгстрой ООО | Монтажторгстрой ООО | ГПОкр(210-240 мкм (RAL 6034)) Клин Ц 221.00.00.020 | МК, другое | 1 | 1.43 | Невыполнение требований НТД | Устранимое | Акт во вложении
240 | В00-0000125 | 20.07.2026 |  | Переработчик | Монтажторгстрой ООО | Монтажторгстрой ООО | ГПОкр(210-240 мкм (RAL 6034)) Элемент распорный (16П L=1195) | МК, другое | 1 | 15.84 | Невыполнение требований НТД | Устранимое | Акт во вложении
248 | В00-0000125 | 20.07.2026 |  | Переработчик | Монтажторгстрой ООО | Монтажторгстрой ООО | ГПОкр(210-240 мкм (RAL 6034)) Элемент крепежный (16П L=6000) | МК, другое | 2 | 170.62 | Невыполнение требований НТД | Устранимое | Акт во вложении
253 | В00-0000125 | 20.07.2026 |  | Переработчик | Монтажторгстрой ООО | Монтажторгстрой ООО | ГПОкр(210-240 мкм (RAL 6034)) Площадка ПЛ-1 | МК, другое | 1 | 187.18 | Невыполнение требований НТД | Устранимое | Акт во вложении
254 | В00-0000125 | 20.07.2026 |  | Переработчик | Монтажторгстрой ООО | Монтажторгстрой ООО | ГПОкр(210-240 мкм (RAL 6034)) Элемент распорный (16П L=1985) | МК, другое | 1 | 27.07 | Невыполнение требований НТД | Устранимое | Акт во вложении
255 | В00-0000125 | 20.07.2026 |  | Переработчик | Монтажторгстрой ООО | Монтажторгстрой ООО | ГПОкр(210-240 мкм (RAL 6034)) Элемент распорный (16П L=1735) | МК, другое | 1 | 23.52 | Невыполнение требований НТД | Устранимое | Акт во вложении
259 | В00-0000125 | 20.07.2026 |  | Переработчик | Монтажторгстрой ООО | Монтажторгстрой ООО | ГПОкр(210-240 мкм (RAL 6034)) Элемент распорный (16П L=1475) | МК, другое | 1 | 19.82 | Невыполнение требований НТД | Устранимое | Акт во вложении
260 | В00-0000125 | 20.07.2026 |  | Переработчик | Монтажторгстрой ООО | Монтажторгстрой ООО | ГПОкр(210-240 мкм (RAL 6034)) Элемент распорный (16П L=1316) | МК, другое | 2 | 35.2 | Невыполнение требований НТД | Устранимое | Акт во вложении
261 | В00-0000125 | 20.07.2026 |  | Переработчик | Монтажторгстрой ООО | Монтажторгстрой ООО | ГПОкр(210-240 мкм (RAL 6034)) Элемент распорный (16П L=2275) | МК, другое | 1 | 31.33 | Невыполнение требований НТД | Устранимое | Акт во вложении
268 | В00-0000125 | 20.07.2026 |  | Переработчик | Монтажторгстрой ООО | Монтажторгстрой ООО | ГПОкр(210-240 мкм (RAL 6034)) Элемент распорный (16П L=1527) | МК, другое | 2 | 41.2 | Невыполнение требований НТД | Устранимое | Акт во вложении
279 | В00-0000125 | 20.07.2026 |  | Переработчик | Монтажторгстрой ООО | Монтажторгстрой ООО | ГПОкр(210-240 мкм (RAL 6034)) Пластина опорная (12х240х240) | МК, другое | 2 | 10.62 | Невыполнение требований НТД | Устранимое | Акт во вложении
285 | В00-0000125 | 20.07.2026 |  | Переработчик | Монтажторгстрой ООО | Монтажторгстрой ООО | ГПОкр(210-240 мкм (RAL 6034)) Элемент крепежный (16П L=6740) | МК, другое | 1 | 95.84 | Невыполнение требований НТД | Устранимое | Акт во вложении
292 | В00-0000125 | 20.07.2026 |  | Переработчик | Монтажторгстрой ООО | Монтажторгстрой ООО | ГПОкр(210-240 мкм (RAL 6034)) Опора левая (L125х10 L=1300) | МК, другое | 2 | 48.32 | Невыполнение требований НТД | Устранимое | Акт во вложении
293 | В00-0000125 | 20.07.2026 |  | Переработчик | Монтажторгстрой ООО | Монтажторгстрой ООО | ГПОкр(210-240 мкм (RAL 6034)) Элемент распорный (16П L=1118) | МК, другое | 2 | 29.56 | Невыполнение требований НТД | Устранимое | Акт во вложении
294 | В00-0000125 | 20.07.2026 |  | Переработчик | Монтажторгстрой ООО | Монтажторгстрой ООО | ГПОкр(210-240 мкм (RAL 6034)) Пластина (10х220х360) | МК, другое | 1 | 6.12 | Невыполнение требований НТД | Устранимое | Акт во вложении
300 | В00-0000125 | 20.07.2026 |  | Переработчик | Монтажторгстрой ООО | Монтажторгстрой ООО | ГПОкр(210-240 мкм (RAL 6034)) Опора правая (L125х10 L=1300) | МК, другое | 2 | 48.32 | Невыполнение требований НТД | Устранимое | Акт во вложении
301 | В00-0000125 | 20.07.2026 |  | Переработчик | Монтажторгстрой ООО | Монтажторгстрой ООО | ГПОкр(210-240 мкм (RAL 6034)) Пластина установочная (20х250х630) | МК, другое | 1 | 23.28 | Невыполнение требований НТД | Устранимое | Акт во вложении
309 | В00-0000125 | 20.07.2026 |  | Переработчик | Монтажторгстрой ООО | Монтажторгстрой ООО | ГПОкр(210-240 мкм (RAL 6034)) Пластина (20х80х160) | МК, другое | 1 | 1.87 | Невыполнение требований НТД | Устранимое | Акт во вложении
317 | В00-0000125 | 20.07.2026 |  | Переработчик | Монтажторгстрой ООО | Монтажторгстрой ООО | ГПОкр(210-240 мкм (RAL 6034)) Ребро (20х370х380) | МК, другое | 1 | 16.69 | Невыполнение требований НТД | Устранимое | Акт во вложении
324 | В00-0000125 | 20.07.2026 |  | Переработчик | Монтажторгстрой ООО | Монтажторгстрой ООО | ГПОкр(210-240 мкм (RAL 6034)) Опора правая (L125х10 L=340) | МК, другое | 1 | 5.92 | Невыполнение требований НТД | Устранимое | Акт во вложении
328 | В00-0000125 | 20.07.2026 |  | Переработчик | Монтажторгстрой ООО | Монтажторгстрой ООО | ГПОкр(210-240 мкм (RAL 6034)) Ограждение Ог-1 | МК, другое | 2 | 172.48 | Невыполнение требований НТД | Устранимое | Акт во вложении
329 | В00-0000125 | 20.07.2026 |  | Переработчик | Монтажторгстрой ООО | Монтажторгстрой ООО | ГПОкр(210-240 мкм (RAL 6034)) Лестница Л-1 | МК, другое | 1 | 590.32 | Невыполнение требований НТД | Устранимое | Акт во вложении
337 | В00-0000125 | 20.07.2026 |  | Переработчик | Монтажторгстрой ООО | Монтажторгстрой ООО | ГПОкр(210-240 мкм (RAL 6034)) Опора левая (L125х10 L=340) | МК, другое | 2 | 11.84 | Невыполнение требований НТД | Устранимое | Акт во вложении
48 | В00-0000126 | 21.07.2026 | Приобретение товаров и услуг 0000-003199 от 17.07.2026 23:59:59 | Поставщик | МЕТАЛЛСЕРВИС-МОСКВА ООО | Основной склад | _уу_Труба 219*4,0 ГОСТ 10704-91/ 09Г2С, В-09Г2С (С345) | Трубы |  | 12725 | Несоответствия металлопроката | В лом; | фактическое содержание кремния Si = 0,18 - 0,22.
148 | В00-0000127 | 22.07.2026 | Поступление от переработчика 0000-000438 от 15.07.2026 11:36:57 | Переработчик | КЕДР-1 ООО (ЭДО ЗП с 21.01.2026) | Склад ПДС черный | ПФК(закупка) Элемент закладной ЗФ-24/4/К230-5,0 (Окно) (ЭЗ 354.00.00.000 СБ) (от поставщика/перераб | ОО | 40 | 7320 | Невыполнение требований НТД | Устранимое | ЭЗ 354.00.00.000 СБ: 1.«Б-Б» не выполнено требование «Заварить». 2.Сварной шов №2 фактические катеты 6-10 мм. 3.Дефекты сварных швов: плохое повторное возбуждение дуги, натек, превышение выпуклости, скопление пор, несплавления. ЭЗ 354.00.00.001: 1.Сварной шов С10 по ГОСТ 14771 фактические размеры: e=8-14 мм, g до 4 мм. Дефекты поверхности п/ф: Дет. 2 – заусенцы на торцевых поверхностях реза. Дет. 3 – дефекты термической резки – незавершенный рез.
47 | В00-0000128 | 22.07.2026 | Приобретение товаров и услуг 0000-003191 от 17.07.2026 0:00:00 | Поставщик | Строд Сервис (Самара) (ЭДО Такском ЗП 06.02.25) | Склад готовой продукции | (ЛЕВАЯ (черно-белая))_уу_Пленка для демпферного устройства ФО-2 фон+Сегмент 1 (черный)+Сегмент 2 (че | Пленка | 1 | 1.973 | Механическое повреждение | В лом; | Механическое повреждение
49 | В00-0000129 | 23.07.2026 | Приобретение товаров и услуг 0000-003224 от 20.07.2026 23:59:59 | Поставщик | АРГО ПКФ ООО(ЭДО Такском ЗП согл. от 04.05.2026) | Основной склад | ПФК(закупка) Шпилька М36-6azx320.58.-б/п ГОСТ 22042-76 Черное (полная резьба) (от поставщика/перераб | Метизы | 16 | 40.96 | Невыполнение требований НТД | В лом; | ISO 965-4:2021: D = 35,620 - 35,145 мм, фактически 35,89 - 35,83 мм; D2 = 33,022 - 32,798 мм, фактически 33,063 - 33,042 мм.
50 | В00-0000129 | 23.07.2026 | Приобретение товаров и услуг 0000-003224 от 20.07.2026 23:59:59 | Поставщик | АРГО ПКФ ООО(ЭДО Такском ЗП согл. от 04.05.2026) | Основной склад | ПФК(закупка) Шпилька М16-6azx170.58.-б/п ГОСТ 22042-76 Черное (полная резьба) (от поставщика/перераб | Метизы | 32 | 8.64 | Невыполнение требований НТД | В лом; | ISO 965-4:2021: D = 15,660 - 15,380 мм, фактически 15,98 - 15,92 мм; D2 = 14.361 - 14,201 мм, фактически 14,56 - 14,510 мм.
165 | В00-0000130 | 24.07.2026 |  | Переработчик | АРКУС ПСК ООО (ЭДО Такском ЗП согл. от 15.06.2026) | АРКУС ПСК ООО (ЭДО Такском ЗП согл. от 15.06.2026) | (ПФК(закупка)) Стойка СГ2 (от поставщика/переработчика) | РО | 1 | 867.52 | Невыполнение требований НТД | Устранимое | Дефекты термической резки – цыпочка застывших капель. Дефекты сварных швов – брызги металла.
169 | В00-0000130 | 24.07.2026 |  | Переработчик | АРКУС ПСК ООО (ЭДО Такском ЗП согл. от 15.06.2026) | АРКУС ПСК ООО (ЭДО Такском ЗП согл. от 15.06.2026) | (ПФК(закупка)) Секция СР19 (от поставщика/переработчика) | РО | 1 | 512.13 | Брызги металла | Устранимое | Дефекты сварных швов: - брызги металла. Доработаны в процессе контроля.
343 | В00-0000130 | 24.07.2026 |  | Переработчик | АРКУС ПСК ООО (ЭДО Такском ЗП согл. от 15.06.2026) | АРКУС ПСК ООО (ЭДО Такском ЗП согл. от 15.06.2026) | (ПФК(закупка)) Секция СР10 (от поставщика/переработчика) | РО | 2 | 2221.5 | Брызги металла | Устранимое | Дефекты сварных швов (1 шт.): - брызги металла. Доработаны в процессе контроля.
359 | В00-0000130 | 24.07.2026 |  | Переработчик | АРКУС ПСК ООО (ЭДО Такском ЗП согл. от 15.06.2026) | АРКУС ПСК ООО (ЭДО Такском ЗП согл. от 15.06.2026) | (ПФК(закупка)) Секция С-2 (ОР 363.03.00.000 СБ) (от поставщика/переработчика) | Опоры АСУДД | 1 | 1745.42 | Невыполнение требований НТД | Устранимое | 1.Несоответствия требованиям КД: Дет. 7 - отсутствуют. По КД Дет. 6 – 6 шт., фактически 10 шт. По КД Дет. 8 – 24 шт., фактически 12 шт. Выносной элемент А: размер 178±2 мм, фактически 185 мм. Выносной элемент Б: размер 112±2 мм, фактически 78 мм; 114мм. Гл. вид.: размер 1050±3 мм, фактически 1035 мм. Дет.1 -дет.7: размер 2300±4 мм, фактически 2380мм.; 2310 мм. 2.Дефекты сварных швов: - брызги металла; - тавровые сварные швы выполнены не по замкнутому контуру; - кратер; - поры.
365 | В00-0000130 | 24.07.2026 |  | Переработчик | АРКУС ПСК ООО (ЭДО Такском ЗП согл. от 15.06.2026) | АРКУС ПСК ООО (ЭДО Такском ЗП согл. от 15.06.2026) | (ПФК(закупка)) Стойка СП12 (от поставщика/переработчика) | РО | 1 | 1217.1 | Невыполнение требований НТД | Устранимое | 1.Дефекты сварных швов: - подрезы; - брызги металла. Доработано в процессе контроля. 2.Несоответствия требованиям КД: - соед. дет. 9-дет.7 – сварной шов №2 Т1 катет 10, фактически катет менее 8,5 мм – доработано в процессе контроля. - соединение дет. 7-8 и 5-8 - отсутствует технологическое отверстие. - Дет.5 – Стойка (2 шт.): Одна стойка изготовлена из 2х частей, сварным стыковым соединением е=13-15 мм, g=0-2,5мм с несъемной подкладкой. 3.Несоответствие требованиям НТД: - Дет. 7 - дефекты термической резки – цепочка застывших капель.
371 | В00-0000130 | 24.07.2026 |  | Переработчик | АРКУС ПСК ООО (ЭДО Такском ЗП согл. от 15.06.2026) | АРКУС ПСК ООО (ЭДО Такском ЗП согл. от 15.06.2026) | (ПФК(закупка)) Сегмент секции С-1 нижняя часть (ОР 374.02.02.000 СБ) (от поставщика/переработчика) | Опоры АСУДД | 1 | 539.75 | Дефекты сварных швов | Устранимое | Дефекты сварных швов: - брызги металла; - поры. Доработаны в процессе контроля.
384 | В00-0000130 | 24.07.2026 |  | Переработчик | АРКУС ПСК ООО (ЭДО Такском ЗП согл. от 15.06.2026) | АРКУС ПСК ООО (ЭДО Такском ЗП согл. от 15.06.2026) | (ПФК(закупка)) Сегмент секции С-1 верхняя часть (ОР 374.02.01.000 СБ) (от поставщика/переработчика) | Опоры АСУДД | 1 | 539.75 | Дефекты сварных швов | Устранимое | Дефекты сварных швов: - брызги металла; - соединение дет. 2 – дет. 1 отсутствует сварной шов №1 (одно место). Доработаны в процессе контроля.
385 | В00-0000130 | 24.07.2026 |  | Переработчик | АРКУС ПСК ООО (ЭДО Такском ЗП согл. от 15.06.2026) | АРКУС ПСК ООО (ЭДО Такском ЗП согл. от 15.06.2026) | (ПФК(закупка)) Сегмент секции С-2 верхняя часть (ОР 375.02.01.000 СБ) (от поставщика/переработчика) | Опоры АСУДД | 1 | 626.3 | Дефекты сварных швов | Устранимое | Дефекты сварных швов: - брызги металла; - подрезы. Доработаны в процессе контроля.
389 | В00-0000130 | 24.07.2026 |  | Переработчик | АРКУС ПСК ООО (ЭДО Такском ЗП согл. от 15.06.2026) | АРКУС ПСК ООО (ЭДО Такском ЗП согл. от 15.06.2026) | (ПФК(закупка)) Сегмент секции С-2 нижняя часть (ОР 375.02.02.000 СБ) (от поставщика/переработчика) | Опоры АСУДД | 1 | 626.3 | Брызги металла | Устранимое | Дефекты сварных швов: - брызги металла. Доработаны в процессе контроля.
378 | В00-0000131 | 28.07.2026 |  | Переработчик | МК ВОЛГАДОН ООО (ЭДО Таксом ЗП согл 21.05.2024) | МК ВОЛГАДОН ООО (ЭДО Таксом ЗП согл 21.05.2024) | (ПФК(закупка)) Секция С-5 (ОР 373.02.00.000 СБ) (от поставщика/переработчика) | Опоры АСУДД | 2 | 1920 | Дефекты сварных швов | Устранимое | Брызги металла; поры; не заваренные кратеры; натек.
151 | В00-0000132 | 28.07.2026 | Поступление от переработчика 0000-000477 от 28.07.2026 1:34:45 | Переработчик | АСТРЕЯ ООО (ЭДО Такском ЗП согл. от 19.03.2025) | Склад ПДС черный | ПФК(закупка) Элемент закладной ЗФ-24/4/К230-2,5 (ЭЗ 249.00.00.000 СБ) (от поставщика/переработчика) | ОО | 15 | 1372.95 | Невыполнение требований НТД | Устранимое | Сварные брызги, поры, наплывы металла, не выполнено требование "заварить". Присутствуют лакокрасочное покрытие, остатки маркировочных бирок производителя
152 | В00-0000132 | 28.07.2026 | Поступление от переработчика 0000-000477 от 28.07.2026 1:34:45 | Переработчик | АСТРЕЯ ООО (ЭДО Такском ЗП согл. от 19.03.2025) | Склад ПДС черный | ПФК(закупка) Элемент закладной ЗФ-24/4/К230-2,5 (ЭЗ 249.00.00.000 СБ) (от поставщика/переработчика) | ОО | 5 | 457.65 | Дефекты сварных швов | Устранимое | Сварные брызги, поры, наплывы металла, не выполнено требование "заварить".
340 | В00-0000133 | 29.07.2026 |  | Поставщик | ТЗМИК АЛЬТАИР ООО(ЭДО Такском ЗП увед. от 25.08.2026) | ТЗМИК АЛЬТАИР ООО(ЭДО Такском ЗП увед. от 25.08.2026) | ГПОкр(240) Кронштейн КП | МК, другое | 16 | 1169.92 | Невыполнение требований НТД |  | 1.На локальных участках дефекты сварных швов: брызги металла, поры, скопление пор. Доработано в процессе контроля сотрудником ОА «Завод Продмаш». 2.Разнооттеночность очищенной поверхности от светло-серого до темно-серого цвета. Шероховатость поверхности Rz от 30 до 80 мкм.
372 | В00-0000134 | 30.07.2026 |  | Переработчик | АРКУС ПСК ООО (ЭДО Такском ЗП согл. от 15.06.2026) | АРКУС ПСК ООО (ЭДО Такском ЗП согл. от 15.06.2026) | (ПФК(закупка)) Секция С-2 (ОР 363.03.00.000 СБ) (от поставщика/переработчика) | Опоры АСУДД | 1 | 1745.42 | Дефекты сварных швов | Устранимое | Не выполнено требование КД "заварить", пора, брызги металла, плохое повторное возобнавление дуги.
398 | В00-0000134 | 30.07.2026 |  | Переработчик | АРКУС ПСК ООО (ЭДО Такском ЗП согл. от 15.06.2026) | АРКУС ПСК ООО (ЭДО Такском ЗП согл. от 15.06.2026) | (ПФК(закупка)) Стойка Ст-7 (ОР 373.01.00.000 СБ) (от поставщика/переработчика) | Опоры АСУДД | 2 | 2766.26 | Брызги металла | Устранимое | Брызги металла.
403 | В00-0000134 | 30.07.2026 |  | Переработчик | АРКУС ПСК ООО (ЭДО Такском ЗП согл. от 15.06.2026) | АРКУС ПСК ООО (ЭДО Такском ЗП согл. от 15.06.2026) | (ПФК(закупка)) Стойка Ст-8 (ОР 365.01.00.000 СБ) (от поставщика/переработчика) | Опоры АСУДД | 1 | 878.9 | Дефекты сварных швов | Устранимое | Не выполнено требование КД "заварить", пора.
51 | В00-0000135 | 03.08.2026 | Приобретение товаров и услуг 0000-003450 от 29.07.2026 23:59:59 | Поставщик | ПТУ ГК ПКФ ООО (ЭДО Такском) | Склад готовой продукции | ГПЦ(закупка) (в КГ) Шайба С.24.0930 ГОСТ 11371-78 Оцинкованное | Метизы |  | 140 | Непроцинковка на плоской поверхности | В лом; | Непроценковка на полской поверхности
370 | В00-0000136 | 03.08.2026 |  | Переработчик | МК ВОЛГАДОН ООО (ЭДО Таксом ЗП согл 21.05.2024) | МК ВОЛГАДОН ООО (ЭДО Таксом ЗП согл 21.05.2024) | (ПФК(закупка)) Секция С-2 (ОР 368.02.00.000 СБ) (от поставщика/переработчика) | Опоры АСУДД | 2 | 1725.68 | Дефекты сварных швов |  | Брызги металла, пора.
357 | В00-0000137 | 03.08.2026 |  | Переработчик | МК ВОЛГАДОН ООО (ЭДО Таксом ЗП согл 21.05.2024) | МК ВОЛГАДОН ООО (ЭДО Таксом ЗП согл 21.05.2024) | ПФК(закупка) Элемент закладной ЗФ-24/4/К230-2,5 (ЭЗ 249.00.00.000 СБ) (от поставщика/переработчика) | ОО | 3 | 274.59 | Несоответствие катета шва |  | По КД шов №2 Т1 катет 6+2/-1 мм, фактически 4 мм.
153 | В00-0000138 | 04.08.2026 | Поступление от переработчика 0000-000512 от 04.08.2026 12:07:27 | Переработчик | Самарский колледж сервиса ГАПОУ Самарской области СКСПО (ЭДО Такском с 01.04.25) | Склад ПДС черный | ПФК(закупка) Элемент закладной ЗФ-24/4/К230-2,5 (ЭЗ 249.00.00.000 СБ) (от поставщика/переработчика) | ОО | 10 | 915.3 | Дефекты сварных швов | Устранимое | Брызги металла, натек, сварной шов №2 выполнен не по контуру
163 | В00-0000139 | 04.08.2026 |  | Переработчик | АРКУС ПСК ООО (ЭДО Такском ЗП согл. от 15.06.2026) | АРКУС ПСК ООО (ЭДО Такском ЗП согл. от 15.06.2026) | (ПФК(закупка)) Секция СР1 (от поставщика/переработчика) | РО | 2 | 1213.5 | Дефекты сварных швов | Устранимое | Брызги металла, отсутствие плавного перехода сварного шва к основному металлу.
358 | В00-0000139 | 04.08.2026 |  | Переработчик | АРКУС ПСК ООО (ЭДО Такском ЗП согл. от 15.06.2026) | АРКУС ПСК ООО (ЭДО Такском ЗП согл. от 15.06.2026) | (ПФК(закупка)) Секция С-1 (ОР 363.02.00.000 СБ) (от поставщика/переработчика) | Опоры АСУДД | 2 | 3588.7 | Дефекты сварных швов | Устранимое | Брызги металла, отсутствие плавного перехода сварного шва к основному металлу.
350 | В00-0000140 | 04.08.2026 |  | Переработчик | АРКУС ПСК ООО (ЭДО Такском ЗП согл. от 15.06.2026) | АРКУС ПСК ООО (ЭДО Такском ЗП согл. от 15.06.2026) | ПФК(закупка) Элемент закладной ЗФ-24/4/К230-2,5 (ЭЗ 249.00.00.000 СБ) (от поставщика/переработчика) | ОО | 92 | 8420.76 | Брызги металла |  | Брызги металла
373 | В00-0000141 | 07.08.2026 |  | Переработчик | АРКУС ПСК ООО (ЭДО Такском ЗП согл. от 15.06.2026) | АРКУС ПСК ООО (ЭДО Такском ЗП согл. от 15.06.2026) | (ПФК(закупка)) Секция С-2 (ОР 363.03.00.000 СБ) (от поставщика/переработчика) | Опоры АСУДД | 1 | 1745.42 | Брызги металла |  | Брызги металла
407 | В00-0000141 | 07.08.2026 |  | Переработчик | АРКУС ПСК ООО (ЭДО Такском ЗП согл. от 15.06.2026) | АРКУС ПСК ООО (ЭДО Такском ЗП согл. от 15.06.2026) | (ПФК(закупка)) Стойка Ст-9 (ОР 366.01.00.000 СБ) (от поставщика/переработчика) | Опоры АСУДД | 1 | 1212.86 | Дефекты сварных швов |  | Не выполнено требование КД "заварить", брызги металла.
412 | В00-0000141 | 07.08.2026 |  | Переработчик | АРКУС ПСК ООО (ЭДО Такском ЗП согл. от 15.06.2026) | АРКУС ПСК ООО (ЭДО Такском ЗП согл. от 15.06.2026) | (ПФК(закупка)) Стойка Ст-8 (ОР 365.01.00.000 СБ) (от поставщика/переработчика) | Опоры АСУДД | 2 | 1757.8 | Дефекты сварных швов |  | Не выполнено требование КД "заварить", брызги металла.
396 | В00-0000142 | 10.08.2026 |  | Переработчик | МК ВОЛГАДОН ООО (ЭДО Таксом ЗП согл 21.05.2024) | МК ВОЛГАДОН ООО (ЭДО Таксом ЗП согл 21.05.2024) | (ПФК(закупка)) Секция С-2 (ОР 368.02.00.000 СБ) (от поставщика/переработчика) | Опоры АСУДД | 8 | 6902.72 | Дефекты сварных швов |  | Брызги металла, плохое повторное возобновление дуги, отсутствие плавного перехода сварного шва к основному металлу.
154 | В00-0000143 | 11.08.2026 | Поступление от переработчика 0000-000548 от 11.08.2026 14:49:32 | Переработчик | АСТРЕЯ ООО (ЭДО Такском ЗП согл. от 19.03.2025) | Склад ПДС черный | ПФК(закупка) Элемент закладной ЗФ-30/4/К300-4,5 (от поставщика/переработчика) | ОО | 5 | 1092.25 | Невыполнение требований НТД | Малозначительное Устранимое | Деталь 3 Фланец 20х390х390: Геометрические размеры: 1. Размер по КД 390 (+/-0,5) фактически 385-393 мм. 2. Размер по КД 34 (+1) фактически 36-37 мм. Дефекты реза: 1. Единичные и групповые выхваты в отверстиях.
368 | В00-0000144 | 11.08.2026 |  | Переработчик | АРКУС ПСК ООО (ЭДО Такском ЗП согл. от 15.06.2026) | АРКУС ПСК ООО (ЭДО Такском ЗП согл. от 15.06.2026) | (ПФК(закупка)) Секция С-2 (ОР 363.03.00.000 СБ) (от поставщика/переработчика) | Опоры АСУДД | 1 | 1745.42 | Невыполнение требований НТД |  | Дефекты сварных швов: Брызги металла, поры, цепочка пор. Отклонения формообразования: Связь 10х280х980 прогиб в плоскости до 4 мм. (по ГОСТ 23118 до 1 мм.)
408 | В00-0000144 | 11.08.2026 |  | Переработчик | АРКУС ПСК ООО (ЭДО Такском ЗП согл. от 15.06.2026) | АРКУС ПСК ООО (ЭДО Такском ЗП согл. от 15.06.2026) | (ПФК(закупка)) Стойка Ст-8 (ОР 365.01.00.000 СБ) (от поставщика/переработчика) | Опоры АСУДД | 1 | 878.9 | Невыполнение требований НТД |  | Дефекты сварных швов: брызги металла, плохое повторное возбуждение дуги. Отклонения формообразования: Плита 25х700х800 прогиб в плоскости до 6 мм. (по ГОСТ 23118 до 1 мм.)
411 | В00-0000144 | 11.08.2026 |  | Переработчик | АРКУС ПСК ООО (ЭДО Такском ЗП согл. от 15.06.2026) | АРКУС ПСК ООО (ЭДО Такском ЗП согл. от 15.06.2026) | (ПФК(закупка)) Стойка Ст-9 (ОР 366.01.00.000 СБ) (от поставщика/переработчика) | Опоры АСУДД | 1 | 1212.86 | Дефекты сварных швов |  | Дефекты сварных швов: брызги металла, поры, цепочка пор, подрезы.
155 | В00-0000145 | 12.08.2026 | Поступление от переработчика 0000-000549 от 12.08.2026 11:21:31 | Переработчик | Роспромстрой ООО (ЭДО Такском) | Корпус №02 | _уу_Г/к штрипс 3,9*368 (0+2)/Ст3сп | Штрипсы |  | 10385 | Невыполнение требований НТД | Устранимое | Зазубрены, заусенцы по торцу
156 | В00-0000146 | 13.08.2026 | Поступление от переработчика 0000-000559 от 13.08.2026 11:31:31 | Переработчик | АРКУС ПСК ООО (ЭДО Такском ЗП согл. от 15.06.2026) | Склад ПДС черный | (ПФК(закупка)) Секция С-2 (ОР 363.03.00.000 СБ) (от поставщика/переработчика) | Опоры АСУДД | 1 | 1745.42 | Невыполнение требований НТД | Устранимое | Дефекты сварных швов: Брызги металла. Отклонения формообразования: Связь 10х280х980 прогиб в плоскости 4-9 мм. (по ГОСТ 23118 до 1 мм.)
157 | В00-0000147 | 14.08.2026 | Поступление от переработчика 0000-000566 от 14.08.2026 11:33:04 | Переработчик | Роспромстрой ООО (ЭДО Такском) | _Склад корпус №2 | _уу_Г/к штрипс 3,9*368 (0+2)/Ст3сп | Штрипсы |  | 7524 | Невыполнение требований НТД | Устранимое | Зазубрены, заусенцы по торцу
352 | В00-0000148 | 14.08.2026 |  | Поставщик | ТЗМИК АЛЬТАИР ООО(ЭДО Такском ЗП увед. от 25.08.2026) | ТЗМИК АЛЬТАИР ООО(ЭДО Такском ЗП увед. от 25.08.2026) | ГПОкр(240) Кронштейн КПн | МК, другое | 32 | 2339.84 | Невыполнение требований НТД |  | 1.На локальных участках дефекты сварных швов: брызги металла, поры, скопление пор. Доработано в процессе контроля сотрудником АО «Завод Продмаш». 2.Разнооттеночность очищенной поверхности от светло-серого до темно-серого цвета. Шероховатость поверхности Rz от 30 до 80 мкм.
377 | В00-0000149 | 14.08.2026 |  | Переработчик | АРКУС ПСК ООО (ЭДО Такском ЗП согл. от 15.06.2026) | АРКУС ПСК ООО (ЭДО Такском ЗП согл. от 15.06.2026) | (ПФК(закупка)) Секция С-2 (ОР 363.03.00.000 СБ) (от поставщика/переработчика) | Опоры АСУДД | 1 | 1745.42 | Отклонение формообразования и линейных размеров | Малозначительное Устранимое | Отклонения формообразования: Связь 10х280х980 прогиб в плоскости 5-6 мм. (по ГОСТ 23118 до 1 мм.).
386 | В00-0000149 | 14.08.2026 |  | Переработчик | АРКУС ПСК ООО (ЭДО Такском ЗП согл. от 15.06.2026) | АРКУС ПСК ООО (ЭДО Такском ЗП согл. от 15.06.2026) | (ПФК(закупка)) Стойка Ст-1 (ОР 364.01.00.000 СБ) (от поставщика/переработчика) | Опоры АСУДД | 1 | 2347.09 | Невыполнение требований НТД | Малозначительное Устранимое | Дефекты сварных швов: Брызги металла, неправильная форма шва, подрезы , поры ( ГОСТ 14771, ГОСТ 23118, ГОСТ 9.307)
399 | В00-0000149 | 14.08.2026 |  | Переработчик | АРКУС ПСК ООО (ЭДО Такском ЗП согл. от 15.06.2026) | АРКУС ПСК ООО (ЭДО Такском ЗП согл. от 15.06.2026) | (ПФК(закупка)) Стойка Ст-5 (ОР 371.01.00.000 СБ) (от поставщика/переработчика) | Опоры АСУДД | 1 | 1704.28 | Невыполнение требований НТД | Малозначительное Устранимое | Дефекты сварных швов: Брызги металла, подрезы , поры ( ГОСТ 14771, ГОСТ 23118)
383 | В00-0000150 | 15.08.2026 |  | Переработчик | МК ВОЛГАДОН ООО (ЭДО Таксом ЗП согл 21.05.2024) | МК ВОЛГАДОН ООО (ЭДО Таксом ЗП согл 21.05.2024) | (ПФК(закупка)) Секция С-3 (ОР 368.03.00.000 СБ) (от поставщика/переработчика) | Опоры АСУДД | 1 | 780.8 | Невыполнение требований НТД |  | Сварной шов №4 Н1 катет 6+2/-1 мм, фактически 4 мм. Брызги металла.
392 | В00-0000150 | 15.08.2026 |  | Переработчик | МК ВОЛГАДОН ООО (ЭДО Таксом ЗП согл 21.05.2024) | МК ВОЛГАДОН ООО (ЭДО Таксом ЗП согл 21.05.2024) | (ПФК(закупка)) Секция С-2 (ОР 368.02.00.000 СБ) (от поставщика/переработчика) | Опоры АСУДД | 3 | 2588.52 | Невыполнение требований НТД |  | Сварной шов №4 Н1 катет 6+2/-1 мм, фактически 4 мм. Брызги металла.
401 | В00-0000150 | 15.08.2026 |  | Переработчик | МК ВОЛГАДОН ООО (ЭДО Таксом ЗП согл 21.05.2024) | МК ВОЛГАДОН ООО (ЭДО Таксом ЗП согл 21.05.2024) | (ПФК(закупка)) Секция С-1 (ОР 366.02.00.000 СБ) (от поставщика/переработчика) | Опоры АСУДД | 4 | 3806.4 | Невыполнение требований НТД |  | Сварной шов №4 Н1 катет 6+2/-1 мм, фактически 4 мм. Брызги металла.
356 | В00-0000151 | 20.08.2026 |  | Поставщик | ТЗМИК АЛЬТАИР ООО(ЭДО Такском ЗП увед. от 25.08.2026) | ТЗМИК АЛЬТАИР ООО(ЭДО Такском ЗП увед. от 25.08.2026) | ГПОкр(240) Кронштейн КПн | МК, другое | 32 | 2339.84 | Невыполнение требований НТД |  | 1.На локальных участках дефекты сварных швов: брызги металла, плохое повторное возбуждение дуги. Доработано в процессе контроля сотрудником ОА «Завод Продмаш». 2.Разнооттеночность очищенной поверхности от светло-серого до темно-серого цвета, на торцевых поверхностях деталей и отверстий «бурая ржавчина». Шероховатость поверхности Rz от 30 до 80 мкм.
388 | В00-0000152 | 20.08.2026 |  | Переработчик | МК ВОЛГАДОН ООО (ЭДО Таксом ЗП согл 21.05.2024) | МК ВОЛГАДОН ООО (ЭДО Таксом ЗП согл 21.05.2024) | (ПФК(закупка)) Секция С-1 (ОР 366.02.00.000 СБ) (от поставщика/переработчика) | Опоры АСУДД | 3 | 2854.8 | Дефекты сварных швов |  | Дефекты сварных соединений: уменьшение катета сварного соединения, согласно чертежу ОР 366.02.00.000СБ сварной шов №5 Т1 катет 6. Фактически 4мм. Брызги металла
380 | В00-0000153 | 22.08.2026 |  | Переработчик | АРКУС ПСК ООО (ЭДО Такском ЗП согл. от 15.06.2026) | АРКУС ПСК ООО (ЭДО Такском ЗП согл. от 15.06.2026) | (ПФК(закупка)) Стойка Ст-2 (ОР 375.01.00.000 СБ) (от поставщика/переработчика) | Опоры АСУДД | 1 | 2081.87 | Брызги металла |  | Брызги металла
382 | В00-0000153 | 22.08.2026 |  | Переработчик | АРКУС ПСК ООО (ЭДО Такском ЗП согл. от 15.06.2026) | АРКУС ПСК ООО (ЭДО Такском ЗП согл. от 15.06.2026) | (ПФК(закупка)) Стойка Ст-1 (ОР 364.01.00.000 СБ) (от поставщика/переработчика) | Опоры АСУДД | 1 | 2347.09 | Брызги металла |  | Брызги металла
395 | В00-0000153 | 22.08.2026 |  | Переработчик | АРКУС ПСК ООО (ЭДО Такском ЗП согл. от 15.06.2026) | АРКУС ПСК ООО (ЭДО Такском ЗП согл. от 15.06.2026) | (ПФК(закупка)) Стойка Ст-5 (ОР 371.01.00.000 СБ) (от поставщика/переработчика) | Опоры АСУДД | 1 | 1704.28 | Брызги металла |  | Брызги металла
413 | В00-0000153 | 22.08.2026 |  | Переработчик | АРКУС ПСК ООО (ЭДО Такском ЗП согл. от 15.06.2026) | АРКУС ПСК ООО (ЭДО Такском ЗП согл. от 15.06.2026) | (ПФК(закупка)) Стойка Ст-1 (ОР 374.01.00.000 СБ) (от поставщика/переработчика) | Опоры АСУДД | 1 | 1802.92 | Дефекты сварных швов |  | Деталь 1 сварной шов №4 Н1-катет 6, фактически 4 мм (одно место), брызги металла.
417 | В00-0000153 | 22.08.2026 |  | Переработчик | АРКУС ПСК ООО (ЭДО Такском ЗП согл. от 15.06.2026) | АРКУС ПСК ООО (ЭДО Такском ЗП согл. от 15.06.2026) | (ПФК(закупка)) Стойка Ст-3 (ОР 369.01.00.000 СБ) (от поставщика/переработчика) | Опоры АСУДД | 1 | 1584.13 | Брызги металла |  | Брызги металла
360 | В00-0000154 | 24.08.2026 |  | Поставщик | ТЗМИК АЛЬТАИР ООО(ЭДО Такском ЗП увед. от 25.08.2026) | ТЗМИК АЛЬТАИР ООО(ЭДО Такском ЗП увед. от 25.08.2026) | ГПОкр(240) Кронштейн КПн | МК, другое | 30 | 2193.6 | Невыполнение требований НТД |  | 1.На локальных участках дефекты сварных швов: брызги металла, плохое повторное возбуждение дуги. Доработано в процессе контроля сотрудником ОА «Завод Продмаш». 2.Разнооттеночность очищенной поверхности от светло-серого до темно-серого цвета, на торцевых поверхностях деталей и отверстий «бурая ржавчина». Шероховатость поверхности Rz от 30 до 80 мкм.
339 | В00-0000155 | 25.08.2026 |  | Поставщик | ТЗМИК АЛЬТАИР ООО(ЭДО Такском ЗП увед. от 25.08.2026) | ТЗМИК АЛЬТАИР ООО(ЭДО Такском ЗП увед. от 25.08.2026) | ГПОкр(240) Кронштейн КПн | МК, другое | 30 | 2193.6 | Невыполнение требований НТД |  | 1.На локальных участках дефекты сварных швов: брызги металла, плохое повторное возбуждение дуги. Доработано в процессе контроля сотрудником ОА «Завод Продмаш». 2.Разнооттеночность очищенной поверхности от светло-серого до темно-серого цвета, на торцевых поверхностях деталей и отверстий «бурая ржавчина». Шероховатость поверхности Rz от 30 до 80 мкм.
387 | В00-0000156 | 25.08.2026 |  | Переработчик | АРКУС ПСК ООО (ЭДО Такском ЗП согл. от 15.06.2026) | АРКУС ПСК ООО (ЭДО Такском ЗП согл. от 15.06.2026) | (ПФК(закупка)) Стойка Ст-4 (ОР 370.01.00.000 СБ) (от поставщика/переработчика) | Опоры АСУДД | 1 | 1691.19 | Брызги металла |  | Брызги металла
409 | В00-0000156 | 25.08.2026 |  | Переработчик | АРКУС ПСК ООО (ЭДО Такском ЗП согл. от 15.06.2026) | АРКУС ПСК ООО (ЭДО Такском ЗП согл. от 15.06.2026) | (ПФК(закупка)) Стойка Ст-1 (ОР 367.01.00.000 СБ) (от поставщика/переработчика) | Опоры АСУДД | 2 | 3334.8 | Брызги металла |  | Брызги металла
42 | В00-0000157 | 26.08.2026 | Приобретение товаров и услуг 0000-002896 от 01.07.2026 15:42:25 | Поставщик | СамараПромснаб ПК | Корпус №09 | ГПЦ(60) Ролик кабеля МФГ-М 001.20.30.001 | Мачты | 180 | 23.4 | Несоответствие требованиям КД |  | Отсутствует цинковое покрытие.
44 | В00-0000158 | 26.08.2026 | Приобретение товаров и услуг 0000-003039 от 08.07.2026 16:28:20 | Поставщик | СамараПромснаб ПК | Склад готовой продукции | ГПЦ(60) Ролик кабеля МФГ-М 001.20.30.001 | Мачты | 388 | 50.44 | Несоответствие требованиям КД |  | Отсутствие цинкового покрытия.
158 | В00-0000159 | 27.08.2026 | Поступление от переработчика 0000-000620 от 25.08.2026 14:28:56 | Переработчик | КЕДР-1 ООО (ЭДО ЗП с 21.01.2026) | Склад ПДС черный | (ПФК(закупка)) Настил Р 44,4х11,1/30х2 1 А 1000х1000 (от поставщика/переработчика) | Настилы прессованные | 12 | 245.64 | Невыполнение требований НТД | Устранимое | 1. Натеки. 2. Прожоги. 3. Несплавление. 4. Выступание обрамляющего элемента над несущей полосой 1,2 мм (по СТО не более 1 мм), 5. выступание связующего элементана несущей полосой 2 мм (по СТО не более 1,5 мм). 6. Ширина несущей полосы по КД 2 мм, фактически 1 мм на конктерном участке)
391 | В00-0000160 | 27.08.2026 |  | Переработчик | АРКУС ПСК ООО (ЭДО Такском ЗП согл. от 15.06.2026) | АРКУС ПСК ООО (ЭДО Такском ЗП согл. от 15.06.2026) | (ПФК(закупка)) Стойка Ст-4 (ОР 370.01.00.000 СБ) (от поставщика/переработчика) | Опоры АСУДД | 1 | 1691.19 | Дефекты сварных швов |  | Дефекты сварных соединений: скопление пор, подрезы, неполное заполнение разделки кромок, брызги.
394 | В00-0000160 | 27.08.2026 |  | Переработчик | АРКУС ПСК ООО (ЭДО Такском ЗП согл. от 15.06.2026) | АРКУС ПСК ООО (ЭДО Такском ЗП согл. от 15.06.2026) | (ПФК(закупка)) Стойка Ст-5 (ОР 371.01.00.000 СБ) (от поставщика/переработчика) | Опоры АСУДД | 1 | 1704.28 | Дефекты сварных швов |  | Дефекты сварных соединений: подрезы, неполное заполнение разделки кромок, брызги.
421 | В00-0000160 | 27.08.2026 |  | Переработчик | АРКУС ПСК ООО (ЭДО Такском ЗП согл. от 15.06.2026) | АРКУС ПСК ООО (ЭДО Такском ЗП согл. от 15.06.2026) | (ПФК(закупка)) Стойка Ст-3 (ОР 369.01.00.000 СБ) (от поставщика/переработчика) | Опоры АСУДД | 1 | 1584.13 | Дефекты сварных швов |  | Дефекты сварных соединений: скопление пор, подрезы, неполное заполнение разделки кромок, брызги.
52 | В00-0000161 | 31.08.2026 | Приобретение товаров и услуг 0000-003932 от 28.08.2026 0:00:00 | Поставщик | МЕТАЛЛСЕРВИС-МОСКВА ООО | Основной склад | _уу_Труба 219*9,0 ГОСТ 10704-91/ 09Г2С, В-09Г2С (С345) | Трубы |  | 16221 | Невыполнение требований НТД | В лом; | По ГОСТ 10704 п. 6 толщина стенки 9+0,6/-0,8 мм, фактически 8,03-8,08 мм.
53 | В00-0000161 | 31.08.2026 | Приобретение товаров и услуг 0000-003932 от 28.08.2026 0:00:00 | Поставщик | МЕТАЛЛСЕРВИС-МОСКВА ООО | Основной склад | _уу_Труба 325*10,0 ГОСТ 10704-91/ 09Г2С, В-09Г2С (С345) | Трубы |  | 1865 | Невыполнение требований НТД | В лом; | По ГОСТ 10704 п. 6 толщина стенки 10+0,6/-0,8 мм, фактически 9,00-9,04 мм.
54 | В00-0000161 | 31.08.2026 | Приобретение товаров и услуг 0000-003932 от 28.08.2026 0:00:00 | Поставщик | МЕТАЛЛСЕРВИС-МОСКВА ООО | Основной склад | _уу_Труба 325*9,0 ГОСТ 10704-91/ 09Г2С, В-09Г2С (С345) | Трубы |  | 1684 | Невыполнение требований НТД | В лом; | По ГОСТ 10704 п. 6 толщина стенки 9+0,6/-0,8 мм, фактически 8,01-8,04 мм.
55 | В00-0000162 | 31.08.2026 | Приобретение товаров и услуг 0000-003933 от 29.08.2026 0:00:00 | Поставщик | ТРУБОСТАЛЬ ООО | Основной склад | _уу_Труба 219*7,0 ГОСТ 10704-91/ 09Г2С, В-09Г2С (С345) | Трубы |  | 1317 | Невыполнение требований НТД | Взять в работу в штатном режиме; | По ГОСТ 10704 п. 6 толщина стенки 7+0,45/-0,6 мм, фактически 7,9 мм.
363 | В00-0000163 | 01.09.2026 |  | Переработчик | АРКУС ПСК ООО (ЭДО Такском ЗП согл. от 15.06.2026) | АРКУС ПСК ООО (ЭДО Такском ЗП согл. от 15.06.2026) | (ПФК(закупка)) Стойка Ст-1 (ОР 362.01.00.000 СБ) (от поставщика/переработчика) | Опоры АСУДД | 1 | 1315.87 | Отклонение формообразования и линейных размеров | Устранимое | Элемент рамы дет. 2 Плита торцевая прогиб в плоскости до 5 мм, по ГОСТ 23118 до 1 мм
367 | В00-0000163 | 01.09.2026 |  | Переработчик | АРКУС ПСК ООО (ЭДО Такском ЗП согл. от 15.06.2026) | АРКУС ПСК ООО (ЭДО Такском ЗП согл. от 15.06.2026) | (ПФК(закупка)) Стойка Ст-2 (ОР 362.02.00.000 СБ) (от поставщика/переработчика) | Опоры АСУДД | 1 | 1220.7 | Отклонение формообразования и линейных размеров | Устранимое | Элемент рамы дет. 2 Плита торцевая прогиб в плоскости до 5 мм, по ГОСТ 23118 до 1 мм
376 | В00-0000163 | 01.09.2026 |  | Переработчик | АРКУС ПСК ООО (ЭДО Такском ЗП согл. от 15.06.2026) | АРКУС ПСК ООО (ЭДО Такском ЗП согл. от 15.06.2026) | (ПФК(закупка)) Стойка Ст-4 (ОР 377.01.00.000 СБ) (от поставщика/переработчика) | Опоры АСУДД | 1 | 2379.28 | Брызги металла | Устранимое | Брызги металла
393 | В00-0000163 | 01.09.2026 |  | Переработчик | АРКУС ПСК ООО (ЭДО Такском ЗП согл. от 15.06.2026) | АРКУС ПСК ООО (ЭДО Такском ЗП согл. от 15.06.2026) | (ПФК(закупка)) Стойка Ст-2 (ОР 375.01.00.000 СБ) (от поставщика/переработчика) | Опоры АСУДД | 2 | 4163.74 | Брызги металла | Устранимое | Брызги металла
397 | В00-0000163 | 01.09.2026 |  | Переработчик | АРКУС ПСК ООО (ЭДО Такском ЗП согл. от 15.06.2026) | АРКУС ПСК ООО (ЭДО Такском ЗП согл. от 15.06.2026) | (ПФК(закупка)) Стойка Ст-3 (ОР 376.01.00.000 СБ) (от поставщика/переработчика) | Опоры АСУДД | 1 | 2322.33 | Брызги металла | Устранимое | Брызги металла
406 | В00-0000164 | 02.09.2026 |  | Переработчик | СТАРТ ООО (ЭДО Такском ЗП 25.08.26 увед от 24.08.26) | СТАРТ ООО (ЭДО Такском ЗП 25.08.26 увед от 24.08.26) | ПФК(закупка) Стойка 1 (ОР 386.01.00.000 СБ) (от поставщика/переработчика) | РО | 1 | 689.04 | Невыполнение требований НТД | Устранимое | Дефекты сварных швов: брызги металла, натеки, плохое повторное возбуждение дуги, отсутствие плавного перехода сварного шва к основному металлу. Дефекты устранены в процессе контроля. Геометрические размеры: Элемент рамы дет. 2 фланец одно отверстие диаметром 23-24 мм, по КД 27+1 мм.
410 | В00-0000164 | 02.09.2026 |  | Переработчик | СТАРТ ООО (ЭДО Такском ЗП 25.08.26 увед от 24.08.26) | СТАРТ ООО (ЭДО Такском ЗП 25.08.26 увед от 24.08.26) | ПФК(закупка) Стойка 4 (ОР 384.02.00.000 СБ) (от поставщика/переработчика) | РО | 2 | 1465 | Невыполнение требований НТД | Устранимое | Дефекты сварных швов: брызги металла, натеки, плохое повторное возбуждение дуги, отсутствие плавного перехода сварного шва к основному металлу. Дефекты устранены в процессе контроля. Геометрические размеры: Элемент рамы дет. 2 фланец одно отверстие диаметром 23-24 мм, по КД 27+1 мм.
423 | В00-0000164 | 02.09.2026 |  | Переработчик | СТАРТ ООО (ЭДО Такском ЗП 25.08.26 увед от 24.08.26) | СТАРТ ООО (ЭДО Такском ЗП 25.08.26 увед от 24.08.26) | ПФК(закупка) Стойка 2 (ОР 385.02.00.000 СБ) (от поставщика/переработчика) | РО | 1 | 708.72 | Невыполнение требований НТД | Устранимое | Дефекты сварных швов: брызги металла, натеки, плохое повторное возбуждение дуги, отсутствие плавного перехода сварного шва к основному металлу. Дефекты устранены в процессе контроля. Геометрические размеры: Элемент рамы дет. 2 фланец одно отверстие диаметром 23-24 мм, по КД 27+1 мм.
159 | В00-0000165 | 03.09.2026 | Поступление от переработчика 0000-000670 от 03.09.2026 7:47:27 | Переработчик | КЕДР-1 ООО (ЭДО ЗП с 21.01.2026) | Склад ПДС черный | (ПФК(закупка)) Настил Р 44,4х11,1/30х2 1 А 1000х1000 (от поставщика/переработчика) | Настилы прессованные | 2 | 40.94 | Невыполнение требований НТД | Устранимое | 1. Отсутствие запрессовки связующего элемента. 2. Выступание связующего элемента над несущей полосой 3 мм (по СТО не более 1,5 мм).
426 | В00-0000166 | 08.09.2026 |  | Поставщик | ЮЗМ ООО(ЭДО Такском ЗП увед. от 31.03.2026) | ЮЗМ ООО(ЭДО Такском ЗП увед. от 31.03.2026) | (ПРЯМ.П) Консоль В-20/12/Д372-1,4-б (ЮЗМ ООО) | МК, другое | 8 | 1788.08 | Несоответствие требованиям КД | Взять в работу с доработкой;
428 | В00-0000166 | 08.09.2026 |  | Поставщик | ЮЗМ ООО(ЭДО Такском ЗП увед. от 31.03.2026) | ЮЗМ ООО(ЭДО Такском ЗП увед. от 31.03.2026) | (ПРЯМ.П) Элемент закладной ЗФ-20/12/Д372-2,5-б (ЮЗМ ООО) | МК, другое | 5 | 568 | Несоответствие требованиям КД | Взять в работу с доработкой;
430 | В00-0000166 | 08.09.2026 |  | Поставщик | ЮЗМ ООО(ЭДО Такском ЗП увед. от 31.03.2026) | ЮЗМ ООО(ЭДО Такском ЗП увед. от 31.03.2026) | (ПРЯМ.П) Элемент закладной ЗФ-20/8/Д360-2,5-б (ЮЗМ ООО) | МК, другое | 4 | 378.76 | Несоответствие требованиям КД | Взять в работу с доработкой;
433 | В00-0000166 | 08.09.2026 |  | Поставщик | ЮЗМ ООО(ЭДО Такском ЗП увед. от 31.03.2026) | ЮЗМ ООО(ЭДО Такском ЗП увед. от 31.03.2026) | (ПРЯМ.П) Консоль В-20/8/Д360-1,4-б (ЮЗМ ООО) | МК, другое | 12 | 1919.76 | Несоответствие требованиям КД | Взять в работу с доработкой;
60 | В00-0000167 | 08.09.2026 | Приобретение товаров и услуг 0000-004094 от 07.09.2026 13:32:12 | Поставщик | ТРУБОСТАЛЬ ООО | Основной склад | _уу_Труба 325*10,0 ГОСТ 10704-91/ 09Г2С, В-09Г2С (С345) | Трубы |  | 1864 | Невыполнение требований НТД | Взять в работу в штатном режиме; | По ГОСТ 10704 п. 6 толщина стенки 10+0,6/-0,8 мм, фактически 11,01-11,19 мм.
416 | В00-0000168 | 08.09.2026 |  | Переработчик | СТАРТ ООО (ЭДО Такском ЗП 25.08.26 увед от 24.08.26) | СТАРТ ООО (ЭДО Такском ЗП 25.08.26 увед от 24.08.26) | ПФК(закупка) Стойка 1 (ОР 384.01.00.000 СБ) (от поставщика/переработчика) | РО | 3 | 2067.12 | Невыполнение требований НТД | Устранимое | Скопление пор. Плохое повторное возбуждение дуги. Не выполнено требование КД "Заварить".
437 | В00-0000169 | 08.09.2026 |  | Поставщик | СК ПРОДМАШ ООО (ООО Офис 2014) (ЭДО Такском 01.10.24) | СК ПРОДМАШ ООО (ООО Офис 2014) (ЭДО Такском 01.10.24) | ГПЦ(80) Секция балки СБ-W/2,5-6320/0,5-М5 | ДО | 21 | 1140.3 | Невыполнение требований НТД | Взять в работу с доработкой; | Производитель неизвестен. Геометрические размеры: - размер по КД 156 мм, фактически 149-156 мм; - размер 312+4/-2 мм, фактически 306 мм; - размер 50 мм, фактически 48 мм; - размер 160 мм, фактически 154-155 мм. Внешний вид: - белая ржавчина, - бурая ржавчина, - загрязнения грунтом и продуктами органического происхождения.
439 | В00-0000169 | 08.09.2026 |  | Поставщик | СК ПРОДМАШ ООО (ООО Офис 2014) (ЭДО Такском 01.10.24) | СК ПРОДМАШ ООО (ООО Офис 2014) (ЭДО Такском 01.10.24) | ГПЦ(80) Секция балки СБ-W/2,5-6320/0,5-М5 | ДО | 480 | 26064 | Отсутствует товарный вид | Взять в работу с доработкой; | Производитель АО "Завод Продмаш". Белая ржавчина, загрязнения грунтом и продуктами органического происхождения.
245 | В00-0000170 | 09.09.2026 |  | Переработчик | МК ВОЛГАДОН ООО (ЭДО Таксом ЗП согл 21.05.2024) | МК ВОЛГАДОН ООО (ЭДО Таксом ЗП согл 21.05.2024) | (ПФК(закупка)) Секция СР6 (от поставщика/переработчика) | РО | 3 | 2427.63 | Дефекты сварных швов | Устранимое | Брызги металла, поры, подрез, плохое повторное возбуждение дуги, не выполнено требование КД "Заварить".
436 | В00-0000170 | 09.09.2026 |  | Переработчик | МК ВОЛГАДОН ООО (ЭДО Таксом ЗП согл 21.05.2024) | МК ВОЛГАДОН ООО (ЭДО Таксом ЗП согл 21.05.2024) | (ПФК(закупка)) Секция СР20 (от поставщика/переработчика) | РО | 3 | 616.86 | Дефекты сварных швов | Устранимое | Брызги металла, пора, плохое повторное возбуждение дуги, не выполнено требование КД "Заварить".
418 | В00-0000172 | 09.09.2026 |  | Переработчик | АРКУС ПСК ООО (ЭДО Такском ЗП согл. от 15.06.2026) | АРКУС ПСК ООО (ЭДО Такском ЗП согл. от 15.06.2026) | ПФК(закупка) Ферма 3 (ОР 385.03.00.000 СБ) (от поставщика/переработчика) | РО | 2 | 1251.84 | Дефекты сварных швов | Устранимое | Подрезы, наплывы, незаполненная разделка кромок, пора.
420 | В00-0000172 | 09.09.2026 |  | Переработчик | АРКУС ПСК ООО (ЭДО Такском ЗП согл. от 15.06.2026) | АРКУС ПСК ООО (ЭДО Такском ЗП согл. от 15.06.2026) | ПФК(закупка) Ферма 6 (ОР 387.03.00.000 СБ) (от поставщика/переработчика) | РО | 1 | 759.92 | Дефекты сварных швов | Устранимое | Еденичный подрез, межваликовый подрез.
425 | В00-0000172 | 09.09.2026 |  | Переработчик | АРКУС ПСК ООО (ЭДО Такском ЗП согл. от 15.06.2026) | АРКУС ПСК ООО (ЭДО Такском ЗП согл. от 15.06.2026) | ПФК(закупка) Ферма 2 (ОР 384.04.00.000 СБ) (от поставщика/переработчика) | РО | 2 | 1115.8 | Дефекты сварных швов | Устранимое | Межваликовый подрез, наплыв на лицевой стороне шва, пора.
422 | В00-0000173 | 11.09.2026 |  | Переработчик | АРКУС ПСК ООО (ЭДО Такском ЗП согл. от 15.06.2026) | АРКУС ПСК ООО (ЭДО Такском ЗП согл. от 15.06.2026) | ПФК(закупка) Ферма 6 (ОР 387.03.00.000 СБ) (от поставщика/переработчика) | РО | 1 | 759.92 | Дефекты сварных швов | Устранимое | Брызги, подрезы.
427 | В00-0000173 | 11.09.2026 |  | Переработчик | АРКУС ПСК ООО (ЭДО Такском ЗП согл. от 15.06.2026) | АРКУС ПСК ООО (ЭДО Такском ЗП согл. от 15.06.2026) | ПФК(закупка) Ферма 2 (ОР 384.04.00.000 СБ) (от поставщика/переработчика) | РО | 2 | 1115.8 | Дефекты сварных швов | Устранимое | Брызги, подрезы, скопление пор, сварной шов №4 - Т1 катет 6мм, фактически катет 4мм.
390 | В00-0000174 | 14.09.2026 |  | Переработчик | АРКУС ПСК ООО (ЭДО Такском ЗП согл. от 15.06.2026) | АРКУС ПСК ООО (ЭДО Такском ЗП согл. от 15.06.2026) | (ПФК(закупка)) Стойка Ст-3 (ОР 369.01.00.000 СБ) (от поставщика/переработчика) | Опоры АСУДД | 1 | 1584.13 | Отклонение формообразования и линейных размеров | Устранимое | Отклонение от прямолинейности грани опор фактически 7-9 мм.По СТО 07525912-330-2002 +/-10 мм.
404 | В00-0000174 | 14.09.2026 |  | Переработчик | АРКУС ПСК ООО (ЭДО Такском ЗП согл. от 15.06.2026) | АРКУС ПСК ООО (ЭДО Такском ЗП согл. от 15.06.2026) | (ПФК(закупка)) Стойка Ст-3 (ОР 369.01.00.000 СБ) (от поставщика/переработчика) | Опоры АСУДД | 1 | 1584.13 | Отклонение формообразования и линейных размеров | Устранимое | По КД расчетный размер 738,5 мм. ( 875 - 273/2 мм.), фактически 739 - 752 мм.
61 | В00-0000176 | 16.09.2026 | Приобретение товаров и услуг 0000-004187 от 08.09.2026 23:59:59 | Поставщик | ПТУ ГК ПКФ ООО (ЭДО Такском) | Склад готовой продукции | ГПЦ(закупка) (в КГ) Гайка М20-6H.8.0930 ГОСТ ISO 4032-2014 Оцинкованное | Метизы | 8 | 8 | Несоответствие средней толщины ЦП | Взять в работу в штатном режиме; | Значение толщины цинкового покрытия от 17 мкм до 26 мкм, средняя толщина цинкового покрытия 20 мкм (n=30, min= 17 мкм, max=26 мкм).
62 | В00-0000177 | 17.09.2026 | Приобретение товаров и услуг 0000-004290 от 17.09.2026 8:35:04 | Поставщик | МЕТАЛЛИНВЕСТ-УФА ООО(ЭДО Такском ЗП согл. от 03.09.2026) | Основной склад | _уу_Труба 219*9,0 ГОСТ 10704-91/ 09Г2С, В-09Г2С (С345) | Трубы |  | 14544 | Невыполнение требований НТД | В лом;
63 | В00-0000177 | 17.09.2026 | Приобретение товаров и услуг 0000-004290 от 17.09.2026 8:35:04 | Поставщик | МЕТАЛЛИНВЕСТ-УФА ООО(ЭДО Такском ЗП согл. от 03.09.2026) | Основной склад | _уу_Труба 219*9,0 ГОСТ 10704-91/ 09Г2С, В-09Г2С (С345) | Трубы |  | 5593 | Невыполнение требований НТД | В лом; | Фактическая толщина от 7,92 - 8,09 мм, содержание кремния 0,17%-0,18%, битум на поверхности трубы.
362 | В00-0000178 | 18.09.2026 |  | Переработчик | АРКУС ПСК ООО (ЭДО Такском ЗП согл. от 15.06.2026) | АРКУС ПСК ООО (ЭДО Такском ЗП согл. от 15.06.2026) | (ПФК(закупка)) Стойка Ст-1 (ОР 363.01.00.000 СБ) (от поставщика/переработчика) | Опоры АСУДД | 2 | 4694.18 | Дефекты сварных швов | Устранимое | Незаверенный кратер, подрезы, брызги, поры.
351 | В00-0000179 | 18.09.2026 |  | Переработчик | АРКУС ПСК ООО (ЭДО Такском ЗП согл. от 15.06.2026) | АРКУС ПСК ООО (ЭДО Такском ЗП согл. от 15.06.2026) | (ПФ) Ферма 2 (ОР 384.04.00.000 СБ) (сборка) | РО | 5 | 2789.5 | Дефекты сварных швов | Устранимое | Плохое повторное возбуждение дуги, не выполнено требование КД (заварить), подрезы. несплавления сварного шва с основным металлом, неравномерная ширина шва, асимметрия углового шва, превышение катета шва № 3,4.
354 | В00-0000179 | 18.09.2026 |  | Переработчик | АРКУС ПСК ООО (ЭДО Такском ЗП согл. от 15.06.2026) | АРКУС ПСК ООО (ЭДО Такском ЗП согл. от 15.06.2026) | (ПФ) Ферма 6 (ОР 387.03.00.000 СБ) (сборка) | РО | 2 | 1519.84 | Дефекты сварных швов | Устранимое | Плохое повторное возбуждение дуги, не выполнено требование КД (заварить), подрезы. несплавления сварного шва с основным металлом, неравномерная ширина шва, асимметрия углового шва, превышение катета шва № 3,4.
355 | В00-0000179 | 18.09.2026 |  | Переработчик | АРКУС ПСК ООО (ЭДО Такском ЗП согл. от 15.06.2026) | АРКУС ПСК ООО (ЭДО Такском ЗП согл. от 15.06.2026) | (ПФ) Ферма 3 (ОР 385.03.00.000 СБ) (сборка) | РО | 1 | 625.92 | Дефекты сварных швов | Устранимое | Плохое повторное возбуждение дуги, не выполнено требование КД (заварить), подрезы. несплавления сварного шва с основным металлом, неравномерная ширина шва, асимметрия углового шва, превышение катета шва № 3,4.
369 | В00-0000179 | 18.09.2026 |  | Переработчик | АРКУС ПСК ООО (ЭДО Такском ЗП согл. от 15.06.2026) | АРКУС ПСК ООО (ЭДО Такском ЗП согл. от 15.06.2026) | (ПФ) Ферма 1 (ОР 384.03.00.000 СБ) (сборка) | РО | 1 | 489.88 | Дефекты сварных швов | Устранимое | Плохое повторное возбуждение дуги, не выполнено требование КД (заварить), подрезы. несплавления сварного шва с основным металлом, неравномерная ширина шва, асимметрия углового шва, превышение катета шва № 3,4.
46 | В00-0000180 | 24.09.2026 | Приобретение товаров и услуг 0000-003191 от 17.07.2026 0:00:00 | Поставщик | Строд Сервис (Самара) (ЭДО Такском ЗП 06.02.25) | Склад готовой продукции | (РАЗДЕЛИТЕЛЬНАЯ (черно-белая))_уу_Пленка для демпферного устройства ФО-2 фон+Сегмент 1 (черный)+Сег | Пленка | 1 | 1.963 | Несоответствие геометрических размеров | Взять в работу в штатном режиме; | По КД размер 880-2 мм, фактически 870-876 мм.
424 | В00-0000181 | 25.09.2026 |  | Поставщик | ЮЗМ ООО(ЭДО Такском ЗП увед. от 31.03.2026) | ЮЗМ ООО(ЭДО Такском ЗП увед. от 31.03.2026) | (ПРЯМ.П) Опора МСД-Ф-4-8,5-01-ц СТО 07525912-300-2021 (ФС-400-8,5-01-ц) (ЮЗМ ООО) | МК, другое | 16 | 4213.92 | Невыполнение требований НТД | Взять в работу с доработкой; | 1.Отсутствуют маркировочные шильды. 2.Факт калибровки внутренней резьбы М10 не подтвержден. 3.Остатки подвесочной проволоки. 4.Детали опор соприкасаются торцевыми поверхностями. Реализованная схема упаковки не исключает образования потенциальных забоин ЦП до основного металла. 5.Отсутствует маркировка знаком заземления.
429 | В00-0000181 | 25.09.2026 |  | Поставщик | ЮЗМ ООО(ЭДО Такском ЗП увед. от 31.03.2026) | ЮЗМ ООО(ЭДО Такском ЗП увед. от 31.03.2026) | (ПРЯМ.П) Опора МСД-Ф-7-8,5-01-ц СТО 07525912-300-2021 (ФС-700-8,5-01-ц) (ЮЗМ ООО) | МК, другое | 13 | 4324.71 | Невыполнение требований НТД | Взять в работу с доработкой; | 1.Отсутствуют маркировочные шильды. 2.Факт калибровки внутренней резьбы М10 не подтвержден. 3.Остатки подвесочной проволоки. 4.Детали опор соприкасаются торцевыми поверхностями. Реализованная схема упаковки не исключает образования потенциальных забоин ЦП до основного металла. 5.Отсутствует маркировка знаком заземления.
402 | В00-0000182 | 28.09.2026 |  | Переработчик | ЖИВАЯ СТАЛЬ ООО(ЭДО Такском ЗП увед. от 01.09.2026) | ЖИВАЯ СТАЛЬ ООО(ЭДО Такском ЗП увед. от 01.09.2026) | (ВП_ПФК) Рама 2 (сварка) | МК, другое | 1 | 125.17 | Несоответствие геометрических размеров |  | Э 651.03.00.000: 1778 ±1 - фактически 1740.
414 | В00-0000182 | 28.09.2026 |  | Переработчик | ЖИВАЯ СТАЛЬ ООО(ЭДО Такском ЗП увед. от 01.09.2026) | ЖИВАЯ СТАЛЬ ООО(ЭДО Такском ЗП увед. от 01.09.2026) | (ВП_ПФ) Профиль перил 2 (резка в размер) | МК, другое | 2 | 47.66 | Отсутствует монтажное отверстие предусмотренное КД |  | Э 651.00.00.002: 11 сквозных отв. 18х30 – фактически 10 сквозных отв. 18х30.
415 | В00-0000182 | 28.09.2026 |  | Переработчик | ЖИВАЯ СТАЛЬ ООО(ЭДО Такском ЗП увед. от 01.09.2026) | ЖИВАЯ СТАЛЬ ООО(ЭДО Такском ЗП увед. от 01.09.2026) | (ВП_ПФ) Скрепитель перил 2 (раскрой) | МК, другое | 9 | 1.71 | Несоответствие геометрических размеров |  | Э 651.00.00.008: 155°±10 – фактически 139°
419 | В00-0000182 | 28.09.2026 |  | Переработчик | ЖИВАЯ СТАЛЬ ООО(ЭДО Такском ЗП увед. от 01.09.2026) | ЖИВАЯ СТАЛЬ ООО(ЭДО Такском ЗП увед. от 01.09.2026) | (ВП_ПФК) Балка 1 (вход 2) (сварка) | МК, другое | 2 | 163.5 | Невыполнение требований НТД |  | Э 652.02.00.000: Дет. 3 – вмятина до 4 мм по полке швеллера. Дефекты сварных швов -брызги металла.
78 | В00-0000183 | 29.09.2026 | Приобретение товаров и услуг 0000-004494 от 28.09.2026 11:10:06 | Поставщик | СМК ООО (Самара) 6318003572 | Основной склад | _уу_Труба 325*9,0 ГОСТ 10704-91/ Ст20 | Трубы |  | 15998 | Несоответствие геометрических размеров | В лом; | По ГОСТ 10704 п. 6 толщина стенки 9+0,6/-0,8 мм, фактически 8,15/8,19 мм.
79 | В00-0000184 | 29.09.2026 | Приобретение товаров и услуг 0000-004495 от 28.09.2026 11:12:15 | Поставщик | СМК ООО (Самара) 6318003572 | Основной склад | _уу_Труба 325*9,0 ГОСТ 10704-91/ Ст20 | Трубы |  | 5052 | Несоответствие геометрических размеров | В лом; | По ГОСТ 10704 п. 6 толщина стенки 9+0,6/-0,8 мм, фактически 8,12/8,19 мм.
160 | В00-0000185 | 29.09.2026 | Поступление от переработчика 0000-000803 от 27.09.2026 14:00:58 | Переработчик | МК ВОЛГАДОН ООО (ЭДО Таксом ЗП согл 21.05.2024) | Склад ПДС черный | (ПФК(закупка)) Решетка сварная балочная СБР1.2 (от поставщика/переработчика) | МК, другое | 36 | 3463.92 | Невыполнение требований НТД | Устранимое | 1.Дефекты сварных швов: брызги, незавершенный шов, поры. 2.Шов №1 (дет. 1 – дет. 2): смещение свариваемых кромок до 3 мм (на 7 изделиях).
64 | В00-0000186 | 29.09.2026 | Приобретение товаров и услуг 0000-004429 от 22.09.2026 23:59:59 | Поставщик | КОМПОЗИТ-ОР ООО(ЭДО Такском ЗП согл. от 01.09.2026) | Основной склад | ГП(закупка) Труба горизонтальная ф38 L=3235 мм (от поставщика/переработчика) | ПО из ПКМ | 20 | 40.8 | Несоответствие геометрических размеров | Взять в работу в штатном режиме; | По ГОСТ 33344 табл. В.1 размер 3,0±0,3 мм, фактически 2,5-3,8 мм
65 | В00-0000186 | 29.09.2026 | Приобретение товаров и услуг 0000-004429 от 22.09.2026 23:59:59 | Поставщик | КОМПОЗИТ-ОР ООО(ЭДО Такском ЗП согл. от 01.09.2026) | Основной склад | ГП(закупка) Труба соединитель горизонтальная ф32 L=200 мм (от поставщика/переработчика) | ПО из ПКМ |  | 16.5 | Несоответствие геометрических размеров | Взять в работу в штатном режиме; | По ГОСТ 33344 табл. В.1 размер 3,0±0,3 мм, фактически 2,6-3,3 мм
66 | В00-0000186 | 29.09.2026 | Приобретение товаров и услуг 0000-004429 от 22.09.2026 23:59:59 | Поставщик | КОМПОЗИТ-ОР ООО(ЭДО Такском ЗП согл. от 01.09.2026) | Основной склад | ГП(закупка) Труба соединительная ф32 L=97 мм (от поставщика/переработчика) | ПО из ПКМ | 32 | 1.6 | Несоответствие геометрических размеров | Взять в работу в штатном режиме; | По ГОСТ 33344 табл. В.1 размер 3,0±0,3 мм, фактически 2,5-3,3 мм
67 | В00-0000186 | 29.09.2026 | Приобретение товаров и услуг 0000-004429 от 22.09.2026 23:59:59 | Поставщик | КОМПОЗИТ-ОР ООО(ЭДО Такском ЗП согл. от 01.09.2026) | Основной склад | ГП(закупка) Труба соединитель горизонтальная ф50 L=200 мм (от поставщика/переработчика) | ПО из ПКМ | 33 | 8.91 | Несоответствие геометрических размеров | Взять в работу в штатном режиме; | По ГОСТ 33344 табл. В.1 размер 3,0±0,3 мм, фактически 2,3-3,4 мм
68 | В00-0000186 | 29.09.2026 | Приобретение товаров и услуг 0000-004429 от 22.09.2026 23:59:59 | Поставщик | КОМПОЗИТ-ОР ООО(ЭДО Такском ЗП согл. от 01.09.2026) | Основной склад | ГП(закупка) Труба композитная пултрузионная 40*40*3,0 L=1600 мм (от поставщика/переработчика) | ПО из ПКМ | 86 | 116.96 | Несоответствие геометрических размеров | Взять в работу в штатном режиме; | По ГОСТ 33344 табл. В.1 размер 3,0±0,3 мм, фактически 2,5-3,6 мм
69 | В00-0000186 | 29.09.2026 | Приобретение товаров и услуг 0000-004429 от 22.09.2026 23:59:59 | Поставщик | КОМПОЗИТ-ОР ООО(ЭДО Такском ЗП согл. от 01.09.2026) | Основной склад | ГП(закупка) Труба вертикальная ф32 L=794 мм (от поставщика/переработчика) | ПО из ПКМ | 780 | 319.8 | Несоответствие геометрических размеров | Взять в работу в штатном режиме; | По ГОСТ 33344 табл. В.1 размер 3,0±0,3 мм, фактически 2,5-3,3 мм
70 | В00-0000186 | 29.09.2026 | Приобретение товаров и услуг 0000-004429 от 22.09.2026 23:59:59 | Поставщик | КОМПОЗИТ-ОР ООО(ЭДО Такском ЗП согл. от 01.09.2026) | Основной склад | ГП(закупка) Труба соединительная для стойки ф32 L=160 мм (от поставщика/переработчика) | ПО из ПКМ | 140 | 11.2 | Несоответствие геометрических размеров | Взять в работу в штатном режиме; | По ГОСТ 33344 табл. В.1 размер 3,0±0,3 мм, фактически 2,6-3,3 мм
71 | В00-0000186 | 29.09.2026 | Приобретение товаров и услуг 0000-004429 от 22.09.2026 23:59:59 | Поставщик | КОМПОЗИТ-ОР ООО(ЭДО Такском ЗП согл. от 01.09.2026) | Основной склад | ГП(закупка) Труба горизонтальная ф38 L=4000 мм (от поставщика/переработчика) | ПО из ПКМ | 145 | 365.4 | Несоответствие геометрических размеров | Взять в работу в штатном режиме; | По ГОСТ 33344 табл. В.1 размер 3,0±0,3 мм, фактически 2,4-3,6 мм
72 | В00-0000186 | 29.09.2026 | Приобретение товаров и услуг 0000-004429 от 22.09.2026 23:59:59 | Поставщик | КОМПОЗИТ-ОР ООО(ЭДО Такском ЗП согл. от 01.09.2026) | Основной склад | ГП(закупка) Труба композитная пултрузионная 60*60*4,7 L=965 мм (от поставщика/переработчика) | ПО из ПКМ | 4 | 10.04 | Несоответствие геометрических размеров | Взять в работу в штатном режиме; | По ГОСТ 33344 табл. В.1 размер 4,7±0,47 мм, фактически 4,1-5,3 мм
73 | В00-0000186 | 29.09.2026 | Приобретение товаров и услуг 0000-004429 от 22.09.2026 23:59:59 | Поставщик | КОМПОЗИТ-ОР ООО(ЭДО Такском ЗП согл. от 01.09.2026) | Основной склад | ГП(закупка) Труба соединительная стойки ф50 L=100 мм (от поставщика/переработчика) | ПО из ПКМ | 70 | 9.1 | Несоответствие геометрических размеров | Взять в работу в штатном режиме; | По ГОСТ 33344 табл. В.1 размер 3,0±0,3 мм, фактически 2,4-3,4 мм
74 | В00-0000186 | 29.09.2026 | Приобретение товаров и услуг 0000-004429 от 22.09.2026 23:59:59 | Поставщик | КОМПОЗИТ-ОР ООО(ЭДО Такском ЗП согл. от 01.09.2026) | Основной склад | ГП(закупка) Труба композитная пултрузионная 60*60*4,7 L=1040 мм (от поставщика/переработчика) | ПО из ПКМ | 66 | 178.2 | Несоответствие геометрических размеров | Взять в работу в штатном режиме; | По ГОСТ 33344 табл. В.1 размер 4,7±0,47 мм, фактически 4,0-5,3 мм
75 | В00-0000186 | 29.09.2026 | Приобретение товаров и услуг 0000-004429 от 22.09.2026 23:59:59 | Поставщик | КОМПОЗИТ-ОР ООО(ЭДО Такском ЗП согл. от 01.09.2026) | Основной склад | ГП(закупка) Труба композитная пултрузионная 40*40*3,0 L=1960 мм (от поставщика/переработчика) | ПО из ПКМ | 156 | 260.52 | Несоответствие геометрических размеров | Взять в работу в штатном режиме; | По ГОСТ 33344 табл. В.1 размер 3,0±0,3 мм, фактически 2,5-3,3 мм
76 | В00-0000186 | 29.09.2026 | Приобретение товаров и услуг 0000-004429 от 22.09.2026 23:59:59 | Поставщик | КОМПОЗИТ-ОР ООО(ЭДО Такском ЗП согл. от 01.09.2026) | Основной склад | ГП(закупка) Труба композитная пултрузионная 60*60*4,7 L=3240 мм (от поставщика/переработчика) | ПО из ПКМ | 4 | 33.68 | Несоответствие геометрических размеров | Взять в работу в штатном режиме; | По ГОСТ 33344 табл. В.1 размер 4,7±0,47 мм, фактически 4,1-5,3 мм
77 | В00-0000186 | 29.09.2026 | Приобретение товаров и услуг 0000-004429 от 22.09.2026 23:59:59 | Поставщик | КОМПОЗИТ-ОР ООО(ЭДО Такском ЗП согл. от 01.09.2026) | Основной склад | ГП(закупка) Труба композитная пултрузионная 60*60*4,7 L=4000 мм (от поставщика/переработчика) | ПО из ПКМ | 29 | 301.6 | Несоответствие геометрических размеров | Взять в работу в штатном режиме; | По ГОСТ 33344 табл. В.1 размер 4,7±0,47 мм, фактически 4,0-5,4 мм
431 | В00-0000187 | 30.09.2026 |  | Поставщик | ЮЗМ ООО(ЭДО Такском ЗП увед. от 31.03.2026) | ЮЗМ ООО(ЭДО Такском ЗП увед. от 31.03.2026) | (ПРЯМ.П) Консоль В-20/12/Д372-1,4-б (ЮЗМ ООО) | МК, другое | 2 | 447.02 | Несоответствие требованиям КД | Взять в работу с доработкой; | Покрытие черного цвета на всей внешней поверхности изделий, не обеспечено перекрывание на локальных участках (несплошности). Толщина покрытия от 80 мкм до 197 мкм.
432 | В00-0000187 | 30.09.2026 |  | Поставщик | ЮЗМ ООО(ЭДО Такском ЗП увед. от 31.03.2026) | ЮЗМ ООО(ЭДО Такском ЗП увед. от 31.03.2026) | (ПРЯМ.П) Элемент закладной ЗФ-20/8/Д360-2,5-б (ЮЗМ ООО) | МК, другое | 1 | 94.69 | Несоответствие требованиям КД | Взять в работу с доработкой; | Покрытие черного цвета на всей внешней поверхности изделий, не обеспечено перекрывание на локальных участках (несплошности). Толщина покрытия от 80 мкм до 197 мкм.
435 | В00-0000187 | 30.09.2026 |  | Поставщик | ЮЗМ ООО(ЭДО Такском ЗП увед. от 31.03.2026) | ЮЗМ ООО(ЭДО Такском ЗП увед. от 31.03.2026) | (ПРЯМ.П) Консоль В-20/8/Д360-1,4-б (ЮЗМ ООО) | МК, другое | 1 | 159.98 | Несоответствие требованиям КД | Взять в работу с доработкой; | Покрытие черного цвета на всей внешней поверхности изделий, не обеспечено перекрывание на локальных участках (несплошности). Толщина покрытия от 80 мкм до 197 мкм.
438 | И00-0000086 | 16.03.2026 |  | Поставщик | ООО «ПМ-Композит» | Корпус №01 | Малогабаритные изделия (АЛЦМ) (цинк) | МК, другое |  |  | Прочее