## Лист_1
№ п/п | Номер | Дата | Место проведения контроля | Номенклатура | Группа номенклатуры | Кол., шт. | Кол., кг | Вид несоответствия | Несоответствие | Критичность несоответствия | Склад (место возникновения) | Ответственное подразделение за несоответствие | Ответственная смена за несоответствие | Коренная причина возникновения | Коренная причина необнаружения | Корректирующие действия | Затраты на доработку
1 | И00-0000184 | 25.05.2026 | Склад готовой продукции | ГПЦ(100) Карниз К2 (Ц 208.07.00.000 СБ) | МК, другое | 10 | 1181.3 | Несоответствует упаковка тарного места | Упаковка тарного места не соответствует требованиям КД: не обеспечена надежная фиксация изделий между собой и отсутствие перекосов в пачке. | Устранимое | ЦЦ БЛ | В работе | В работе | В работе | В работе | В работе | Не отражены в 1C:ERP
2 | И00-0000184 | 25.05.2026 | Склад готовой продукции | ГПЦ(100) Секция прохода СП2-2 (Ц 208.32.02.000 СБ) | МК, другое | 21 | 1292.34 | Несоответствует упаковка тарного места | Упаковка тарного места не соответствует требованиям КД: натяжка упаковочных лент не обеспечивает плотность упаковки; отсутствие картона в местах контакта упаковочной ленты с изделием. | Устранимое | ЦЦ БЛ | В работе | В работе | В работе | В работе | В работе | Не отражены в 1C:ERP
3 | И00-0000185 | 26.05.2026 | Склад готовой продукции | ГПЦ(80) Секция заполнения СЗ-3000 | ПО | 88 | 1566.4 | Невыполнение требований НТД | 1.Искривление дет. 2 Заполнение b=30 мм (2,5). 2.Упаковка тарных мест не соответствует требованиям У 479.00.00.001. 3.Не обеспечена четкая маркировка знака «ЕАС» 4.Дефекты ЦП: - забоины цинкового покрытия до основного металла; - бурая ржавчина в местах доработки ЦП; - загрязнение грунтом и продуктами жизнедеятельности птиц. | Устранимое | Не определено | Возрат по рекламации | Возрат по рекламации | Возрат по рекламации | Возрат по рекламации | Возрат по рекламации | В работе
4 | И00-0000186 | 26.05.2026 | Корпус №11 | (ПФК) Каркас короны (I/D1256/d805) (сварка) | Мачты | 1 | 41.68 | Невыполнение требований НТД | 1. Размер по КД 1140(-3) фактически 1135 мм. 2. Брызги металла. 3. Незаваренный кратер. | Малозначительное Устранимое | УМИ корпус №11 | Участок металлоизделий | Смена А УМИ | Невнимательность исполнителя | Невнимательность исполнителя | Довести до исполнителя о недопустимости указанных в акте несоответствий на металлоизделиях. Отв. см. мастер. | В работе
5 | И00-0000187 | 26.05.2026 | Корпус №11 | (ПФК) Каркас кронштейна Т1 (сварка) | Мачты | 8 | 20.96 | Невыполнение требований НТД | 1. Размер по КД 156(+2) фактически 140-150 мм. 2. Отсутствует штамп самоконтроля | Малозначительное | УМИ корпус №11 | Участок металлоизделий | Смена Б УМИ | Невнимательность исполнителя | При разработке технологии выбраны неоптимальные процессы, операции, режимы работы оборудования | проведен инструктаж , усилить контроль за выполнением требований КД | Не отражены в 1C:ERP
6 | И00-0000188 | 28.05.2026 | Склад готовой продукции | ГПЦ(80) Деформационная секция №3 (БО 275.00.03.000 СБ) | БО | 70 | 739.2 | Шлак (флюс, зола) на поверхности ЦП | Шлак (флюс, зола) на поверхности ЦП | Устранимое | ЦЦ БЛ | Цех цинкования | Невозможно установить | Нарушение требований технологической документации | Нарушение требований технологической документации | Беседа с исполнителями ,с разбором по акту | Не отражены в 1C:ERP
7 | И00-0000188 | 28.05.2026 | Склад готовой продукции | ГПЦ(80) Деформационная секция №1 | ФО | 86 | 846.24 | Шлак (флюс, зола) на поверхности ЦП | Шлак (флюс, зола) на поверхности ЦП | Устранимое | ЦЦ БЛ | Цех цинкования | Невозможно установить | Нарушение требований технологической документации | Нарушение требований технологической документации | Беседа с исполнителями ,с разбором по акту | Не отражены в 1C:ERP
8 | И00-0000188 | 28.05.2026 | Склад готовой продукции | ГПЦ(80) Деформационная секция №3 | ФО | 31 | 301.94 | Шлак (флюс, зола) на поверхности ЦП | Шлак (флюс, зола) на поверхности ЦП | Устранимое | ЦЦ БЛ | Цех цинкования | Невозможно установить | Нарушение требований технологической документации | Нарушение требований технологической документации | Беседа с исполнителями ,с разбором по акту | Не отражены в 1C:ERP
9 | И00-0000188 | 28.05.2026 | Склад готовой продукции | ГПЦ(80) Деформационная секция №3 | ФО | 136 | 1324.64 | Шлак (флюс, зола) на поверхности ЦП | Шлак (флюс, зола) на поверхности ЦП | Устранимое | ЦЦ БЛ | Цех цинкования | Невозможно установить | Нарушение требований технологической документации | Нарушение требований технологической документации | Беседа с исполнителями ,с разбором по акту | Не отражены в 1C:ERP
10 | И00-0000188 | 28.05.2026 | Склад готовой продукции | ГПЦ(80) Деформационная секция №8 | ФО | 18 | 387.18 | Шлак (флюс, зола) на поверхности ЦП | Шлак (флюс, зола) на поверхности ЦП | Устранимое | ЦЦ БЛ | Цех цинкования | Невозможно установить | Нарушение требований технологической документации | Нарушение требований технологической документации | Беседа с исполнителями ,с разбором по акту | Не отражены в 1C:ERP
11 | И00-0000189 | 28.05.2026 | Корпус №11 | (ПФК) Цоколь металлический (410х300х170, отв. 135х246, М24) (сварка) | МК, другое | 1 | 31.39 | Некорректное позиционирование детали (деталей) | Неверное позиционирование детали поз.2. | В работе | УМИ корпус №11 | В работе | В работе | В работе | В работе | В работе | В работе
12 | И00-0000189 | 28.05.2026 | Корпус №11 | (ПФК) Цоколь металлический (410х300х170, отв. 135х246, М24) (сварка) | МК, по чертежам заказчика | 14 | 439.46 | Некорректное позиционирование детали (деталей) | Неверное позиционирование детали поз.2. | В работе | УМИ корпус №11 | В работе | В работе | В работе | В работе | В работе | В работе
13 | К00-0000211 | 25.05.2026 | Участок металлоизделий | (ПФК) Стержень секции С1 (М 037.01.01.000 СБ) (слесарная) | ОО | 1 | 1099.51 | Невыполнение требований НТД | 1. Не выполнено требовние "Заварить". 2. Налипший шлак | Устранимое | УМИ корпус №11 | Участок металлоизделий | Смена Б УМИ | - | - | - | -
27 | К00-0000213 | 27.05.2026 | Участок металлоизделий | (ПФК) Кронштейн 1.К1-2,0-2,0-Ф4 (формирование отверстий) | ОО | 69 | 1234.41 | Налипший шлак | Налипший шлак | Устранимое | УМИ корпус №11 | Участок металлоизделий | Смена В УМИ | - | - | - | -
28 | К00-0000213 | 27.05.2026 | Участок металлоизделий | (ПФК) Стержень секции С1 (М 037.01.01.000 СБ) (слесарная) | ОО | 1 | 1099.51 | Налипший шлак | Налипший шлак | Устранимое | УМИ корпус №11 | Участок металлоизделий | Смена В УМИ | - | - | - | -
29 | К00-0000213 | 27.05.2026 | Участок металлоизделий | (ПФК) Секция ограждения пешеходного 426-1,0Д/2,0 Крест (ПО 122.01.02.000-01 СБ) (сварка) | ПО | 13 | 203.97 | Дефекты сварных швов | Кратеры, поры, брызги металла | Устранимое | УМИ корпус №11 | Участок металлоизделий | Смена В УМИ | - | - | - | -
30 | К00-0000213 | 27.05.2026 | Участок металлоизделий | (ПФК) Каркас короны (I/D1256/d805) (сварка) | ОО | 1 | 41.68 | Дефекты сварных швов | Кратеры, поры, брызги металла | Устранимое | УМИ корпус №11 | Участок металлоизделий | Смена В УМИ | - | - | - | -
31 | К00-0000213 | 27.05.2026 | Участок металлоизделий | (ПФК) Корпус оголовка D1256 (М 025.01.01.000 СБ) (сварка) | ОО | 3 | 165.03 | Дефекты сварных швов | У сварного шва №1 не выполнено снятие усиление. | Устранимое | УМИ корпус №11 | Участок металлоизделий | Смена В УМИ | - | - | - | -
33 | К00-0000214 | 28.05.2026 | Участок металлоизделий | (ПФК) Корпус КД6 тип А (200х400) с распоркой для Ш14 (сварка) | КД6 | 2 | 5.2 | Дефекты сварных швов | 1. Кратеры. 2. Брызги металла | Устранимое | УМИ корпус №11 | Участок металлоизделий | Смена В УМИ | - | - | - | -
39 | К00-0000214 | 28.05.2026 | Участок металлоизделий | (ПФК) Анкер СА-W/2,5-0,7-М5 (сварка) | БО | 11 | 157.762 | Дефекты сварных швов | 1. Не обеспечен плавный переход к основному металла. 2. Кратеры | Устранимое | УМИ корпус №11 | Участок металлоизделий | Смена В УМИ | - | - | - | -
45 | К00-0000215 | 29.05.2026 | Участок металлоизделий | (ПФК) Секция ограждения пешеходного 426-1,0Д/2,0 Крест (ПО 122.01.02.000-01 СБ) (сварка) | ПО | 30 | 470.7 | Дефекты сварных швов | Кратеры, Брызги металла, поры | Устранимое | УМИ корпус №11 | Участок металлоизделий | Смена А УМИ | - | - | - | -
47 | С00-0000057 | 27.05.2026 | Корпус №01 | (ПФК) Настил Р 44,4х11,1/30х3 А 895х1517 (сварка лазерная) | Настил прессованный | 2 | 71.28 | Дефекты сварных швов |  | Устранимое | УПН корпус №13 | Участок производства настилов | Невозможно установить | Нарушение режимов работы оборудования |  | Дополнительный контроль со стороны мастера и технолога за процессом контактной сварки. | Не отражены в 1C:ERP
48 | С00-0000058 | 27.05.2026 | Корпус №01 | ГПСкомпл(60) Стойка опоры ОМ-5,37-ц (консоль 6 м) | МК, другое | 2 | 255.26 | Механическое повреждение | замятие | Устранимое | Не определено | В работе | В работе | В работе | В работе | В работе | В работе
49 | С00-0000059 | 28.05.2026 | Участок 8-11 корпуса | (ПФК) Цоколь металлический (410х300х170, отв. 135х246, М24) (сварка) | МК, по чертежам заказчика | 24 | 753.36 | Некорректное позиционирование детали (деталей) | Некорректное позиционирование детали №2 | В работе | УМИ корпус №11 | Департамент производства | Смена В УМИ | Нарушение требований технологической документации | Невнимательность исполнителя | Усилить внимание к прописанным требованиям в КД со стороны исполнителей. Отв. см. мастер УМИ. | Не отражены в 1C:ERP
50 | С00-0000060 | 29.05.2026 | Участок производства настилов | _уу_Полоса 5,0*30*6000 ГОСТ 103-2006/ Ст3сп | СиМ | 59 | 417.012 | Несоответствие геометрических размеров | длина меньше 6000 мм | В работе | Не определено | Запущен про процессу НСП СиМ | Запущен про процессу НСП СиМ | Запущен про процессу НСП СиМ | Запущен про процессу НСП СиМ | Запущен про процессу НСП СиМ | Запущен про процессу НСП СиМ