## Лист_1
№ п/п | Номер | Дата | Место проведения контроля | Номенклатура | Группа номенклатуры | Кол., шт. | Кол., кг | Вид несоответствия | Несоответствие | Критичность несоответствия | Склад (место возникновения) | Ответственное подразделение за несоответствие | Ответственная смена за несоответствие | Коренная причина возникновения | Коренная причина необнаружения | Корректирующие действия | Затраты на доработку
1 | И00-0000227 | 06.07.2026 | Корпус №11 | (ПФК) Секция заполнения СЗ-3000 (сварка) | УУ Перильные ограждения | 44 | 783.2 | Дефекты сварных швов | 1. Несплавление. 2. Поры. 3. Брызги металла. 4. Не заваренные кратеры | Устранимое | УМИ корпус №11 | Участок металлоизделий | Смена А УМИ | Невнимательность исполнителя | Невнимательность исполнителя | Провести беседу с исполнителем, усилить контроль отв. сменный мастер/бригадир | Не отражены в 1C:ERP
2 | И00-0000228 | 06.07.2026 | Корпус №11 | (ПФК) Основание (М 009.80.01.000 СБ) (сварка) | УУ Мачты | 4 | 46.12 | Невыполнение требований НТД | 1. Прогиб в плоскости детали поз.2 - 2 мм (по ГОСТ 23118 не более 0,3 мм). 2. Отсутствует штамп самоконтроля | Малозначительное Устранимое | УМИ корпус №11 | Участок металлоизделий | Смена В УМИ | Нарушение требований технологической документации | Невнимательность исполнителя | согласована КР № 73 | Не отражены в 1C:ERP
3 | И00-0000229 | 07.07.2026 | Корпус №11 | (ПФК) Секция заполнения СЗ-3000 (сварка) | УУ Перильные ограждения | 44 | 783.2 | Брызги металла | Брызги металла | Устранимое | УМИ корпус №11 | Участок металлоизделий | Смена А УМИ | Невнимательность исполнителя | Невнимательность исполнителя | Провести беседу с исполнителем, усилить контроль отв. сменный мастер/бригадир | Не отражены в 1C:ERP
4 | И00-0000230 | 07.07.2026 | Корпус №11 | (ПФК) Стойка перильная СПО-014 (сварка) | УУ Перильные ограждения | 19 | 247.76 | Невыполнение требований НТД | Несоответствия требованиям КД: 1. Неверное позиционирование детали 2. Дефекты сварных швов: 1. Поры. 2. Брызги металла. 3. Натеки. 4. Плохое повторное возбуждение дуги. 5. Ассиметричный сварной шов. | Устранимое | УМИ корпус №11
5 | И00-0000231 | 07.07.2026 | Корпус №11 | (ПФК) Перильное ограждение П2 (Ц 208.03.00.000 СБ) (снятие фасок) | УУ Металлоконструкции | 14 | 1119.44 | Невыполнение требований НТД | 1. Сварной шов неполной длины. 2. Брызги металла. 3. Плохое повторное возбуждение дуги. 4. Кратеры. 5. Натеки. 6. Цепочка застывших капель. 7. Отсутствие штампа самоконтроля. | Устранимое | УМИ корпус №11 | [5 empty] | Не отражены в 1C:ERP
6 | И00-0000232 | 09.07.2026 | Корпус №11 | (ПФ) Оболочка нижней секции (М 009.01.10.000) (сварка) | УУ Мачты | 1 | 1570.55 | Невыполнение требований НТД | 1. Брызги металла. 2. Натеки. 3. Плохое повторное возбуждение дуги. 4. Несплавление. 5. Остатки сварочной проволоки. 6. Деталь 5 по КД 3 шт, фактически 4 шт. | Устранимое | УМИ корпус №11 | [5 empty] | Не отражены в 1C:ERP
7 | И00-0000233 | 09.07.2026 | Корпус №11 | (ПФК) Стойка перильная СПО-012 (сварка) | УУ Перильные ограждения | 45 | 519.75 | Дефекты сварных швов | 1. Брызги металла. 2. Плохое повторное возбужение дуги. | Устранимое | УМИ корпус №11
8 | К00-0000242 | 06.07.2026 | Участок металлоизделий | (ПФК) Перильное ограждение П2 (Ц 208.03.00.000 СБ) (снятие фасок) | ДиМ | 30 | 2398.8 | Отсутствует печать самоконтроля | Отсутствует печать самоконтроля | Устранено | УМИ корпус №11 | Участок металлоизделий | Смена Б УМИ
9 | К00-0000242 | 06.07.2026 | Участок металлоизделий | (ПФК) Закладная деталь стойки перильного ограждения ЗДСПО (сварка) | Пешеходные ограждения (детали) по СТО 036 | 35 | 232.05 | Дефекты сварных швов | Плохое повторное возбуждение дуги, кратеры | Устранено | УМИ корпус №11 | Участок металлоизделий | Смена Б УМИ
10 | К00-0000242 | 06.07.2026 | Участок металлоизделий | (ПФК) Секция заполнения СЗ-3000 (сварка) | Пешеходные ограждения (детали) по СТО 036 | 40 | 712 | Отсутствует печать самоконтроля | Отсутствует печать самоконтроля | Устранено | УМИ корпус №11 | Участок металлоизделий | Смена Б УМИ
12 | К00-0000243 | 06.07.2026 | Склад готовой продукции | ГПЦ(настил)(40) Настил SP 34х38/30х3 S5 А Zn 1280х1000 (РН 177.00.00.000-08) | Настилы СТО 049 | 1 | 34.78 | Бурая ржавчина | Бурая ржавчина | Устранено | Отдел логистики | Отдел логистики | Невозможно установить
13 | К00-0000243 | 06.07.2026 | Склад готовой продукции | ГПЦ(настил)(40) Настил SP 34х38/30х3 S5 А Zn 1280х465 | Настилы СТО 049 | 1 | 17.06 | Бурая ржавчина | Бурая ржавчина | Устранено | Отдел логистики | Отдел логистики | Невозможно установить
14 | К00-0000243 | 06.07.2026 | Склад готовой продукции | ГПЦ(настил)(40) Настил SP 34х38/30х3 S5 А Zn 1280х1167 | Настилы СТО 049 | 1 | 39.62 | Бурая ржавчина | Бурая ржавчина | Устранено | Отдел логистики | Отдел логистики | Невозможно установить
17 | К00-0000245 | 08.07.2026 | Участок металлоизделий | (ПФК) Секция 2 (М 009.02.00.000 СБ) (сварка) | Опоры по СТО 350 | 2 | 2442.18 | Брызги металла | Брызги металла | Устранено | УМИ корпус №11 | Участок металлоизделий | Смена В УМИ
26 | К00-0000247 | 10.07.2026 | Участок металлоизделий | (ПФК) Рама Э 357.01.01.000 (сварка) | 1.01.15 Воротная система (серийное производство) | 1 | 189.6 | Дефекты сварных швов | 1. Брызги металла. 2. Поры. 3. Подрезы. | Устранено | УМИ корпус №11 | Участок металлоизделий | Смена А УМИ
28 | С00-0000083 | 09.07.2026 | Корпус №01 | ГПЦ(60) Консоль-амортизатор КА (БО 248.01.00.002-01) | УУ Дорожные ограждения (внутренний рынок) | 600 | 1977.6 | Не соответствует марка стали и /или материал |  | Устранимое | УМИ корпус №4
29 | С00-0000084 | 09.07.2026 | Корпус №01 | ГПЦ(65) Стойка перильного ограждения С2.1 | УУ Перильные ограждения | 1 | 44.9 | Отклонение формообразования и линейных размеров | +замятие | Устранимое | Не определено
30 | С00-0000085 | 09.07.2026 | ЦГЦ Большая линия | (ПФК) Секция балки СБ-W/2,5-6320/0,5-М5 (профилирование) | УУ Дорожные ограждения (внутренний рынок) | 1 | 54.3 | Несоответствие требованиям КД | выкус | Устранимое | УМИ корпус №2
31 | С00-0000086 | 11.07.2026 | Корпус №01 | ПФЦ(60) Корпус КД6 тип А (100х200) (оцинкование) | УУ Дорожные ограждения (внутренний рынок) | 25 | 25.75 | Некорректное позиционирование детали (деталей) |  |  | УМИ корпус №11