## Лист_1
№ п/п | Номер | Дата | Место проведения контроля | Номенклатура | Группа номенклатуры | Кол., шт. | Кол., кг | Вид несоответствия | Несоответствие | Критичность несоответствия | Склад (место возникновения) | Ответственное подразделение за несоответствие | Ответственная смена за несоответствие | Коренная причина возникновения | Коренная причина необнаружения | Корректирующие действия | Затраты на доработку
64 | И00-0000047 | 02.02.2026 | Корпус №01 | ДО СПИСАНИЯ ГПЦ(80) Консоль-амортизатор КА-С2 | ДО | 5 | 10.24 | Несоответствия ЦП | Не сплошность покрытия,сколы,наплывы цинка в монтажных отверстиях,наплыв цинка в виде острый капли. | Устранимое | ЦЦ БЛ | Участок металлоизделий | Невозможно установить | Нарушение требований технологической документации | Не проведён технический контроль продукции, сырья, материалов, комплектующих | Провести инструктаж с исполнителем о доработке ЦП | Не отражены в 1C:ERP
65 | И00-0000048 | 02.02.2026 | Корпус №01 | ПФК(закупка) Ствол опоры МНО-ФГ-11,5-02 СТО 07525912-300-2021 (ФГН-11,5(100)-02) ОО 043.01.00.000 (о | Опоры | 1 | 209.23 | Несоответствие геометрических размеров | Дет. 4 Фланец ФГН-11,5(100): - размер 400+/-1 мм, фактически 388-390 мм; - размер 300+/-0,5 мм, фактически 256 мм. Степень окисления поверхности металла «С» | Устранимое | Не определено | Невозможно установить | Невозможно установить | - | - | - | Отражены в 1C:ERP
66 | И00-0000049 | 03.02.2026 | Корпус №11 | (ПФК) Рама передняя БО 251.01.00.000 (зачистка) | ОМФП | 1 | 140.15 | Невыполнение требований НТД | 1. Размер по КД 580(+-2) мм фактически 576,5 мм. 2. Зазоры 1 мм в детали поз.1. 2. Брызги металла. 3. Прожоги. 4. Незаваренный кратер. 5. Отсутствие клейма сварщика. | Малозначительное Устранимое | УМИ корпус №11 | Участок металлоизделий | Невозможно установить | Невнимательность исполнителя | Невнимательность исполнителя | Проговорить с исполнителями о качестве выпускаемой продукции. Объявить замечание. Отв. см. мастера. | Не отражены в 1C:ERP
67 | И00-0000049 | 03.02.2026 | Корпус №11 | (ПФК) Рама передняя БО 251.01.00.000 (зачистка) | ОМФП | 1 | 140.15 | Невыполнение требований НТД | 1. Размер по КД 620(+-2) мм фактически 614(+-2) мм. 2. Размер по КД 580 фактически 572-573(+-2) мм. 3. Размер по КД 140(+-1) мм фактически 138 мм. 4. Брызги металла. 5. Отсутствие клейма сварщика. | Малозначительное Устранимое | УМИ корпус №11 | Участок металлоизделий | Невозможно установить | Невнимательность исполнителя | Невнимательность исполнителя | Проговорить с исполнителями о качестве выпускаемой продукции. Объявить замечание. Отв. см. мастера. | Не отражены в 1C:ERP
68 | И00-0000050 | 03.02.2026 | Корпус №13 | (ПФК) Настил SP 34х76/30х3 S4 А 940х250 (сварка) | Настилы сварные | 13 | 88.92 | Невыполнение требований НТД | 1. Размер по КД 250 мм, фактически 244 мм. 2. Натеки. | Устранимое | УПН корпус №13 | Участок производства настилов | Смена Б УПН | Неправильное выполнение технологических операций по сварке | Невнимательность исполнителя | Усилен промежуточный контроль со стороны мастера и бригадира. Проведена разъяснительная беседа с исполнителем. | Не отражены в 1C:ERP
69 | И00-0000051 | 05.02.2026 | Корпус №04 | (ПФ) Ребро (раскрой) | МО | 180 | 34.2 | Несоответствие требованиям КД | Размер по КД 20(+-1) мм, фактически 10 мм. | Устранимое | УМИ корпус №4 | Участок металлоизделий | Смена А УМИ | Невнимательность исполнителя | Незнание/непонимание требований к качеству продукции | Провести дополнительный инструктаж с исполнителем о качестве выпускаемой продукции | Отражены в 1C:ERP
70 | И00-0000052 | 05.02.2026 | Корпус №11 | (ПФ) Секция 1 (ТАНС.301317.326) (сварка) | Опоры | 1 | 74.76 | Скручивание профиля | По ГОСТ 23118 п. 5.6 скручивание (винтообразность) элемента не более 0,001L (4,5 мм), фактически до 60 мм | Малозначительное | УМИ корпус №11 | Участок металлоизделий | Смена А УМИ | При разработке технологии выбраны неоптимальные процессы, операции, режимы работы оборудования | Не проведён технический контроль продукции, сырья, материалов, комплектующих | 1. Провести беседу с исполнителем Отв. сменный мастер/бригадир Срок 01.03.26 2. Усилить контроль за СиМ на наличие дефектов, с целью исключения вариан
71 | И00-0000053 | 05.02.2026 | Корпус №11 | (ПФ) Секция 1 (ТАНС.301317.326) (сварка) | Опоры | 6 | 448.56 | Скручивание профиля | По ГОСТ 23118 п. 5.6 скручивание (винтообразность) элемента не более 0,001L (4,5 мм), фактически 20-45 мм | Малозначительное | УМИ корпус №11 | Участок металлоизделий | Смена В УМИ | Нарушение требований технологической документации | Невнимательность исполнителя | провести беседу с исполнителем Отв. сменный мастер | Не отражены в 1C:ERP
72 | И00-0000054 | 05.02.2026 | Корпус №09 | (ПФК) Настил Р 44,4х22,2/30х2 1 А 996х1000 (сварка лазерная) | Настилы прессованные | 1 | 16.25 | Несплавление | Несплавление. | Устранимое | УПН корпус №9 | Участок производства настилов | Смена Б УПН | При разработке технологии выбраны неоптимальные процессы, операции, режимы работы оборудования | Невнимательность исполнителя | Усилен промежуточный контроль со стороны мастера и бригадира. Проведена разъяснительная беседа с исполнителем. | Не отражены в 1C:ERP
73 | И00-0000054 | 05.02.2026 | Корпус №09 | (ПФК) Настил Р 44,4х22,2/30х2 1 А 996х1000 (сварка лазерная) | Настилы прессованные | 11 | 178.75 | Невыполнение требований НТД | 1. Несплавление. 2. Механические повреждения. | Устранимое | УПН корпус №9 | Участок производства настилов | Смена Б УПН | При разработке технологии выбраны неоптимальные процессы, операции, режимы работы оборудования | Невнимательность исполнителя | Усилен промежуточный контроль со стороны мастера и бригадира. Проведена разъяснительная беседа с исполнителем. | Не отражены в 1C:ERP
74 | И00-0000055 | 06.02.2026 | Корпус №11 | (ПФК) Ствол опоры ФГН-10,0-02 (ОО 270.01.00.000 СБ) (сварка) | Опоры | 6 | 830.94 | Дефекты сварных швов | 1. У детали поз.5 не выполнено требование "Заварить". 2. Поры. 3. Подрезы. 4. Брызги металла. 5. Налипший шлак. | Устранимое | УМИ корпус №11 | Участок металлоизделий | Смена А УМИ | Незнание/непонимание требований к качеству продукции | Не проведён технический контроль продукции, сырья, материалов, комплектующих | Провести беседу с исполнителем Отв. Сменный мастер | Не отражены в 1C:ERP
781 | К00-0000043 | 02.02.2026 | Цех цинкования | ГПЦ(80) Секция балки СБ-W/2,5-6320/0,5-М5 | ДО | 3 | 162.9 | Забоины ЦП до основного металла |  | Устранимое | ЦЦ БЛ | Цех цинкования | Смена А ЦГЦ | - | - | - | Не отражены в 1C:ERP
796 | К00-0000044 | 02.02.2026 | Участок производства настилов | (ПФ) Настил Р 44,4х11,1/30х2 1 А 1000х1000 (зачистка после сварки) | Настилы прессованные | 8 | 163.76 | Невыполнение требований НТД | Несплавление, отклонение несущей полосы от верт.положения более 2 мм. | Устранимое | УМИ корпус №11 | Участок металлоизделий | Смена А УПН | - | - | - | Не отражены в 1C:ERP
805 | К00-0000046 | 03.02.2026 | Цех цинкования | ГПСкомпл(80) Опора МНО-ФГ-10-02-ц СТО 07525912-300-2021 (ФГН-10,0-02-ц) (ОО 270.00.00.000 СБ) | Опоры | 3 | 426 | Шлак (флюс, зола) на поверхности ЦП |  | Устранимое | ЦЦ БЛ | Цех цинкования | Смена А ЦГЦ | - | - | - | Не отражены в 1C:ERP
806 | К00-0000046 | 03.02.2026 | Цех цинкования | ГПЦ(настил)(40) Настил Р 44,4х11,1/30х2 1 А Zn 1696х1000 | Настилы прессованные | 2 | 70.76 | Забоины ЦП до основного металла |  | Устранимое | ЦЦ БЛ | Цех цинкования | Смена А ЦГЦ | - | - | - | Не отражены в 1C:ERP
811 | К00-0000046 | 03.02.2026 | Цех цинкования | ГПЦ(настил)(40) Настил Р 44,4х11,1/30х2 1 А Zn 1000х1000 | Настилы прессованные | 1 | 20.47 | Наплывы цинка в виде острых капель |  | Устранимое | ЦЦ БЛ | Цех цинкования | Смена А ЦГЦ | - | - | - | Не отражены в 1C:ERP
814 | К00-0000046 | 03.02.2026 | Цех цинкования | ГПЦ(80) Секция балки СБ-W/2,5-6320/0,5-М5 | ДО | 5 | 271.5 | Наплывы цинка в виде острых капель |  | Устранимое | ЦЦ БЛ | Цех цинкования | Смена А ЦГЦ | - | - | - | Не отражены в 1C:ERP
821 | К00-0000048 | 03.02.2026 | Участок металлоизделий | (ПФК) Рама средняя БО 251.02.00.000 (зачистка) | ОМФП | 1 | 76.11 | Дефекты сварных швов | 1. Незаваренный кратер. 2. Брызги металла. 3. Подрезы. 4. Прожоги. 5. Отсутствует клеймо сварщика. | Устранимое | УМИ корпус №11 | Участок металлоизделий | Смена А УМИ | - | - | - | Не отражены в 1C:ERP
822 | К00-0000048 | 03.02.2026 | Участок металлоизделий | (ПФК) Рама средняя БО 251.02.00.000 (зачистка) | ОМФП | 1 | 76.11 | Дефекты сварных швов | 1. Поры. 2. Незаваренный кратер. 3. Брызги металла. 4. Отсутствует клеймо сварщика. | Устранимое | УМИ корпус №11 | Участок металлоизделий | Смена А УМИ | - | - | - | Не отражены в 1C:ERP
823 | К00-0000048 | 03.02.2026 | Участок металлоизделий | (ПФК) Рама средняя БО 251.02.00.000 (зачистка) | ОМФП | 2 | 152.22 | Невыполнение технических требований КД | Отсутствует клеймо сварщика | Устранимое | УМИ корпус №11 | Участок металлоизделий | Смена А УМИ | - | - | - | Не отражены в 1C:ERP
824 | К00-0000048 | 03.02.2026 | Участок металлоизделий | (ПФК) Рама передняя БО 251.01.00.000 (зачистка) | ОМФП | 1 | 140.15 | Дефекты сварных швов | 1. Незаваренный кратер. 2. Брызги металла. 3. Подрезы. 4. Прожоги. 5. Отсутствует клеймо сварщика. | Устранимое | УМИ корпус №11 | Участок металлоизделий | Смена А УМИ | - | - | - | Не отражены в 1C:ERP
825 | К00-0000048 | 03.02.2026 | Участок металлоизделий | (ПФК) Рама передняя БО 251.01.00.000 (зачистка) | ОМФП | 1 | 140.15 | Дефекты сварных швов | 1. Незаваренный кратер. 2. Брызги металла. 3. Прожоги. 4. Отсутствует клеймо сварщика. | Устранимое | УМИ корпус №11 | Участок металлоизделий | Смена А УМИ | - | - | - | Не отражены в 1C:ERP
826 | К00-0000049 | 04.02.2026 | Цех цинкования | ГПЦ(60) Рама средняя БО 251.02.00.000 | ОМФП | 8 | 608.88 | Шлак (флюс, зола) на поверхности ЦП |  | Устранимое | ЦЦ БЛ | Цех цинкования | Смена Б ЦГЦ | - | - | - | Не отражены в 1C:ERP
827 | К00-0000049 | 04.02.2026 | Цех цинкования | ГПЦ(60) Рама передняя БО 251.01.00.000 | ОМФП | 8 | 1121.2 | Шлак (флюс, зола) на поверхности ЦП |  | Устранимое | ЦЦ БЛ | Цех цинкования | Смена Б ЦГЦ | - | - | - | Не отражены в 1C:ERP
828 | К00-0000049 | 04.02.2026 | Цех цинкования | ГПЦ(80) Консоль-амортизатор КА-170/4-W | ДО | 6 | 18.48 | Наплывы цинка в зоне монтажных отверстий |  | Устранимое | ЦЦ БЛ | Цех цинкования | Смена Б ЦГЦ | - | - | - | Не отражены в 1C:ERP
835 | К00-0000049 | 04.02.2026 | Цех цинкования | ГПЦ(80) Секция балки СБ-W/2,5-6320/0,5-М5 | ДО | 2 | 108.6 | Наплывы цинка в виде острых капель |  | Устранимое | ЦЦ БЛ | Цех цинкования | Смена Б ЦГЦ | - | - | - | Не отражены в 1C:ERP
845 | К00-0000051 | 04.02.2026 | Участок металлоизделий | (ПФК) Консоль прямая В-20/8/Д360-24/8/Д360-1,0 (слесарная) | Опоры | 7 | 833 | Цепочка застывших капель | Цепочка застывших капель | Устранимое | УМИ корпус №11 | Участок металлоизделий | Смена Б УМИ | - | - | - | Не отражены в 1C:ERP
854 | К00-0000052 | 05.02.2026 | Цех цинкования | ГПЦ(60) Консоль прямая В-20/8/Д360-24/8/Д360-1,0-ц | Опоры | 5 | 595 | Шлак (флюс, зола) на поверхности ЦП |  | Устранимое | ЦЦ БЛ | Цех цинкования | Смена Б ЦГЦ | - | - | - | Не отражены в 1C:ERP
858 | К00-0000052 | 05.02.2026 | Цех цинкования | ГПЦ(настил)(40) Настил Р 44,4х11,1/30х2 1 А Zn 1696х1000 | Настилы прессованные | 3 | 106.14 | Забоины ЦП до основного металла |  | Устранимое | ЦЦ БЛ | Цех цинкования | Смена Б ЦГЦ | - | - | - | Не отражены в 1C:ERP
864 | К00-0000053 | 05.02.2026 | Участок металлоизделий | (ПФК) Настил Р 44,4х11,1/30х2 1 А 1000х1000 (сварка лазерная) | Настилы прессованные | 1 | 20.47 | Невыполнение требований НТД | Выступание связующего элемента над несущей полосой. | Устранимое | УПН Корпус №9 | Участок производства настилов | Смена Б УПН | - | - | - | Не отражены в 1C:ERP
892 | К00-0000055 | 06.02.2026 | Цех цинкования | ГПЦ(60) Рама передняя БО 251.01.00.000 | ОМФП | 10 | 1401.5 | Шлак (флюс, зола) на поверхности ЦП |  | Устранимое | ЦЦ БЛ | Цех цинкования | Смена В ЦГЦ | - | - | - | Не отражены в 1C:ERP