## Лист_1
№ п/п | Номер | Дата | Место проведения контроля | Номенклатура | Группа номенклатуры | Кол., шт. | Кол., кг | Вид несоответствия | Несоответствие | Критичность несоответствия | Склад (место возникновения) | Ответственное подразделение за несоответствие | Ответственная смена за несоответствие | Коренная причина возникновения | Коренная причина необнаружения | Корректирующие действия | Затраты на доработку
150 | И00-0000071 | 02.03.2026 | Корпус №09 | (ПФК) Стойка опоры (МВС-9,5-150.00.00) (слесарная) | МВС | 4 | 3567.88 | Невыполнение требований НТД | Не соответствуют требованиям КД. Приложение 1, приложение 2. | Устранимое | УМИ корпус №9 | Участок металлоизделий | Невозможно установить | При разработке технологии выбраны неоптимальные процессы, операции, режимы работы оборудования | Невнимательность исполнителя | 1. Усилить измирительный контроль отв. сменный мастер\бригадир УМИ | Не отражены в 1C:ERP
151 | И00-0000072 | 02.03.2026 | Участок 8-11 корпуса | (ПФК) Консоль отрывная КО-150-W (сварка) | ДО | 5 | 9.24 | Невыполнение требований НТД | Дефекты сварных швов: 1. Брызги металла. 2. Несплавление с осн.металлом. 3. Сварной шов неполной длины. Геометрические размеры: 1. По КД размер 10±1 мм, фактически 13 мм. 2. По КД размер 50±1 мм, фактически 47 мм. | Малозначительное Устранимое | УМИ корпус №11 | Участок металлоизделий | Смена Б УМИ | Малый опыт работы на оборудовании/технологической операции | Невнимательность исполнителя | Провести инструктаж с исполнителем о нормах контроля изделий на РЦ и качестве выпускаемой продукции. | Не отражены в 1C:ERP
152 | И00-0000073 | 03.03.2026 | Корпус №11 | (ПФК) Кронштейн 1.К2-2,0-2,0-О2 (сварка) | Опоры | 8 | 336.8 | Дефекты сварных швов | 1. Кратеры 2. Брызги металла 3. Натеки 4. Сварной шов №4 по КД 8 мм(+2), фактически 4-5 мм. | Устранимое | УМИ корпус №11 | Участок металлоизделий | Смена А УМИ | Невнимательность исполнителя | Невнимательность исполнителя | Провести инструктаж с исполнителями о нормах контроля изделий на РЦ и качестве выпускаемой продукции. | Не отражены в 1C:ERP
153 | И00-0000073 | 03.03.2026 | Корпус №11 | (ПФК) Кронштейн 1.К2-2,0-2,0-О2 (сварка) | Опоры | 6 | 252.6 | Дефекты сварных швов | Сварной шов №4 по КД 8 мм(+2), фактически 4-5 мм. | Устранимое | УМИ корпус №11 | Участок металлоизделий | Смена А УМИ | Невнимательность исполнителя | Невнимательность исполнителя | Провести инструктаж с исполнителями о нормах контроля изделий на РЦ и качестве выпускаемой продукции. | Не отражены в 1C:ERP
154 | И00-0000074 | 04.03.2026 | Корпус №01 | (ПФК) Элемент радиусный ЭР-W/2,5-500-М5 (R=500 мм; Lзаг=2240 мм) ВЫПУКЛЫЙ (формирование отверстий) | ДО | 2 | 39.188 | Несоответствие геометрических размеров | Размер по КД 1267 мм (+-3) фактически 1237 мм. 2. Размер по КД 894 мм фактически 850 мм. | Устранимое | УМИ корпус №2 | Участок металлоизделий | Смена Б УМИ | Малый опыт работы на оборудовании/технологической операции | Невнимательность исполнителя | проведен инструктаж о качестве выпускаемой продукции | Не отражены в 1C:ERP
155 | И00-0000075 | 06.03.2026 | УМИ корпус №9 | (ПФК) Корпус световозвращателя КД-5 (фрезеровка) | ДО | 69 | 8.97 | Невыполнение требований НТД | Не обеспечена чёткая маркировка года выпуска и знака ЕАС – 69 шт. Раковины на 11шт. из 69; Сколы на 12шт. из 69; Сухое место на 9шт. из 69; Облой на 1шт. из 69. | Малозначительное Неустранимое Устранимое | ОЭУ корпус №9 | Отдел закупок | Невозможно установить | Поставщик не обеспечивает качество продукции в соответствии с требованиями | Невнимательность исполнителя | 1. Усилить входной контроль со стороны ОТК при поступлении (ПФ(закупка)) Корпус световозвращателя КД-5 (от поставщика/переработчика) Отв. Начальник О | Отражены в 1C:ERP
156 | И00-0000076 | 06.03.2026 | Корпус №11 | (ПФК) Вставка отрывная ВО-140 (БО 244.00.00.005-01) (сварка) | ДО | 1200 | 1251.6 | Дефекты сварных швов | 1. Брызги металла | Устранимое | УМИ корпус №11 | Участок металлоизделий | Смена В УМИ | Невнимательность исполнителя | Невнимательность исполнителя | Провести беседу с исполнителем Отв. сменный мастер | Не отражены в 1C:ERP
157 | И00-0000076 | 06.03.2026 | Корпус №11 | (ПФК) Вставка отрывная ВО-140 (БО 244.00.00.005-01) (сварка) | ДО | 1008 | 1051.344 | Дефекты сварных швов | 1. Брызги металла. 2. Поры. | Устранимое | УМИ корпус №11 | Участок металлоизделий | Смена В УМИ | Невнимательность исполнителя | Невнимательность исполнителя | Провести беседу с исполнителем Отв. сменный мастер | Не отражены в 1C:ERP
158 | И00-0000077 | 06.03.2026 | Корпус №11 | (ПФК) Деформационная секция №1 (слесарная) | ФО | 33 | 324.72 | Невыполнение требований НТД | 1. Поры. 2. Брызги металла. 3. Прожог. 4. Остатки сварочнй проволоки. 5.Натеки. 6. Зазоры между деталями 1 мм. | Устранимое | УМИ корпус №11 | Участок металлоизделий | Смена Б УМИ | Нарушение требований технологической документации | Невнимательность исполнителя | С исполнителем провести беседу о качестве продукции Отв. сменный мастер | Не отражены в 1C:ERP
159 | И00-0000078 | 06.03.2026 | Корпус №11 | (ПФК) Кронштейн 1.К2-2,0-2,0-О3 (сварка) | Опоры | 14 | 728 | Дефекты сварных швов | 1. Не выполнено требование "Заварить". 2. Брызги металла. 3. Натеки | Устранимое | УМИ корпус №11 | Участок металлоизделий | Смена Б УМИ | Нарушение требований технологической документации | Невнимательность исполнителя | провести беседа с исполнителем о качестве продукции Отв. сменный мастер | Не отражены в 1C:ERP
160 | И00-0000079 | 06.03.2026 | Корпус №13 | (ПФК) Ступень SP 34х38/30х2 800х240 (сварка) | Настилы сварные | 38 | 204.44 | Невыполнение требований НТД | 1. Деталь поз.1 (кант) не соответствует чертежу. 2. Шаг связующих элементов не соответствует КД (по КД 38 мм, фактически 17 - 54 мм). 3. Разность длин диагоналей 12 мм (по СТО ±5 мм). 4. Отклонение от плоскостности настила 10 - 20 мм (по СТО не более 5 мм). 5. Шаг несущей полосы 32-37 мм. 6. Отсутствие связующего прутка (пропуск ячеек). 7. Отрыв связующего прутка. 8. Несоответствие п.7 ТТ чертежа. 9. Натёки. 10. Брызги металла. 11. Остатки сварочной проволоки. 12. Отсутствие клейма сварщика (п.8 ТТ чертежа) | Устранимое | УПН корпус №13 | Участок производства настилов | Смена А УПН | Неправильное выполнение технологических операций по сварке | Малый опыт работы на оборудовании/технологической операции | Перед началом работы по сварке ступеней, каждый чертеж прорабатывается непосредственно с мастером или бригадиром. | Не отражены в 1C:ERP
161 | И00-0000079 | 06.03.2026 | Корпус №13 | (ПФК) Ступень SP 34х38/30х3 800х240 (РН 084.20.00.000 СБ) (сварка) | Настилы сварные | 23 | 158.93 | Невыполнение требований НТД | 1. Деталь поз.1 (кант) не соответствует чертежу. 2. Шаг связующих элементов не соответствует КД (по КД 38 мм, фактически 33 - 40 мм). 3. Несоответствие п.6 ТТ чертежа. 4. Отсутствие клейма сварщика (п.7 ТТ чертежа). | Устранимое | УПН корпус №13 | Участок производства настилов | Смена А УПН | Неправильное выполнение технологических операций по сварке | Малый опыт работы на оборудовании/технологической операции | Перед началом работы по сварке ступеней, каждый чертеж прорабатывается непосредственно с мастером или бригадиром. | Не отражены в 1C:ERP
162 | И00-0000080 | 06.03.2026 | Опытно-экспериментальный участок | (ПФ) Стойка МВС-9,5-150 (МВС-9,5-150.00.00 СБ) (сварка 2 этап) | МВС | 1 | 891.9 | Дефекты сварных швов | Дефекты сварных швов | Устранимое | ОЭУ корпус №9 | Опытно-экспериментальный участок | Смена ОЭУ | При разработке технологии выбраны неоптимальные процессы, операции, режимы работы оборудования | Не указана | Это тестовые/опытные стойки МВС, на них отрабатывали кондуктор для сборки и саму сварку на роботизированном комплексе ИРС, далее по пункту протокола п | Не отражены в 1C:ERP
1162 | К00-0000085 | 02.03.2026 | Цех цинкования | ГПЦ(80) Секция балки СБ-W/2,5-6320/0,5-М5 | ДО | 5 | 271.5 | Забоины ЦП до основного металла |  | Устранимое | ЦЦ БЛ | Цех цинкования | Смена Б ЦГЦ | - | - | - | Не отражены в 1C:ERP
1172 | К00-0000085 | 02.03.2026 | Цех цинкования | ГПЦ(80) Стойка дорожная СД-1,45Ш14-2 | ДО | 4 | 71.52 | Наплывы цинка в зоне монтажных отверстий | ПСЦП удволитвор. | Устранимое | ЦЦ БЛ | Цех цинкования | Смена Б ЦГЦ | - | - | - | Не отражены в 1C:ERP
1181 | К00-0000087 | 03.03.2026 | Цех цинкования | ГПЦ(80) Секция балки СБ-W/2,5-6320/0,5-М5 | ДО | 2 | 108.6 | Забоины ЦП до основного металла |  | Устранимое | ЦЦ БЛ | Цех цинкования | Смена Б ЦГЦ | - | - | - | Не отражены в 1C:ERP
1184 | К00-0000087 | 03.03.2026 | Цех цинкования | ГПЦ(80) Деформационная секция №1 | ФО | 5 | 49.2 | Шлак (флюс, зола) на поверхности ЦП |  | Устранимое | ЦЦ БЛ | Цех цинкования | Смена Б ЦГЦ | - | - | - | Не отражены в 1C:ERP
1187 | К00-0000087 | 03.03.2026 | Цех цинкования | ГПЦ(80) Стойка перильная СПО-014 | ПО | 5 | 65.2 | Шлак (флюс, зола) на поверхности ЦП |  | Устранимое | ЦЦ БЛ | Цех цинкования | Смена Б ЦГЦ | - | - | - | Не отражены в 1C:ERP
1195 | К00-0000087 | 03.03.2026 | Цех цинкования | ГПСкомпл(60) Опора МСД-Ф-7-8,5-01-ц СТО 07525912-300-2021 (СФ-700-8,5-01-ц) (ОО 249.00.00.000 СБ) | Опоры | 3 | 1404 | Шлак (флюс, зола) на поверхности ЦП | +Не сплошность цинкового покрытия | Устранимое | ЦЦ БЛ | Цех цинкования | Смена Б ЦГЦ | - | - | - | Не отражены в 1C:ERP
1206 | К00-0000089 | 04.03.2026 | Цех цинкования | ГПЦ(80) Деформационная секция №3 | ФО | 2 | 19.48 | Шлак (флюс, зола) на поверхности ЦП |  | Устранимое | ЦЦ БЛ | Цех цинкования | Смена В ЦГЦ | - | - | - | Не отражены в 1C:ERP
1207 | К00-0000089 | 04.03.2026 | Цех цинкования | ГПЦ(80) Деформационная секция №3 | ФО | 2 | 19.48 | Шлак (флюс, зола) на поверхности ЦП | ПСЦП удволитвор. | Устранимое | ЦЦ БЛ | Цех цинкования | Смена В ЦГЦ | - | - | - | Не отражены в 1C:ERP
1255 | К00-0000096 | 06.03.2026 | Участок металлоизделий | (ПФК) Опора МСД-Ф-7-8,5-01 СТО 07525912-300-2021 (СФ-700-8,5-01) (ОО 249.00.00.000 СБ) (слесарная) | Опоры | 1 | 468 | Натек | Натек | Устранимое | УМИ корпус №11 | Участок металлоизделий | Смена А УМИ | - | - | - | Не отражены в 1C:ERP
2233 | С00-0000032 | 05.03.2026 | Корпус №01 | (ПФК) Стойка дорожная СД-1,45Ш14-3 (формирование отверстий) | ДО | 500 | 8940 | Не обеспечена необходимая глубина маркировки |  | Малозначительное | УМИ корпус №4 | Отдел закупок | Невозможно установить | Скрытый дефект в продукции поставщиков | Не проведён технический контроль продукции, сырья, материалов, комплектующих | На швеллере неровная полка, ударным способом клеймо не пропечатывается. Проставить знак ЕАС штемпельной краской после оцинкования.
2234 | С00-0000032 | 05.03.2026 | Корпус №01 | (ПФК) Стойка дорожная СД-1,45Ш14-3 (формирование отверстий) | ДО | 100 | 1788 | Не обеспечена необходимая глубина маркировки |  | Малозначительное | УМИ корпус №4 | Отдел закупок | Невозможно установить | Скрытый дефект в продукции поставщиков | Не проведён технический контроль продукции, сырья, материалов, комплектующих | На швеллере неровная полка, ударным способом клеймо не пропечатывается. Проставить знак ЕАС штемпельной краской после оцинкования.
2237 | С00-0000034 | 05.03.2026 | Корпус №01 | (ПФК) Консоль-амортизатор КА (БО 248.01.00.002) (штамповка) | ДО | 440 | 1450.24 | Смещение сетки отверстий |  | Малозначительное | УМИ корпус №4 | Технический департамент | Смена В УМИ | Своевременно не произведена замена оснастки | Невнимательность исполнителя | проведена беседа с исполнителем. Минимизировать выпуск деталей с отклонениями возможно: переодическим самоконтролем оператора размеров деталей, досроч
2238 | С00-0000035 | 07.03.2026 | ЦГЦ Большая линия | ГПЦ(60) Кронштейн 1.К2-2,0-2,0-О2-ц | Опоры | 2 | 84.2 | Несоответствие геометрических размеров | замятые | Устранимое | УМИ корпус №11 | Участок металлоизделий | Невозможно установить | Незнание/непонимание требований к качеству продукции | Невнимательность исполнителя | проведена беседа о качестве выпускаемой продукции и дальнейшей упаковке тарных мест | Не отражены в 1C:ERP