## Лист_1
№ п/п | Номер | Дата | Место проведения контроля | Номенклатура | Группа номенклатуры | Кол., шт. | Кол., кг | Вид несоответствия | Несоответствие | Критичность несоответствия | Склад (место возникновения) | Ответственное подразделение за несоответствие | Ответственная смена за несоответствие | Коренная причина возникновения | Коренная причина необнаружения | Корректирующие действия | Затраты на доработку
301 | И00-0000160 | 04.05.2026 | ЦГЦ Выпуск | ГПЦ(100-150) Стойка опоры (МВС-9,5-150.00.00) | МВС | 2 | 1783.94 | Несоответствие толщины цинкового покрытия | Толщина цинкового покрытия на двух металлоизделиях не соответствуют требованиям КД. | Отработка технологии | ЦЦ БЛ | Цех цинкования | Отработка технологии | Отработка технологии | Отработка технологии | Отработка технологии | Отработка технологии
302 | И00-0000161 | 04.05.2026 | Корпус №08 | (ПФК) Ствол СФГ-700-9,0-02 (сварка) | Опоры | 8 | 1804.64 | Невыполнение требований НТД | 1. Отверстие Ø30+1 мм по КД 2 шт., фактически 1 отверстие. 2. Незавареный кратер. 3. Натеки. 4. Налипший шлак. | Устранимое | УМИ корпус №8 | Участок металлоизделий | Смена В УМИ | Малый опыт работы на оборудовании/технологической операции | Невнимательность исполнителя | Провести повторно инструктаж по самоконтролю.Отв.см.мастер. Усилить контроль за данным сотрудником.Отв.бригадир | Не отражены в 1C:ERP
305 | И00-0000163 | 05.05.2026 | Корпус №11 | (ПФ) Стойка МВС-10-120 (МВС-10-120.00.00 СБ) (сварка 2 этап) | МВС | 1 | 723.9 | Дефекты сварных швов | Дефекты сварных швов: - незаваренный кратер; - плохое повторное возобновление дуги (сварной шов №1 соединение дет. 11 с дет. 5, 6, 7). | Устранимое | УМИ Корпус №11 | Участок металлоизделий | Смена Б УМИ | Нарушение требований технологической документации | Невнимательность исполнителя | провести инструктаж с разьяснением тробований к выпускаемой продукции | Не отражены в 1C:ERP
306 | И00-0000164 | 05.05.2026 | Корпус №13 | (ПФК) Настил SP 34х38/30х3 S5 А 1170х1000 (сварка) | Настилы сварные | 15 | 447.3 | Невыполнение требований НТД | 1. Выступание связующих элементов над несущими полосами 3 мм. (По СТО не более 1,5 мм). 2. Занижение обрамляющего элемента относительно несущей полосы 2 мм (По СТО не более 1 мм). 3. Брызги металла. 4. Скопление пор. 5. Натеки. 6. Заусенцы. 7. Незаваренный кратер. 8. Несплавления | Устранимое | УПН корпус №13 | Участок производства настилов | Смена А УПН | Неправильное выполнение технологических операций по сварке | Малый опыт работы на оборудовании/технологической операции | Провдена разъяснительная беседа с сотрудниками и усилен контроль за качеством сварных настилов. | Не отражены в 1C:ERP
307 | И00-0000165 | 06.05.2026 | УПН корпус №13 | (ПФК) Настил SP 34х38/30х3 S5 А 1170х1000 (сварка) | Настилы сварные | 5 | 149.1 | Невыполнение требований НТД | 1. Выступание связующих элементов над несущими полосами до 3 мм (По СТО не более 1,5 мм). 2. Брызги металла. 3. Натек (1шт). 4. Несплавление (1шт). 5. Механические повреждения связующих элементов. По КД размер 1170 (-4мм), фактически 1164мм (1шт). | Устранимое | УПН корпус №13 | Участок производства настилов | Невозможно установить | Малый опыт работы на оборудовании/технологической операции | Невнимательность исполнителя | провести беседу с оператором | Не отражены в 1C:ERP
308 | И00-0000165 | 06.05.2026 | УПН корпус №13 | (ПФК) Настил SP 34х38/30х3 S5 А 1170х1000 (сварка) | Настилы сварные | 21 | 626.22 | Невыполнение требований НТД | 1. Выступание связующих элементов над несущими полосами до 3 мм (По СТО не более 1,5 мм). 2. Брызги металла. 3. Скопление пор. 4. Несплавления | Устранимое | УПН корпус №13 | Участок производства настилов | Невозможно установить | Малый опыт работы на оборудовании/технологической операции | Невнимательность исполнителя | провести беседу с оператором | Не отражены в 1C:ERP
309 | И00-0000166 | 06.05.2026 | Корпус №11 | (ПФК) Изделие закладное МН6' (сварка) | МК, другое | 1 | 292.82 | Невыполнение требований НТД | 1. Размер по КД 360 мм (+2), фактически 358-359 мм. 2. Налипший шлак. 3. Брызги металла. 4. Незавареный кратер. 5. Плохое повторное возбуждение дуги. | Малозначительное Устранимое | УМИ корпус №11 | Участок металлоизделий | Смена Б УМИ | Нарушение требований технологической документации | Невнимательность исполнителя | проведена беседа по каждому пункту в акте. | Не отражены в 1C:ERP
310 | И00-0000166 | 06.05.2026 | Корпус №11 | (ПФК) Изделие закладное МН6 (сварка) | МК, другое | 1 | 292.82 | Невыполнение требований НТД | 1. Деталь поз. 1: зазор между листом и стальной линейкой (1м) до 1,5 мм, фактически 2-3 мм. Дефекты лазерной резки: 2. Налипший шлак. Дефекты сварных швов: 3. Брызги металла. 4. Незавареный кратер. 5. Плохое повторное возбуждение дуги. | Малозначительное Устранимое | УМИ корпус №11 | Участок металлоизделий | Смена Б УМИ | Нарушение требований технологической документации | Невнимательность исполнителя | проведена беседа по каждому пункту в акте. | Не отражены в 1C:ERP
311 | И00-0000167 | 06.05.2026 | Корпус №09 | (ПФК) Настил Р 44,4х11,1/30х2 А 1496х1000 (сварка лазерная) | Настилы прессованные | 20 | 605.4 | Невыполнение требований НТД | 1. Занижение обрамляющего элемента относительно несущей полосы 1,5 мм (по СТО не более 1 мм). 2. Налипший шлак. 3. Заусенцы. 4. Механические повреждения | Устранимое | УПН корпус №9 | Участок производства настилов | Смена А УПН | Невнимательность исполнителя | Малый опыт работы на оборудовании/технологической операции | Дополнительный контроль на участке "ЗАЧИСТКА". | Не отражены в 1C:ERP
312 | И00-0000169 | 07.05.2026 | Корпус №01 | ГПЦ(100) Карниз К2 (Ц 208.07.00.000 СБ) | МК, другое | 8 | 945.04 | Отклонение формообразования и линейных размеров | По ГОСТ 23118 Табл. Б.1 п. 7.3 Предельные отклонения допустимых прогибов в плоскости и из плоскости монтажного элемента по длине - 2,7 мм, фактически до 10 мм | Малозначительное | ЦЦ БЛ | Технологический отдел | Невозможно установить | При разработке технологии выбраны неоптимальные процессы, операции, режимы работы оборудования | При разработке технологии выбраны неоптимальные процессы, операции, режимы работы оборудования | 1. Разработать рекомандации по контролю/ТУ для изделий для поведения контроля данного параметра в условиях ЦГЦ Отв. Отдел ТО
313 | И00-0000169 | 07.05.2026 | Корпус №01 | ГПЦ(100) Карниз К2 (Ц 208.07.00.000 СБ) | МК, другое | 9 | 1063.17 | Отклонение формообразования и линейных размеров | По ГОСТ 23118 Табл. Б.1 п. 7.3 Предельные отклонения допустимых прогибов в плоскости и из плоскости монтажного элемента по длине - 2,7 мм, фактически до 8 мм | Малозначительное | ЦЦ БЛ | Технологический отдел | Невозможно установить | При разработке технологии выбраны неоптимальные процессы, операции, режимы работы оборудования | При разработке технологии выбраны неоптимальные процессы, операции, режимы работы оборудования | 1. Разработать рекомандации по контролю/ТУ для изделий для поведения контроля данного параметра в условиях ЦГЦ Отв. Отдел ТО
314 | И00-0000169 | 07.05.2026 | Корпус №01 | ГПЦ(100) Карниз К2 (Ц 208.07.00.000 СБ) | МК, другое | 1 | 118.13 | Отклонение формообразования и линейных размеров | По ГОСТ 23118 Табл. Б.1 п. 7.3 Предельные отклонения допустимых прогибов в плоскости и из плоскости монтажного элемента по длине - 2,7 мм, фактически до 8 мм | Малозначительное | ЦЦ БЛ | Технологический отдел | Невозможно установить | При разработке технологии выбраны неоптимальные процессы, операции, режимы работы оборудования | При разработке технологии выбраны неоптимальные процессы, операции, режимы работы оборудования | 1. Разработать рекомандации по контролю/ТУ для изделий для поведения контроля данного параметра в условиях ЦГЦ Отв. Отдел ТО
315 | И00-0000170 | 10.05.2026 | Корпус №11 | (ПФК) Секция прохода СП2-1 (Ц 208.32.01.000 СБ) (снятие фасок) | МК, другое | 2 | 206.02 | Несоответствие геометрических размеров | По КД размер 250+-2мм, фактически 245мм, поры (1 шт). По КД размер 144+-1мм, фактически 139-144мм, размер по КД 250+-2мм, фактически 255мм (1 шт). | Малозначительное Устранимое | УМИ корпус №11 | Участок металлоизделий | Смена В УМИ | Невнимательность исполнителя | Не проведён технический контроль продукции, сырья, материалов, комплектующих | 1. С исполнителем операции сварка провести беседу о корректности чтения КД Отв. сменный мастер смены
1911 | К00-0000184 | 04.05.2026 | Участок металлоизделий | (ПФК) Труба внутренняя деф.шва ТВДШ-1200 (ф42) (сварка) | ПО | 20 | 53.2 | Маркировка | Несоответствие бирки ПФК | Устранимое | УМИ корпус №11 | Участок металлоизделий | Смена Б УМИ | - | - | - | Не отражены в 1C:ERP
1912 | К00-0000184 | 04.05.2026 | Участок металлоизделий | (ПФК) Труба наружная деф.шва ТНДШ-1200 (ф51) (сварка) | ПО | 20 | 63.8 | Маркировка | Несоответствие бирки ПФК | Устранимое | УМИ корпус №11 | Участок металлоизделий | Смена Б УМИ | - | - | - | Не отражены в 1C:ERP
1932 | К00-0000190 | 10.05.2026 | Участок металлоизделий | (ПФК) Секция прохода СП2-1 (Ц 208.32.01.000 СБ) (снятие фасок) | МК, другое | 5 | 515.05 | Отсутствует клеймо сварщика | Отсутствует клеймо сварщика. Плохое повторное возбуждение дуги. | Устранимое | УМИ корпус №11 | Участок металлоизделий | Смена А УМИ | - | - | - | Не отражены в 1C:ERP
1933 | К00-0000191 | 10.05.2026 | Участок металлоизделий | (ПФК) Кронштейн КР1 (Ц 207.02.00.000 СБ) (снятие фасок) | МК, другое | 3 | 57.54 | Дефекты сварных швов | Брызги металла в монтажных отверстиях (2шт). Не выполнено требование "заварить" (1шт). | Устранимое | УМИ корпус №11 | Участок металлоизделий | Смена А УМИ | - | - | - | Не отражены в 1C:ERP
1934 | К00-0000191 | 10.05.2026 | Участок металлоизделий | (ПФК) Кронштейн КР1 (Ц 207.02.00.000 СБ) (снятие фасок) | МК, другое | 25 | 479.5 | Отсутствует клеймо сварщика | Отсутствует клеймо сварщика | Устранимое | УМИ корпус №11 | Участок металлоизделий | Смена А УМИ | - | - | - | Не отражены в 1C:ERP
1935 | К00-0000192 | 10.05.2026 | Участок металлоизделий | (ПФК) Кронштейн КР1 (Ц 207.02.00.000 СБ) (снятие фасок) | МК, другое | 3 | 57.54 | Несоответствие геометрических размеров | По КД размер 228+-2мм, фактически 222-225мм. | Устранимое | УМИ корпус №11 | Участок металлоизделий | Смена А УМИ | - | - | - | Не отражены в 1C:ERP
1938 | К00-0000192 | 10.05.2026 | Участок металлоизделий | (ПФК) Секция прохода СП2-1 (Ц 208.32.01.000 СБ) (снятие фасок) | МК, другое | 6 | 618.06 | Дефекты сварных швов | Плохое повторное возбуждение дуги. Неполный сварной шов №1 на ребре (2шт). Заусенцы (2шт). Отсутствует фаска 2х45 градусов (2шт) | Устранимое | УМИ корпус №11 | Участок металлоизделий | Смена А УМИ | - | - | - | Не отражены в 1C:ERP
1939 | К00-0000192 | 10.05.2026 | Участок металлоизделий | (ПФК) Секция прохода СП2-1 (Ц 208.32.01.000 СБ) (снятие фасок) | МК, другое | 4 | 412.04 | Дефекты сварных швов | Плохое повторное возбуждение дуги. Отсутствует фаска 2х45 градусов. Брызги металла (2шт). Натёк на технологическое отверстие (1шт). | Устранимое | УМИ корпус №11 | Участок металлоизделий | Смена А УМИ | - | - | - | Не отражены в 1C:ERP
2249 | С00-0000046 | 04.05.2026 | Корпус №01 | ГПЦ(80) Стойка дорожная СД-1,45Ш14-3 | ДО | 1 | 17.88 | Несоответствие поверхности металлоизделий | брак | Неустранимое | УМИ корпус №4 | Отдел закупок | Невозможно установить | Скрытый дефект в продукции поставщиков | Невнимательность исполнителя | 1. Усилить контроль со стороны операторов во время операции "пробивка отверстий". 2. Направить поставщику информацию о выявленном несоответствии Отв.
2250 | С00-0000047 | 05.05.2026 | Цех цинкования | ГПЦ(100) Секция прохода СП2-2 (Ц 208.32.02.000 СБ) | МК, другое | 33 | 2030.82 | Несоответствие геометрических размеров | Отклонение от прямолинейности | Устранимое | УМИ корпус №11 | Технологический отдел | Невозможно установить | При разработке технологии выбраны неоптимальные процессы, операции, режимы работы оборудования | При разработке технологии выбраны неоптимальные процессы, операции, режимы работы оборудования | При выявлении несоответствий сделать дополнительную операцию "правка" после оцинкования по примеру оснований демпферов. Отв. технологический отдел. | Отражены в 1C:ERP
2251 | С00-0000048 | 06.05.2026 | Участок металлоизделий | (ПФ) Швеллер МВС-10-80.00.01 (формирование отверстий) | МВС | 2 | 365.58 | Несоответствие требованиям КД | Смещение отверстий относительно оси симметрии,диаметр отверстий 24,8 мм.,по черт.22 мм.Изготовливались в присутствии технолога. | Устранимое | УМИ корпус №4 | Департамент производства | Невозможно установить | Малый опыт работы на оборудовании/технологической операции | Малый опыт работы на оборудовании/технологической операции | Не требуются. Было пробное изготовление. Изделия будут доработаны и вовлечены на аналогичное изделие либо на другую продукцию в качестве материала. По
2252 | С00-0000049 | 07.05.2026 | Корпус №01 | ГПЦ(100) Секция прохода СП2-2 (Ц 208.32.02.000 СБ) | МК, другое | 5 | 307.7 | Отклонение от прямолинейности | Отклонение от прямолинейности | Устранимое | УМИ корпус №11 | Технологический отдел | Невозможно установить | При разработке технологии выбраны неоптимальные процессы, операции, режимы работы оборудования | При разработке технологии выбраны неоптимальные процессы, операции, режимы работы оборудования | Разработаны ранее в акте №47. | Не отражены в 1C:ERP
2253 | С00-0000050 | 08.05.2026 | Корпус №01 | ГПЦ(80) Стойка дорожная СД-1,45Ш14-3 | ДО | 400 | 7152 | Несоответствие геометрических размеров |  | Малозначительное | УМИ корпус №4 | Участок металлоизделий | Смена Б УМИ | Не определены (частично или полностью) требования к продукции | Невнимательность исполнителя | проведен инструктаж о качестве выпускаемой продукции