## Лист_1
№ п/п | Номер | Дата | Место проведения контроля | Номенклатура | Группа номенклатуры | Кол., шт. | Кол., кг | Вид несоответствия | Несоответствие | Критичность несоответствия | Склад (место возникновения) | Ответственное подразделение за несоответствие | Ответственная смена за несоответствие | Коренная причина возникновения | Коренная причина необнаружения | Корректирующие действия | Затраты на доработку
218 | И00-0000122 | 06.04.2026 | Склад готовой продукции | ГПЦ(настил)(40) Настил Р 44,4х22,2/30х2 1 А Zn 1200х1000 | Настилы прессованные | 120 | 2324.4 | Несоответствия ЦП | Белая ржавчина | Устранимое | Склад готовой продукции | Исполнительная дирекция Продмаш | Невозможно установить | Не проведён технический контроль продукции, сырья, материалов, комплектующих | Невнимательность исполнителя | Провести инструктаж с исполнителями в части излишней доработки. | Не отражены в 1C:ERP
219 | И00-0000122 | 06.04.2026 | Склад готовой продукции | ГПЦ(настил)(40) Настил Р 44,4х11,1/30х2 1 А Zn 1696х1000 | Настилы прессованные | 70 | 2476.6 | Несоответствия ЦП | Белая ржавчина | Устранимое | Склад готовой продукции | Исполнительная дирекция Продмаш | Невозможно установить | Не проведён технический контроль продукции, сырья, материалов, комплектующих | Невнимательность исполнителя | Провести инструктаж с исполнителями в части излишней доработки. | Не отражены в 1C:ERP
220 | И00-0000123 | 06.04.2026 | Корпус №04 | (ПФК) Стойка дорожная СД-1,45Ш14-3 (формирование отверстий) | ДО | 300 | 5364 | Невыполнение требований НТД | 1. Прогиб стенки 2,5-3 мм (По ГОСТ 8240 +/-2 мм). 2. Заусенцы. | Малозначительное Устранимое | УМИ корпус №4 | Участок металлоизделий | Смена Б УМИ | Малый опыт работы на оборудовании/технологической операции | Невнимательность исполнителя | проведен инструктаж о изготавлеваемой выпускаемой продукции | Не отражены в 1C:ERP
221 | И00-0000124 | 07.04.2026 | Склад ПРОФИЛЬНЫЙ ПРОКАТ | _уу_Профиль 80*80*4,0 ГОСТ 30245-2003/ Ст3сп, Ст3сп5 (С255, Ст2сп) | СиМ | 111 | 111 | Механическое повреждение | По ГОСТ 30245 кривизна не должна превышать 12мм, фактически кривизна 35мм. | Неустранимое | Логистика | Отдел логистики | В РАБОТЕ СТАРОСТИН Д.В. | В РАБОТЕ СТАРОСТИН Д.В. | В РАБОТЕ СТАРОСТИН Д.В. | В РАБОТЕ СТАРОСТИН Д.В. | В РАБОТЕ СТАРОСТИН Д.В.
222 | И00-0000125 | 08.04.2026 | Склад готовой продукции | ОТ АВТОРУТА_ГПЦ(80) Стойка дорожная СДГ-1,5 (гор.цинк) | ДО | 253 | 3289 | Невыполнение требований НТД | Геометрические размеры: - по КД 1500±2,5 мм, факт 1519 мм; - по КД Ø18+0,18 мм, факт 17,8-18,1 мм; - по КД 120±3 мм, факт 125-129 мм. На цинковом покрытии: - «белая» ржавчина; - следы загрязнения от контакта с влажным брусом; - загрязнение грунтом. | Малозначительное Неустранимое Устранимое | Логистика | Исполнительная дирекция Продмаш | Невозможно установить | Не формализован/не описан процесс/процедура | Не формализован/не описан процесс/процедура | Не требуется
223 | И00-0000125 | 08.04.2026 | Склад готовой продукции | ОТ АВТОРУТА_ГПЦ(80) Стойка дорожная СД-1,5 Ш16* (гор.цинк) | ДО | 250 | 3600 | Невыполнение требований НТД | Геометрические размеры: - по КД 1500±2,5 мм, факт 1503 мм; - по КД Ø18+0,18 мм, факт 17,2-17,8 мм. Наличие отверстия, не предусмотренного требованиями КД. На цинковом покрытии: - «белая» ржавчина; - загрязнение грунтом. | Малозначительное Неустранимое Устранимое | Логистика | Исполнительная дирекция Продмаш | Невозможно установить | Не формализован/не описан процесс/процедура | Не формализован/не описан процесс/процедура | Не требуется
224 | И00-0000125 | 08.04.2026 | Склад готовой продукции | ОТ АВТОРУТА_ГПЦ(80) Стойка дорожная СД-1,45 Ш14-3 (гор.цинк) | ДО | 3 | 57 | Невыполнение требований НТД | Геометрические размеры не контролируются в виду отсутствия КД. Две стойки выполнены из двух частей стыковым швом. На двух стойках три отверстия (по одному на каждой полке, одно на стенке), на одной стойке два отверстия (по одному на каждой полке). На цинковом покрытии: - «белая» ржавчина; - загрязнение грунтом. | Малозначительное Неустранимое Устранимое | Логистика | Исполнительная дирекция Продмаш | Невозможно установить | Не формализован/не описан процесс/процедура | Не формализован/не описан процесс/процедура | Не требуется
225 | И00-0000125 | 08.04.2026 | Склад готовой продукции | ОТ АВТОРУТА_ГПЦ(80) Стойка дорожная СД-1,45 Ш14-3 (гор.цинк) | ДО | 134 | 2546 | Невыполнение требований НТД | На цинковом покрытии: - «белая» ржавчина; - загрязнение грунтом. «Бурая» ржавчина в местах несплошностей ЦП. | Малозначительное Неустранимое Устранимое | Логистика | Исполнительная дирекция Продмаш | Невозможно установить | Не формализован/не описан процесс/процедура | Не формализован/не описан процесс/процедура | Не требуется
226 | И00-0000125 | 08.04.2026 | Склад готовой продукции | ОТ АВТОРУТА_ГПЦ(80) Стержень стойки оцинкованный СД-1,5СБ | ДО | 150 | 2941.5 | Невыполнение требований НТД | На цинковом покрытии: - «белая» ржавчина; - загрязнение грунтом. | Малозначительное Неустранимое Устранимое | Логистика | Исполнительная дирекция Продмаш | Невозможно установить | Не формализован/не описан процесс/процедура | Не формализован/не описан процесс/процедура | Не требуется
227 | И00-0000125 | 08.04.2026 | Склад готовой продукции | ОТ АВТОРУТА_ГПЦ(80) Стойка дорожная СД-1,8 Ш12 (гор.цинк) | ДО | 20 | 386 | Невыполнение требований НТД | Геометрические размеры: - по КД Ø18+0,18 мм, факт 17,5-17,6 мм. На цинковом покрытии: - «белая» ржавчина; - загрязнение грунтом. «Бурая» ржавчина в местах несплошностей ЦП. | Малозначительное Неустранимое Устранимое | Логистика | Исполнительная дирекция Продмаш | Невозможно установить | Не формализован/не описан процесс/процедура | Не формализован/не описан процесс/процедура | Не требуется
228 | И00-0000127 | 08.04.2026 | Склад готовой продукции | ГПЦ(80) Основание ФО-У-90-2-Б(Г) | ФО | 7 | 1718.5 | Отклонение формообразования и линейных размеров | Искривление детали 1 (плита основания): зазор между листом и стальной линейкой должен быть не более 1,5 мм, фактически 4-5 мм. | Малозначительное | УМИ корпус №11 | Участок металлоизделий | Смена Б УМИ | Не определены (частично или полностью) требования к продукции | Не проведён технический контроль продукции, сырья, материалов, комплектующих | проработать вопрос внесения в КД допуска на прямолинейность ,ответственый ЦТОЗ, Дирекция по разработкам | Не отражены в 1C:ERP
229 | И00-0000127 | 08.04.2026 | Склад готовой продукции | ГПЦ(80) Основание ФО-У-90-2-Б(Г) | ФО | 2 | 491 | Отклонение формообразования и линейных размеров | Искривление детали 1 (плита основания): зазор между листом и стальной линейкой должен быть не более 1,5 мм, фактически 8-9 мм. | Малозначительное | УМИ корпус №11 | Участок металлоизделий | Смена Б УМИ | Не определены (частично или полностью) требования к продукции | Не проведён технический контроль продукции, сырья, материалов, комплектующих | проработать вопрос внесения в КД допуска на прямолинейность ,ответственый ЦТОЗ, Дирекция по разработкам | Не отражены в 1C:ERP
230 | И00-0000127 | 08.04.2026 | Склад готовой продукции | ГПЦ(80) Основание ФО-У-90-2-Б(Г) | ФО | 1 | 245.5 | Отклонение формообразования и линейных размеров | Искривление детали 2 (направляющий швеллер): зазор между натянутой струной и полкой швеллера должен быть не более 5 мм, фактически 10 мм. Искривление детали 1 (плита основания): зазор между листом и стальной линейкой должен быть не более 1,5 мм, фактически 4-5 мм. | Малозначительное | УМИ корпус №11 | Участок металлоизделий | Смена Б УМИ | Не определены (частично или полностью) требования к продукции | Не проведён технический контроль продукции, сырья, материалов, комплектующих | проработать вопрос внесения в КД допуска на прямолинейность ,ответственый ЦТОЗ, Дирекция по разработкам | Не отражены в 1C:ERP
231 | И00-0000127 | 08.04.2026 | Склад готовой продукции | ГПЦ(80) Основание ФО-У-90-2-Б(Г) | ФО | 1 | 245.5 | Отклонение формообразования и линейных размеров | Искривление детали 2 (направляющий швеллер): зазор между натянутой струной и полкой швеллера должен быть не более 5 мм, фактически 10 мм. Искривление детали 1 (плита основания): зазор между листом и стальной линейкой должен быть не более 1,5 мм, фактически 9-11 мм. | Малозначительное | УМИ корпус №11 | Участок металлоизделий | Смена Б УМИ | Не определены (частично или полностью) требования к продукции | Не проведён технический контроль продукции, сырья, материалов, комплектующих | проработать вопрос внесения в КД допуска на прямолинейность ,ответственый ЦТОЗ, Дирекция по разработкам | Не отражены в 1C:ERP
232 | И00-0000127 | 08.04.2026 | Склад готовой продукции | ГПЦ(80) Основание ФО-У-90-2-Б(Г) | ФО | 3 | 736.5 | Отклонение формообразования и линейных размеров | Искривление детали 2 (направляющий швеллер): зазор между натянутой струной и полкой швеллера должен быть не более 5 мм, фактически 7 мм. Искривление детали 1 (плита основания): зазор между листом и стальной линейкой должен быть не более 1,5 мм, фактически 8 мм. | Малозначительное | УМИ корпус №11 | Участок металлоизделий | Смена Б УМИ | Не определены (частично или полностью) требования к продукции | Не проведён технический контроль продукции, сырья, материалов, комплектующих | проработать вопрос внесения в КД допуска на прямолинейность ,ответственый ЦТОЗ, Дирекция по разработкам | Не отражены в 1C:ERP
233 | И00-0000128 | 09.04.2026 | Корпус №11 | (ПФК) Офсет универсальный (сварка) | МК, другое | 30 | 89.1 | Несоответствие геометрических размеров | По чертежу размер 308+/-2 мм, по факту 314-316 мм. | Устранимое | УМИ корпус №11 | Участок металлоизделий | Смена А УМИ | Не проведён технический контроль продукции, сырья, материалов, комплектующих | Невнимательность исполнителя | Провести повторно инструктаж по самоконтролю.Отв.см.мастер. Усилить контроль за данным сотрудником.Отв.бригадир | Не отражены в 1C:ERP
234 | И00-0000129 | 09.04.2026 | Склад готовой продукции | ГПЦ(80) Секция основная ФО-2 | ФО | 3 | 87.72 | Шлак (флюс, зола) на поверхности ЦП | Шлак на поверхности ЦП | Устранимое | ЦЦ БЛ | Цех цинкования | Невозможно установить | Не проведён технический контроль продукции, сырья, материалов, комплектующих | Невнимательность исполнителя | Во всех сменах провести инструктаж по доработки продукции на соответствие ПТИ 001-2023. | Не отражены в 1C:ERP
235 | И00-0000129 | 09.04.2026 | Склад готовой продукции | ГПЦ(80) Деформационная секция №8 | ФО | 6 | 129.06 | Шлак (флюс, зола) на поверхности ЦП | Шлак на поверхности ЦП | Устранимое | ЦЦ БЛ | Цех цинкования | Невозможно установить | Не проведён технический контроль продукции, сырья, материалов, комплектующих | Невнимательность исполнителя | Во всех сменах провести инструктаж по доработки продукции на соответствие ПТИ 001-2023. | Не отражены в 1C:ERP
236 | И00-0000129 | 09.04.2026 | Склад готовой продукции | ГПЦ(80) Деформационная секция №1 | ФО | 9 | 88.56 | Несоответствия ЦП | Шлак на поверхности ЦП (2 шт.), загрязнение грунтом (7 шт.) | Устранимое | ЦЦ БЛ | Цех цинкования | Невозможно установить | Не проведён технический контроль продукции, сырья, материалов, комплектующих | Невнимательность исполнителя | Во всех сменах провести инструктаж по доработки продукции на соответствие ПТИ 001-2023. | Не отражены в 1C:ERP
237 | И00-0000129 | 09.04.2026 | Склад готовой продукции | ГПЦ(80) Деформационная секция №3 | ФО | 1 | 9.74 | Шлак (флюс, зола) на поверхности ЦП | Шлак на поверхности ЦП | Устранимое | ЦЦ БЛ | Цех цинкования | Невозможно установить | Не проведён технический контроль продукции, сырья, материалов, комплектующих | Невнимательность исполнителя | Во всех сменах провести инструктаж по доработки продукции на соответствие ПТИ 001-2023. | Не отражены в 1C:ERP
238 | И00-0000129 | 09.04.2026 | Склад готовой продукции | ГПЦ(80) Деформационная секция №1 | ФО | 3 | 29.52 | Шлак (флюс, зола) на поверхности ЦП | Шлак на поверхности ЦП | Устранимое | ЦЦ БЛ | Цех цинкования | Невозможно установить | Не проведён технический контроль продукции, сырья, материалов, комплектующих | Невнимательность исполнителя | Во всех сменах провести инструктаж по доработки продукции на соответствие ПТИ 001-2023. | Не отражены в 1C:ERP
239 | И00-0000129 | 09.04.2026 | Склад готовой продукции | ГПЦ(80) Секция конечная ФО-2 | ФО | 1 | 24.4 | Шлак (флюс, зола) на поверхности ЦП | Шлак на поверхности ЦП | Устранимое | ЦЦ БЛ | Цех цинкования | Невозможно установить | Не проведён технический контроль продукции, сырья, материалов, комплектующих | Невнимательность исполнителя | Во всех сменах провести инструктаж по доработки продукции на соответствие ПТИ 001-2023. | Не отражены в 1C:ERP
240 | И00-0000129 | 09.04.2026 | Склад готовой продукции | ГПЦ(80) Секция основная ФО-2 | ФО | 4 | 116.96 | Бурая ржавчина | Бурая ржавчина | Устранимое | ЦЦ БЛ | Цех цинкования | Невозможно установить | Не проведён технический контроль продукции, сырья, материалов, комплектующих | Невнимательность исполнителя | Во всех сменах провести инструктаж по доработки продукции на соответствие ПТИ 001-2023. | Не отражены в 1C:ERP
241 | И00-0000129 | 09.04.2026 | Склад готовой продукции | ГПЦ(80) Секция основная ФО-2 | ФО | 3 | 87.72 | Несоответствия ЦП | Шлак на поверхности ЦП, бурая ржавчина | Устранимое | ЦЦ БЛ | Цех цинкования | Невозможно установить | Не проведён технический контроль продукции, сырья, материалов, комплектующих | Невнимательность исполнителя | Во всех сменах провести инструктаж по доработки продукции на соответствие ПТИ 001-2023. | Не отражены в 1C:ERP
242 | И00-0000129 | 09.04.2026 | Склад готовой продукции | ГПЦ(80) Секция дополнительная начальная ФО-2 | ФО | 2 | 68.28 | Шлак (флюс, зола) на поверхности ЦП | Шлак на поверхности ЦП | Устранимое | ЦЦ БЛ | Цех цинкования | Невозможно установить | Не проведён технический контроль продукции, сырья, материалов, комплектующих | Невнимательность исполнителя | Во всех сменах провести инструктаж по доработки продукции на соответствие ПТИ 001-2023. | Не отражены в 1C:ERP
243 | И00-0000129 | 09.04.2026 | Склад готовой продукции | ГПЦ(80) Секция дополнительная ФО-2 | ФО | 2 | 68.66 | Шлак (флюс, зола) на поверхности ЦП | Шлак на поверхности ЦП | Устранимое | ЦЦ БЛ | Цех цинкования | Невозможно установить | Не проведён технический контроль продукции, сырья, материалов, комплектующих | Невнимательность исполнителя | Во всех сменах провести инструктаж по доработки продукции на соответствие ПТИ 001-2023. | Не отражены в 1C:ERP
244 | И00-0000130 | 09.04.2026 | Склад готовой продукции | ГПЦ(70) Швеллерный пояс под трубу 102 | МК, другое | 40 | 86 | Несоответствия ЦП | Наплывы цинка в виде острых капель, заусенцы, несплошность ЦП в местах контакта с проволокой. | Устранимое | ЦЦ БЛ | Цех цинкования | Смена А ЦГЦ | Невыполнение требований технологической документации в части доработки | Нарушение требований технологической документации | Дополнительный инструктаж исполнителям. | Не отражены в 1C:ERP
245 | И00-0000130 | 09.04.2026 | Склад готовой продукции | ГПЦ(70) Швеллерный пояс под трубу 89 | МК, другое | 200 | 430 | Несоответствия ЦП | Наплывы цинка в виде острых капель, заусенцы, несплошность ЦП в местах контакта с проволокой. | Устранимое | ЦЦ БЛ | Цех цинкования | Смена А ЦГЦ | Невыполнение требований технологической документации в части доработки | Нарушение требований технологической документации | Дополнительный инструктаж исполнителям. | Не отражены в 1C:ERP
246 | И00-0000131 | 10.04.2026 | Склад готовой продукции | ГПЦ(80) Стойка дорожная СД-1,5С2 (4,0) | ДО | 3 | 29.775 | Наплывы цинка в виде острых капель | Наплывы цинка в виде острых капель | Устранимое | ЦЦ БЛ | Цех цинкования | Невозможно установить | Невыполнение требований технологической документации в части доработки | Невыполнение требований технологической документации в части доработки | Инструктаж с исполнителями | Не отражены в 1C:ERP
247 | И00-0000131 | 10.04.2026 | Склад готовой продукции | ГПЦ(80) Стойка дорожная СД-1,5Ш14 | ДО | 9 | 165.96 | Наплывы цинка в виде острых капель | Наплывы цинка в виде острых капель | Устранимое | ЦЦ БЛ | Цех цинкования | Невозможно установить | Невыполнение требований технологической документации в части доработки | Невыполнение требований технологической документации в части доработки | Инструктаж с исполнителями | Не отражены в 1C:ERP
248 | И00-0000131 | 10.04.2026 | Склад готовой продукции | ГПЦ(80) Стойка дорожная СД-1,45Ш12-3 | ДО | 5 | 75.4 | Наплывы цинка в виде острых капель | Наплывы цинка в виде острых капель | Устранимое | ЦЦ БЛ | Цех цинкования | Невозможно установить | Невыполнение требований технологической документации в части доработки | Невыполнение требований технологической документации в части доработки | Инструктаж с исполнителями | Не отражены в 1C:ERP
1669 | К00-0000145 | 06.04.2026 | Цех цинкования | ГПЦ(80) Стойка дорожная СД-1,5С2 (4,0) | ДО | 4 | 39.7 | Наплывы цинка в зоне монтажных отверстий |  | Устранимое | ЦЦ БЛ | Цех цинкования | Смена А ЦГЦ | - | - | - | Не отражены в 1C:ERP
1685 | К00-0000147 | 07.04.2026 | Участок металлоизделий | (ПФК) Основание ФО-У-80 (сварка) | ФО | 1 | 143.68 | Цепочка застывших капель | цепочка застывших капель. | Устранимое | УМИ корпус №11 | Участок металлоизделий | Смена А УМИ | - | - | - | Не отражены в 1C:ERP
1686 | К00-0000147 | 07.04.2026 | Участок металлоизделий | (ПФК) Основание ФО-У-80 (сварка) | ФО | 1 | 143.68 | Невыполнение требований НТД | Дефекты сварных швов: Незавареный кратер, брызги металла, натеки. Дефекты лазерной резки: цепочка застывших капель. | Устранимое | УМИ корпус №11 | Участок металлоизделий | Смена А УМИ | - | - | - | Не отражены в 1C:ERP
1691 | К00-0000148 | 08.04.2026 | Участок металлоизделий | (ПФК) Цоколь металлический ЦМ-1 (370х280х200 отв. 135х246, М24) (сварка) | МК по чертежам заказчика | 15 | 492.3 | Налипший шлак | Налипший шлак | Устранимое | УМИ корпус №11 | Участок металлоизделий | Смена Б УМИ | - | - | - | Не отражены в 1C:ERP
1694 | К00-0000148 | 08.04.2026 | Участок металлоизделий | (ПФК) Деформационная секция №2 (БО 275.00.02.000 СБ) (слесарная) | ФО | 10 | 104.4 | Дефекты сварных швов | Шлак, брызги металла, остатки сварочной проволоки, несплавление, кратеры | Устранимое | УМИ корпус №11 | Участок металлоизделий | Смена Б УМИ | - | - | - | Не отражены в 1C:ERP
1713 | К00-0000151 | 10.04.2026 | Участок металлоизделий | (ПФК) Крышка люка (Э 665.30.00.000 СБ) (сварка) | МК, другое | 2 | 100 | Дефекты термической резки | Налипший шлак | Устранимое | УМИ корпус №11 | Участок металлоизделий | Смена В УМИ | - | - | - | Не отражены в 1C:ERP
2245 | С00-0000042 | 08.04.2026 | Корпус №01 | ГПЦ(настил)(40) Настил Р 44,4х11,1/30х3 А Zn 695х782 | Настилы прессованные | 1 | 14.69 | Линейное смещение между свариваемыми элементами | - | Устранимое | Не определено | Участок производства настилов | Невозможно установить | Неправильное выполнение технологических операций по сварке | Невнимательность исполнителя | - | Не отражены в 1C:ERP
2246 | С00-0000043 | 08.04.2026 | Корпус №01 | ГПЦ(настил)(40) Настил Р 44,4х11,1/30х3 А Zn 850х782 | Настилы прессованные | 1 | 17.75 | Линейное смещение между свариваемыми элементами | - | Устранимое | Не определено | Участок производства настилов | Невозможно установить | Неправильное выполнение технологических операций по сварке | Невнимательность исполнителя | - | Не отражены в 1C:ERP
2247 | С00-0000044 | 09.04.2026 | ЦГЦ Большая линия | ГПЦ(70) Труба 89х3,5 (12м) | МК, другое | 2 | 177.12 | Механическое повреждение | замятие | Устранимое | Не определено | Невозможно установить | - | - | - | - | Не отражены в 1C:ERP
2248 | С00-0000045 | 10.04.2026 | Корпус №01 | ГПЦ(80) Стойка дорожная СД-1,45Ш14-3 | ДО | 2 | 35.76 | Несоответствие геометрических размеров |  | Неустранимое | УМИ корпус №4 | Участок металлоизделий | Невозможно установить | Невнимательность исполнителя | Невнимательность исполнителя | Проговорить в сменах с операторами работающими на пиле пакетной резке о контроле изготавливаемых ПФ.