## Лист_1
№ п/п | Номер | Дата | Место проведения контроля | Номенклатура | Группа номенклатуры | Кол., шт. | Кол., кг | Вид несоответствия | Несоответствие | Критичность несоответствия | Склад (место возникновения) | Ответственное подразделение за несоответствие | Ответственная смена за несоответствие | Коренная причина возникновения | Коренная причина необнаружения | Корректирующие действия | Затраты на доработку
75 | И00-0000056 | 09.02.2026 | Корпус №09 | (ПФК) Настил Р 44,4х11,1/30х2 1 А 1696х1000 (сварка лазерная) | Настилы прессованные | 6 | 212.28 | Невыполнение требований НТД | Отклонение от прямоугольности торцевого реза несущей полосы 5 - 6.5 мм. Допускается не более 3мм. | Устранимое | УПН корпус №9 | Участок производства настилов | Смена Б УПН | При разработке технологии выбраны неоптимальные процессы, операции, режимы работы оборудования | Невнимательность исполнителя | Усилен промежуточный контроль со стороны мастера и бригадира. Проведена разъяснительная беседа с исполнителем. | Не отражены в 1C:ERP
76 | И00-0000057 | 10.02.2026 | Корпус №09 | (ПФК) Настил Р 44,4х11,1/30х2 1 А 1000х1000 (сварка лазерная) | Настилы прессованные | 30 | 614.1 | Дефекты сварных швов | Налипший шлак, прожог, несплавление | Устранимое | УПН корпус №9 | Участок производства настилов | Смена А УПН | Малый опыт работы на оборудовании/технологической операции | Невнимательность исполнителя | С сотрудником проведена разъяснительная работа | Не отражены в 1C:ERP
77 | И00-0000058 | 11.02.2026 | Склад ПФ | (ПФ) Фланец (24/230/320) (ОО 270.01.00.002) (раскрой) | Опоры | 72 | 856.8 | Несоответствие геометрических размеров | По КД размер под стержень опоры 147+-0,6мм, фактически 212мм | Устранимое | УМИ корпус №9 | Участок металлоизделий | Смена В УМИ | Невнимательность исполнителя | Невнимательность исполнителя | Провести беседу с исполнителем, о контроле первой детали. Отв. сменный мастер/бригадир | Не отражены в 1C:ERP
78 | И00-0000059 | 11.02.2026 | Корпус №11 | (ПФ) Лючок (ОО 271.01.02.000 СБ) (сварка) | Опоры | 31 | 159.96 | Несоответствие требованиям КД | По КД внутренний размер лючка 146+0,5-1мм, фактически до 149,7мм. Не выполнен пункт 2 ТТ "зачистить по уровню основного металла". | Устранимое | УМИ корпус №11 | Участок металлоизделий | Невозможно установить | Невнимательность исполнителя | Незнание/непонимание требований к качеству продукции | Усилить контроль за данным изделием. Провести беседу с исполнителем. | Не отражены в 1C:ERP
79 | И00-0000059 | 11.02.2026 | Корпус №11 | (ПФ) Лючок (ОО 271.01.02.000 СБ) (сварка) | Опоры | 38 | 196.08 | Несоответствие требованиям КД | По КД внутренний размер лючка 146+0,5-1мм, фактически до 149,7мм. Не выполнен пункт 2 ТТ "зачистить по уровню основного металла". Отсутствует заводская бирка. | Устранимое | УМИ корпус №11 | Участок металлоизделий | Невозможно установить | Невнимательность исполнителя | Незнание/непонимание требований к качеству продукции | Усилить контроль за данным изделием. Провести беседу с исполнителем. | Не отражены в 1C:ERP
80 | И00-0000060 | 11.02.2026 | Корпус №09 | (ПФК) Настил Р 44,4х11,1/30х2 1 А 1000х1000 (сварка лазерная) | Настилы прессованные | 3 | 61.41 | Невыполнение требований НТД | 1. Выступание связующего элемента над несущей полосой более 1.5 мм. 2. Мех.повреждение. | Устранимое | УПН корпус №9 | Участок производства настилов | Смена Б УПН | Малый опыт работы на оборудовании/технологической операции | Невнимательность исполнителя | Проведена доработка, с сотрудником проведена дополнительная разъяснительная работа | Не отражены в 1C:ERP
81 | И00-0000060 | 11.02.2026 | Корпус №09 | (ПФК) Настил Р 44,4х22,2/30х2 1 А 996х1000 (сварка лазерная) | Настилы прессованные | 5 | 81.25 | Невыполнение требований НТД | 1. Отсутствие лазерной сварки. 2. Налипший шлак. 3. Прожог | Устранимое | УПН корпус №9 | Участок производства настилов | Смена Б УПН | Малый опыт работы на оборудовании/технологической операции | Невнимательность исполнителя | Проведена доработка, с сотрудником проведена дополнительная разъяснительная работа | Не отражены в 1C:ERP
916 | К00-0000058 | 09.02.2026 | Цех цинкования | ГПЦ(80) Секция балки СБ-W/3-6320/0,5-М5 | ДО | 8 | 542.104 | Шлак (флюс, зола) на поверхности ЦП | переборка | Устранимое | ЦЦ БЛ | Цех цинкования | Смена Б ЦГЦ | - | - | - | Не отражены в 1C:ERP
917 | К00-0000058 | 09.02.2026 | Цех цинкования | ГПЦ(80) Секция балки СБ-W/2,5-6320/0,5-М5 | ДО | 6 | 325.8 | Шлак (флюс, зола) на поверхности ЦП | переборка | Устранимое | ЦЦ БЛ | Цех цинкования | Смена Б ЦГЦ | - | - | - | Не отражены в 1C:ERP
948 | К00-0000059 | 10.02.2026 | Цех цинкования | ГПЦ(80) Секция балки СБ-W/2,5-6320/0,5-М5 | ДО | 4 | 217.2 | Забоины ЦП до основного металла | +Острые капли | Устранимое | ЦЦ БЛ | Цех цинкования | Смена Б ЦГЦ | - | - | - | Не отражены в 1C:ERP
960 | К00-0000061 | 11.02.2026 | Цех цинкования | ГПЦ(80) Секция балки СБ-W/2,5-6320/0,5-М5 | ДО | 4 | 217.2 | Забоины ЦП до основного металла |  | Устранимое | ЦЦ БЛ | Цех цинкования | Смена В ЦГЦ | - | - | - | Не отражены в 1C:ERP
961 | К00-0000061 | 11.02.2026 | Цех цинкования | ГПЦ(80) Элемент радиусный ЭР-W/2,5-19930-М5 (R=19930 мм; Lзаг=4320 мм) ВЫПУКЛЫЙ | ДО | 2 | 75.84 | Забоины ЦП до основного металла |  | Устранимое | ЦЦ БЛ | Цех цинкования | Смена В ЦГЦ | - | - | - | Не отражены в 1C:ERP
971 | К00-0000063 | 12.02.2026 | Цех цинкования | ГПЦ(80) Секция балки СБ-W/2,5-6320/0,5-М5 | ДО | 4 | 217.2 | Забоины ЦП до основного металла |  | Устранимое | ЦЦ БЛ | Цех цинкования | Смена В ЦГЦ | - | - | - | Не отражены в 1C:ERP
987 | К00-0000065 | 13.02.2026 | Цех цинкования | ГПЦ(80) Консоль-амортизатор КА-170/4-W | ДО | 1 | 3.08 | Забоины ЦП до основного металла |  | Устранимое | ЦЦ БЛ | Цех цинкования | Смена А ЦГЦ | - | - | - | Не отражены в 1C:ERP
995 | К00-0000065 | 13.02.2026 | Цех цинкования | ГПЦ(80) Секция балки СБ-W/3-6320/0,5-М5 | ДО | 7 | 474.341 | Забоины ЦП до основного металла |  | Устранимое | ЦЦ БЛ | Цех цинкования | Смена А ЦГЦ | - | - | - | Не отражены в 1C:ERP
2219 | С00-0000022 | 13.02.2026 | ЦГЦ Большая линия | (ПФК) Секция балки СБ-W/3-6320/0,5-М5 (профилирование) | ДО | 1 | 67.763 | Несоответствие требованиям КД | смещение сетки отверстия | Устранимое | УМИ корпус №2 | Участок металлоизделий | Смена А УМИ | Ошибки в настройке и контроле режимов обработки и производства | Невнимательность исполнителя | Не требуется | Не отражены в 1C:ERP
2220 | С00-0000024 | 13.02.2026 | УПН корпус №13 | (ПФ) Обрамление 998х30х2 (раскрой) | Настилы прессованные | 198 | 93.06 | Некорректное позиционирование детали (деталей) | Отклонение обрамления относительно несущей полосы свыше 1 мм. | Неустранимое | УПН корпус №13 | Участок производства настилов | Невозможно установить | Исчерпан ресурс работы оснастки | Неисправности оборудования, влияющие на качество продукции | заменена планка диэлектрика на контактной сварке, которая приводила к занижению обрамления
2221 | С00-0000025 | 13.02.2026 | Участок 7-13 корпуса | (ПФ) Заготовка настила Р 44,4х22,2/30х2 1 А 996х1000 (слесарная) | Настилы прессованные | 40 | 616 | Невыполнение технических требований КД | механические повреждения без возможности восстановления | Неустранимое | УПН корпус №07 | Участок производства настилов | Невозможно установить | Неисправности оборудования, влияющие на качество продукции | Неисправности оборудования, влияющие на качество продукции | О неисправности были извещены технический департамент, технологический отдел. Были проведены работы для минимизации брака: оптимизированы настройки ре
2222 | С00-0000025 | 13.02.2026 | Участок 7-13 корпуса | (ПФ) Настил Р 44,4х22,2/30х2 1 А 996х1000 (сборка - запрессовка) | Настилы прессованные | 2 | 32.5 | Невыполнение технических требований КД | механические повреждения без возможности восстановления | Неустранимое | УПН корпус №07 | Участок производства настилов | Невозможно установить | Неисправности оборудования, влияющие на качество продукции | Неисправности оборудования, влияющие на качество продукции | О неисправности были извещены технический департамент, технологический отдел. Были проведены работы для минимизации брака: оптимизированы настройки ре
2223 | С00-0000025 | 13.02.2026 | Участок 7-13 корпуса | (ПФ) Настил Р 44,4х11,1/30х2 1 А 1696х1000 (зачистка) | Настилы прессованные | 11 | 389.18 | Невыполнение технических требований КД | механические повреждения без возможности восстановления | Неустранимое | УПН корпус №07 | Участок производства настилов | Невозможно установить | Неисправности оборудования, влияющие на качество продукции | Неисправности оборудования, влияющие на качество продукции | О неисправности были извещены технический департамент, технологический отдел. Были проведены работы для минимизации брака: оптимизированы настройки ре
2224 | С00-0000025 | 13.02.2026 | Участок 7-13 корпуса | (ПФ) Заготовка настила Р 44,4х22,2/30х2 1 А 1200х1000 (сборка - запрессовка) | Настилы прессованные | 2 | 37.08 | Невыполнение технических требований КД | механические повреждения без возможности восстановления | Неустранимое | УПН корпус №07 | Участок производства настилов | Невозможно установить | Неисправности оборудования, влияющие на качество продукции | Неисправности оборудования, влияющие на качество продукции | О неисправности были извещены технический департамент, технологический отдел. Были проведены работы для минимизации брака: оптимизированы настройки ре
2225 | С00-0000025 | 13.02.2026 | Участок 7-13 корпуса | (ПФ) Заготовка настила Р 44,4х11,1/30х2 1 А 1000х1000 (сборка - запрессовка) | Настилы прессованные | 21 | 413.91 | Невыполнение технических требований КД | механические повреждения без возможности восстановления | Неустранимое | УПН корпус №07 | Участок производства настилов | Невозможно установить | Неисправности оборудования, влияющие на качество продукции | Неисправности оборудования, влияющие на качество продукции | О неисправности были извещены технический департамент, технологический отдел. Были проведены работы для минимизации брака: оптимизированы настройки ре
2226 | С00-0000025 | 13.02.2026 | Участок 7-13 корпуса | (ПФ) Заготовка настила Р 44,4х11,1/30х2 1 А 1696х1000 (сборка - запрессовка) | Настилы прессованные | 8 | 272 | Невыполнение технических требований КД | механические повреждения без возможности восстановления | Неустранимое | УПН корпус №07 | Участок производства настилов | Невозможно установить | Неисправности оборудования, влияющие на качество продукции | Неисправности оборудования, влияющие на качество продукции | О неисправности были извещены технический департамент, технологический отдел. Были проведены работы для минимизации брака: оптимизированы настройки ре