## Лист_1
№ п/п | Номер | Дата | Место проведения контроля | Номенклатура | Группа номенклатуры | Кол., шт. | Кол., кг | Вид несоответствия | Несоответствие | Критичность несоответствия | Склад (место возникновения) | Ответственное подразделение за несоответствие | Ответственная смена за несоответствие | Коренная причина возникновения | Коренная причина необнаружения | Корректирующие действия | Затраты на доработку
163 | И00-0000081 | 10.03.2026 | Опытно-экспериментальный участок | (ПФК) Стойка опоры (МВС-9,5-150.00.00) (слесарная) | МВС | 1 | 891.97 | Дефекты сварных швов | Дефекты сварных швов | Устранимое | ОЭУ корпус №9 | Опытно-экспериментальный участок | Смена ОЭУ | При разработке технологии выбраны неоптимальные процессы, операции, режимы работы оборудования | Не указана | 1. Усилить визуальный контроль сварных соединений 2. Скорректировать режимы сварки и УП на роботизированном комплексе Отв. Ламанов А.Н. | Не отражены в 1C:ERP
164 | И00-0000082 | 12.03.2026 | Опытно-экспериментальный участок | (ПФК) Стойка опоры (МВС-9,5-150.00.00) (слесарная) | МВС | 2 | 1783.94 | Дефекты сварных швов | Дефекты сварных швов | Устранимое | ОЭУ корпус №9 | Опытно-экспериментальный участок | Смена ОЭУ | При разработке технологии выбраны неоптимальные процессы, операции, режимы работы оборудования | Не указана | 1. Усилить визуальный контроль сварных соединений 2. Скорректировать режимы сварки и УП на роботизированном комплексе Отв. Ламанов А.Н. | Не отражены в 1C:ERP
165 | И00-0000083 | 12.03.2026 | Корпус №04 | (ПФ) Труба (159х5 L=1280) (ОО 251.01.00.001) (резка лазерная профиля) | Опоры | 10 | 227.5 | Дефекты термической резки | Цепочка застывших капель, налипший шлак | Устранимое | УМИ корпус №4 | Департамент производства | Смена В УМИ | Невнимательность исполнителя | Невнимательность исполнителя | провести беседу с исполнителем | Не отражены в 1C:ERP
166 | И00-0000084 | 12.03.2026 | Корпус №01 | ГПСкомпл(60) Марка отправочная ПФГ-16,0-02-к-ц (ООП 009.01.00.000 СБ) | Опоры | 6 | 3313.08 | Невыполнение требований НТД | Невыполнение требований НТД | Устранимое | Не определено | Участок металлоизделий | Невозможно установить | Ошибки в чертежах/конструкторской документации (КД) | Не проведён технический контроль продукции, сырья, материалов, комплектующих | По пункту шероховатости кромки лючка выпущено ТУ № 321. План работ и мероприятий 2-26 | Не отражены в 1C:ERP
167 | И00-0000085 | 13.03.2026 | Корпус №01 | ГПСкомпл(60) Марка отправочная ПФГ-16,0-02-к-ц (ООП 009.01.00.000 СБ) | Опоры | 6 | 3313.08 | Невыполнение требований НТД | Невыполнение требований НТД | Устранимое | УМИ Корпус №11 | Участок металлоизделий | Невозможно установить | При разработке технологии выбраны неоптимальные процессы, операции, режимы работы оборудования | При разработке технологии выбраны неоптимальные процессы, операции, режимы работы оборудования | По пункту шероховатости кромки лючка выпущено ТУ № 321. План работ и меропритиятий 2-26 | Не отражены в 1C:ERP
1262 | К00-0000097 | 10.03.2026 | Цех цинкования | ГПСкомпл(60) Опора МСД-Ф-4-8,5-01-ц СТО 07525912-300-2021 (СФ-400-8,5-01-ц) (ОО 247.00.00.000 СБ) | Опоры | 1 | 367 | Наплывы цинка в виде острых капель |  | Устранимое | ЦЦ БЛ | Цех цинкования | Смена В ЦГЦ | - | - | - | Не отражены в 1C:ERP
1269 | К00-0000097 | 10.03.2026 | Цех цинкования | ГПЦ(80) Секция балки СБ-W/3-6320/0,5-М5 | ДО | 4 | 271.052 | Шлак (флюс, зола) на поверхности ЦП | Переборка | Устранимое | ЦЦ БЛ | Цех цинкования | Смена В ЦГЦ | - | - | - | Не отражены в 1C:ERP
1274 | К00-0000098 | 10.03.2026 | Участок металлоизделий | (ПФК) Решетка сот БО 251.09.00.000 (сварка) | ОМФП | 1 | 11.78 | Невыполнение требований НТД | 1. Размер 80 (+-1) фактически 84 мм. 2. Брызги металла. 3. Поры.4. Сварной шов №2 не соответствует требованиям КД | Устранимое | УМИ корпус №11 | Участок металлоизделий | Смена В УМИ | - | - | - | Не отражены в 1C:ERP
1277 | К00-0000099 | 11.03.2026 | Цех цинкования | ГПЦ(60) Картридж большой (S 2,0 С500) БО 265.01.00.000 | ОМФП | 1 | 67.56 | Отсутствует маркировка |  | Устранимое | ЦЦ БЛ | Цех цинкования | Смена А ЦГЦ | - | - | - | Не отражены в 1C:ERP
1282 | К00-0000099 | 11.03.2026 | Цех цинкования | ГПЦ(настил)(40) Настил Р 44,4х11,1/30х2 1 А Zn 1000х1000 | Настилы прессованные | 2 | 40.94 | Забоины ЦП до основного металла |  | Устранимое | ЦЦ БЛ | Цех цинкования | Смена А ЦГЦ | - | - | - | Не отражены в 1C:ERP
1286 | К00-0000099 | 11.03.2026 | Цех цинкования | ГПЦ(80) Секция балки СБ-W/2,5-6320/0,5-М5 | ДО | 2 | 108.6 | Забоины ЦП до основного металла |  | Устранимое | ЦЦ БЛ | Цех цинкования | Смена А ЦГЦ | - | - | - | Не отражены в 1C:ERP
1289 | К00-0000100 | 11.03.2026 | Участок производства настилов | (ПФК) Ступень SP 34х38/30х3 800х240 (РН 084.20.00.000 СБ) (сварка) | Настилы сварные | 1 | 6.91 | Невыполнение требований НТД | Выступание связующих элементов над несущими 1.8 мм | Устранимое | УПН Корпус №13 | Участок производства настилов | Смена А УПН | - | - | - | Не отражены в 1C:ERP
1311 | К00-0000103 | 12.03.2026 | Участок металлоизделий | (ПФ) Труба 273х8 L=6990 мм (ОО 234.00.00.001) (резка в размер) | Опоры | 2 | 730.48 | Заусенец в виде металлической стружки | Заусенец в виде металлической стружки | Устранимое | УМИ Корпус №4 | Участок металлоизделий | Смена А УМИ | - | - | - | Не отражены в 1C:ERP
1319 | К00-0000103 | 12.03.2026 | Участок металлоизделий | (ПФ) Труба 42 L=1100 мм (резка в размер) | ПО | 10 | 21.7 | Заусенец в виде металлической стружки | Заусенец в виде металлической стружки | Устранимое | УМИ Корпус №4 | Участок металлоизделий | Смена А УМИ | - | - | - | Не отражены в 1C:ERP
1321 | К00-0000103 | 12.03.2026 | Участок металлоизделий | (ПФ) Труба 42 L=1200 мм (резка в размер) | ПО | 20 | 47.4 | Заусенец в виде металлической стружки | Заусенец в виде металлической стружки | Устранимое | УМИ Корпус №4 | Участок металлоизделий | Смена А УМИ | - | - | - | Не отражены в 1C:ERP
1322 | К00-0000103 | 12.03.2026 | Участок металлоизделий | (ПФК) Труба заполнения ТЗ-2700 (ф42) (резка в размер) | ПО | 10 | 53.3 | Заусенец в виде металлической стружки | Заусенец в виде металлической стружки | Устранимое | УМИ Корпус №4 | Участок металлоизделий | Смена А УМИ | - | - | - | Не отражены в 1C:ERP
1323 | К00-0000103 | 12.03.2026 | Участок металлоизделий | (ПФ) Труба заполнения ТЗ-2300 (ф42) (резка в размер) | ПО | 10 | 45.4 | Заусенец в виде металлической стружки | Заусенец в виде металлической стружки | Устранимое | УМИ Корпус №4 | Участок металлоизделий | Смена А УМИ | - | - | - | Не отражены в 1C:ERP
1327 | К00-0000103 | 12.03.2026 | Участок металлоизделий | (ПФК) Труба заполнения ТЗ-3000 (ф42) (резка в размер) | ПО | 10 | 59.2 | Заусенец в виде металлической стружки | Заусенец в виде металлической стружки | Устранимое | УМИ Корпус №4 | Участок металлоизделий | Смена А УМИ | - | - | - | Не отражены в 1C:ERP
2239 | С00-0000036 | 11.03.2026 | ЦГЦ Малая линия | ГПЦ(60) Скоба крепления СК | ДО | 6620 | 1635.14 | Несоответствие толщины цинкового покрытия |  | Малозначительное | ЦЦ АЛМЦ | Центр технической обработки заказов | Невозможно установить | Ошибки в чертежах/конструкторской документации (КД) | Некорректно выбраны материалы/комплектующие | Скорректировать КД на м/и в части толщины ЦП, так как при увеличении толщины для Скоба СК-001 будет не обеспечена счинчиваемость с болтом М16
2240 | С00-0000036 | 11.03.2026 | ЦГЦ Малая линия | ГПЦ(60) Скоба крепления СК | МО | 2850 | 703.95 | Несоответствие толщины цинкового покрытия |  | Малозначительное | ЦЦ АЛМЦ | Центр технической обработки заказов | Невозможно установить | Ошибки в чертежах/конструкторской документации (КД) | Некорректно выбраны материалы/комплектующие | Скорректировать КД на м/и в части толщины ЦП, так как при увеличении толщины для Скоба СК-001 будет не обеспечена счинчиваемость с болтом М16