## Лист_1
№ п/п | Номер | Дата | Место проведения контроля | Номенклатура | Группа номенклатуры | Кол., шт. | Кол., кг | Вид несоответствия | Несоответствие | Критичность несоответствия | Склад (место возникновения) | Ответственное подразделение за несоответствие | Ответственная смена за несоответствие | Коренная причина возникновения | Коренная причина необнаружения | Корректирующие действия | Затраты на доработку
2 | И00-0000001 | 12.01.2026 | Корпус №09 | (ПФК) Настил Р 44,4х11,1/30х2 1 А 1000х1000 (сварка лазерная) | Настилы прессованные | 1 | 20.47 | Невыполнение требований НТД | 1. Выступ связующих элементов относительно несущих полос 1,5 мм (по СТО не более 0,5 мм) | Устранимое | УПН корпус №9 | Участок производства настилов | Невозможно установить | Неправильное выполнение технологических операций по сварке | Невнимательность исполнителя | разработаны ранее | Не отражены в 1C:ERP
3 | И00-0000001 | 12.01.2026 | Корпус №09 | (ПФК) Настил Р 44,4х11,1/30х2 1 А 1000х1000 (сварка лазерная) | Настилы прессованные | 20 | 409.4 | Невыполнение требований НТД | 1. Занижение обрамляющего элемента относительно несущей полосы 1,2 мм (по СТО не более 1 мм). 2. Несплавление | Устранимое | УПН корпус №9 | Участок производства настилов | Невозможно установить | Неправильное выполнение технологических операций по сварке | Невнимательность исполнителя | разработаны ранее | Не отражены в 1C:ERP
4 | И00-0000002 | 13.01.2026 | Корпус №11 | (ПФК) Деформационная секция №1 (сварка) | ФО | 30 | 295.2 | Невыполнение требований НТД | 1.Зазор между деталями 2 до 2,5 мм. 2. Брызги металла. 3. Неравномерные ширина и поверхность сварных швов. 4. Кратер. | Устранимое | УМИ корпус №11 | Участок металлоизделий | Смена В УМИ | Малый опыт работы на оборудовании/технологической операции | Невнимательность исполнителя | Провести дополнительный инструктаж о качестве выпускаемой продукции. Отв. сменный мастер. | Не отражены в 1C:ERP
5 | И00-0000002 | 13.01.2026 | Корпус №11 | (ПФК) Деформационная секция №1 (сварка) | ФО | 2 | 19.68 | Дефекты сварных швов | 1. Прожог. 2. Брызги металла. 3. Неравномерные ширина и поверхность сварных швов. 4. Сварные швы не зачищены. | Устранимое | УМИ корпус №11 | Участок металлоизделий | Смена В УМИ | Малый опыт работы на оборудовании/технологической операции | Невнимательность исполнителя | Провести дополнительный инструктаж о качестве выпускаемой продукции. Отв. сменный мастер. | Не отражены в 1C:ERP
6 | И00-0000002 | 13.01.2026 | Корпус №11 | (ПФК) Деформационная секция №1 (сварка) | ФО | 20 | 196.8 | Дефекты сварных швов | 1. Прожог. 2. Брызги металла. 3. Неравномерные ширина и поверхность сварных швов. 4. Сварные швы не зачищены. | Устранимое | УМИ корпус №11 | Участок металлоизделий | Смена В УМИ | Малый опыт работы на оборудовании/технологической операции | Невнимательность исполнителя | Провести дополнительный инструктаж о качестве выпускаемой продукции. Отв. сменный мастер. | Не отражены в 1C:ERP
7 | И00-0000003 | 13.01.2026 | Участок производства настилов | (ПФК) Настил Р 44,4х11,1/30х2 1 А 1696х1000 (сварка лазерная) | Настилы прессованные | 19 | 672.22 | Невыполнение требований НТД | 1. Брызги металла. 2. Натёк 3. Заусенцы. 4. Остатки сварочной проволоки. | Устранимое | УПН корпус №9 | Участок производства настилов | Смена В УПН | Недостаточный уровень компетенций для проведения технического контроля | Невнимательность исполнителя | Если исполнитель будет иметь малый опыт работы на РЦ Сварка лазерная, будет усилен текущий конроль со стороны мастера и бригадира. | Не отражены в 1C:ERP
8 | И00-0000004 | 14.01.2026 | Корпус №11 | ДЛЯ ЗК 496 и 497_(ПФК) Секция ограждения пешеходного 427-1,0Д/2,0 Крест (80) (сварка) | ПО | 44 | 513.92 | Невыполнение требований НТД | 1. Отклонение от прямолинейности детали поз.6. 5 мм (по СТО не более 0,3% от 940 мм = 2,8 мм). 2. Поры. 3. Незавареный кратер. 4. Натеки. 5. Брызги металла. 6. Заусенцы | Устранимое | УМИ корпус №11 | Участок металлоизделий | Невозможно установить | Невнимательность исполнителя | Невнимательность исполнителя | Провести дополнительный инструктаж о качестве выпускаемой продукции. Отв. см. мастера Зайков Е.Д., Шабанов Е.А. 44 шт. смена "А", 24 шт. смена "В". | Не отражены в 1C:ERP
9 | И00-0000004 | 14.01.2026 | Корпус №11 | ДЛЯ ЗК 496 и 497_(ПФК) Секция ограждения пешеходного 427-1,0Д/2,0 Крест (80) (сварка) | ПО | 24 | 280.32 | Дефекты сварных швов | 1. Незавареный кратер. 2. Натеки. 3. Брызги металла. 4. Заусенцы | Устранимое | УМИ корпус №11 | Участок металлоизделий | Невозможно установить | Невнимательность исполнителя | Невнимательность исполнителя | Провести дополнительный инструктаж о качестве выпускаемой продукции. Отв. см. мастера Зайков Е.Д., Шабанов Е.А. 44 шт. смена "А", 24 шт. смена "В". | Не отражены в 1C:ERP
10 | И00-0000005 | 14.01.2026 | Склад ПФ | (ПФ) Труба 57х3,5 L=300 мм заготовка L=6000 мм (резка в размер) | Опоры | 1 | 1.38 | Механическое повреждение | Кривизна по ГОСТ 10704 не должна превышать 1,5мм на 1 метр длины. Фактически кривизна составляет 74мм на 1 метр длины. Общая кривизна составила 134мм. | Неустранимое | Не определено | Невозможно установить | - | - | - | -
11 | И00-0000006 | 14.01.2026 | Участок производства настилов | (ПФК) Настил Р 44,4х11,1/30х2 1 А 1000х1000 (сварка лазерная) | Настилы прессованные | 25 | 511.75 | Невыполнение требований НТД | 1. Натёки металла на внешней стороне несущих полос. 2. Заусенец после механической обработки. | Устранимое | УПН корпус №9 | Участок производства настилов | Смена Б УПН | Неправильное выполнение технологических операций по сварке | Невнимательность исполнителя | Усилен промежуточный контроль со стороны мастера и бригадира. Проведена разъяснительная беседа с исполнителем. | Не отражены в 1C:ERP
12 | И00-0000007 | 15.01.2026 | Корпус №11 | (ПФК) Секция основная ФО-2 (сварка) | ФО | 17 | 497.08 | Дефекты сварных швов | 1. Сварной шов №2 выполнен по незамкнутой линии. 2. Брызги металла. 3. Незавареный кратер. | Устранимое | УМИ корпус №11 | Участок металлоизделий | Смена А УМИ | Нарушение режимов работы оборудования | Невнимательность исполнителя | 1.Усилить контроль за выпуском данной продукции. 2.Ознакомить с классификатором дефектов металлоконструкций. Отв.см.мастер/бригадир | Не отражены в 1C:ERP
13 | И00-0000008 | 15.01.2026 | Корпус №11 | (ПФК) Деформационная секция №3 (сварка) | ФО | 30 | 292.2 | Дефекты сварных швов | 1. Наплавные сопряжения сварных швов. 2. Брызги металла. 3. Сварныеи швы неправильной формы (Катет шва по КД 2, фактически до 6). 4. Остатки сварочной проволоки. 5. Несплавление с основным металлом. 6. Шлак на сварных швах. | Устранимое | УМИ корпус №11 | Участок металлоизделий | Смена А УМИ | Малый опыт работы на оборудовании/технологической операции | Невнимательность исполнителя | Провести повторный инструктаж о качестве выпускаемой продукции. Отв. сменный мастер. | Не отражены в 1C:ERP
14 | И00-0000009 | 15.01.2026 | Корпус №11 | (ПФК) Секция основная ФО-2 (сварка) | ФО | 16 | 467.84 | Дефекты сварных швов | 1. Сварной шов №1 выполнен по незамкнутой линии. 2. Цепочка пор. 3. Брызги металла. 4. Сварной шов неполной длины. 5. Подрезы. 6. Натеки. | Устранимое | УМИ корпус №11 | Участок металлоизделий | Смена А УМИ | Нарушение режимов работы оборудования | Невнимательность исполнителя | 1.Усилить контроль за выпуском данной продукции. 2.Ознакомить с классификатором дефектов металлоконструкций. Отв.см.мастер/бригадир | Не отражены в 1C:ERP
15 | И00-0000010 | 16.01.2026 | Корпус №11 | (ПФК) Деформационная секция №3 (сварка) | ФО | 34 | 331.16 | Дефекты сварных швов | 1. Наплавные сопряжения сварных швов. 2. Брызги металла. 3. Шлак на сварных швах. | Устранимое | УМИ корпус №11 | Участок металлоизделий | Смена Б УМИ | Малый опыт работы на оборудовании/технологической операции | Невнимательность исполнителя | провести беседу с оператором | Отражены в 1C:ERP
16 | И00-0000011 | 16.01.2026 | Склад готовой продукции | ГПЦ(настил)(40) Настил Р 44,4х11,1/30х2 1 А Zn 1000х1000 | Настилы прессованные | 12 | 245.64 | Механическое повреждение | Механические повреждения, забоины цинкового покрытия. | Неустранимое Устранимое | Логистика | Участок металлоизделий | Невозможно установить | Низкий уровень организации процесса | Невнимательность исполнителя | Повреждения были нанесены снегоуборочной техникой, т.к. кроме данной техники в районе хранения продукции никто не работал. На данный момент изменили с | Не отражены в 1C:ERP
456 | К00-0000007 | 15.01.2026 | Цех цинкования | ГПЦ(80) Секция ограждения пешеходного 426-1,0Д/2,0 Крест | ПО | 1 | 14.46 | Шлак (флюс, зола) на поверхности ЦП |  | Устранимое | ЦЦ БЛ | Цех цинкования | Смена Б ЦГЦ | - | - | - | Не отражены в 1C:ERP
457 | К00-0000007 | 15.01.2026 | Цех цинкования | ГПЦ(80) Секция балки СБ-W/2,5-6320/0,5-М5 | ДО | 4 | 217.2 | Забоины ЦП до основного металла |  | Устранимое | ЦЦ БЛ | Цех цинкования | Смена Б ЦГЦ | - | - | - | Не отражены в 1C:ERP
460 | К00-0000007 | 15.01.2026 | Цех цинкования | ГПЦ(настил)(40) Настил Р 44,4х22,2/30х2 1 А Zn 1200х1000 | Настилы прессованные | 1 | 19.37 | Наплывы цинка в виде острых капель |  | Устранимое | ЦЦ БЛ | Цех цинкования | Смена Б ЦГЦ | - | - | - | Не отражены в 1C:ERP
462 | К00-0000007 | 15.01.2026 | Цех цинкования | ГПЦ(настил)(40) Настил Р 44,4х22,2/30х2 1 А Zn 996х1000 | Настилы прессованные | 1 | 16.25 | Наплывы цинка в виде острых капель |  | Устранимое | ЦЦ БЛ | Цех цинкования | Смена Б ЦГЦ | - | - | - | Не отражены в 1C:ERP
471 | К00-0000010 | 16.01.2026 | Цех цинкования | ГПЦ(80) Ограждение пешеходное ограничивающее 401-ОПО-Д/1,0-2,5 | ПО | 5 | 84.6 | Непроцинковка на плоской поверхности |  | Устранимое | ЦЦ БЛ | Цех цинкования | Смена В ЦГЦ | - | - | - | Не отражены в 1C:ERP
472 | К00-0000010 | 16.01.2026 | Цех цинкования | ГПЦ(80) Ограждение пешеходное ограничивающее 401-ОПО-Д/1,0-2,5 | ПО | 6 | 101.52 | Шлак (флюс, зола) на поверхности ЦП |  | Устранимое | ЦЦ БЛ | Цех цинкования | Смена В ЦГЦ | - | - | - | Не отражены в 1C:ERP
473 | К00-0000010 | 16.01.2026 | Цех цинкования | ГПЦ(80) Секция балки СБ-W/3-6320/0,5-М5 | ДО | 3 | 203.289 | Забоины ЦП до основного металла |  | Устранимое | ЦЦ БЛ | Цех цинкования | Смена В ЦГЦ | - | - | - | Не отражены в 1C:ERP
488 | К00-0000012 | 16.01.2026 | Участок производства настилов | (ПФ) Настил Р 44,4х22,2/30х2 1 А 1200х1000 (зачистка после сварки) | Настилы прессованные | 25 | 484.25 | Невыполнение требований НТД | Налипший шлак, заусенцы, выступание обрамляющего элемента над несущими полосами. | Устранимое | УПН Корпус №9 | Участок производства настилов | Смена В УПН | - | - | - | Не отражены в 1C:ERP
2186 | С00-0000001 | 13.01.2026 | Участок 7-13 корпуса | (ПФ) Полоса связующая (1,6х8 L=1020) (раскрой) | Настилы прессованные | 3400 | 340 | Невыполнение технических требований КД | При наладке оборудования сформировался брак в виде серпа и искривления связующей полосы | Неустранимое | УПН корпус №07 | Участок производства настилов | Невозможно установить | Ошибки в настройке и контроле режимов обработки и производства | Не указана | Разработаны ранее
2187 | С00-0000001 | 13.01.2026 | Участок 7-13 корпуса | (ПФ) Полоса несущая шаг 22,2 (992х30х2) (раскрой) | Настилы прессованные | 1425 | 641.25 | Несоответствие геометрических размеров | При наладке оборудования возник брак в виде серповидности, несоотвествие высечек с требования КД, замятие несущей полосы | Неустранимое | УПН корпус №07 | Участок производства настилов | Невозможно установить | Ошибки в настройке и контроле режимов обработки и производства | Не указана | Разработаны ранее
2188 | С00-0000002 | 13.01.2026 | Участок производства настилов | (ПФ) Полоса несущая 6100х30х3 S4 (раскрой) | Настилы сварные | 20 | 81.6 | Невыполнение технических требований КД | не соотвествие длины полосы требованиям КД | Неустранимое | УПН корпус №13 | Участок производства настилов | Невозможно установить | Ошибки в настройке и контроле режимов обработки и производства | Не указана | Разработаны ранее
2189 | С00-0000003 | 18.01.2026 | Корпус №01 | ГПЦ(настил)(40) Настил Р 44,4х11,1/30х2 1 А Zn 1696х1000 | Настилы прессованные | 21 | 742.98 | Вмятина | - | Устранимое | Не определено | Невозможно установить | Невозможно установить | Неправильное выполнение технологических операций по сварке | Невнимательность исполнителя | разработаны ранее | Не отражены в 1C:ERP