## Лист_1
№ п/п | Номер | Дата | Место проведения контроля | Номенклатура | Группа номенклатуры | Кол., шт. | Кол., кг | Вид несоответствия | Несоответствие | Критичность несоответствия | Склад (место возникновения) | Ответственное подразделение за несоответствие | Ответственная смена за несоответствие | Коренная причина возникновения | Коренная причина необнаружения | Корректирующие действия | Затраты на доработку
249 | И00-0000132 | 13.04.2026 | Склад готовой продукции | ГПЦ(80) Фундаментный блок ФБ1 | Опоры | 1 | 520 | Бурая ржавчина | Забоины цинкового покрытия до основного металла. Бурая ржавчина | Устранимое | ЦЦ БЛ | Исполнительная дирекция Продмаш | Невозможно установить | Не проведён технический контроль продукции, сырья, материалов, комплектующих | Не проведён технический контроль продукции, сырья, материалов, комплектующих | 1. Провести инструктаж в сменах ЦГЦ Отв. менеджер производства ЦГЦ 2. Усилить визуальный контроль со стороны склада на наличие мех повреждений отв. Ме | Не отражены в 1C:ERP
250 | И00-0000132 | 13.04.2026 | Склад готовой продукции | ГПСкомпл(60) Деталь закладная ЗД1 | Опоры | 2 | 751.42 | Бурая ржавчина | Забоины цинкового покрытия до основного металла. Бурая ржавчина | Устранимое | ЦЦ БЛ | Исполнительная дирекция Продмаш | Невозможно установить | Не проведён технический контроль продукции, сырья, материалов, комплектующих | Не проведён технический контроль продукции, сырья, материалов, комплектующих | 1. Провести инструктаж в сменах ЦГЦ Отв. менеджер производства ЦГЦ 2. Усилить визуальный контроль со стороны склада на наличие мех повреждений отв. Ме | Не отражены в 1C:ERP
251 | И00-0000133 | 13.04.2026 | Склад готовой продукции | ГПЦ(настил)(40) Настил Р 44,4х22,2/30х2 1 А Zn 1200х1000 | Настилы прессованные | 10 | 193.7 | Механическое повреждение | Механические повреждения, забоины ЦП до основного металла. | Устранимое | Логистика | Отдел логистики | Невозможно установить | Не соблюдены требования к хранению и транспортировке продукции, сырья, материалов, комплектующих | На соблюдены требования к хранению и транспортировке продукции, сырья, материалов, комплектующих | Провести ротацию в открытых зонах хранения Отв. Менеджер по складской логистике | Не отражены в 1C:ERP
259 | И00-0000135 | 13.04.2026 | Склад готовой продукции | ГПЦ(настил)(40) Настил Р 44,4х11,1/30х3 А Zn 935х1517 | Настилы прессованные | 14 | 518.98 | Несоответствие геометрических размеров | По КД размер 935 (-4) мм, фактически 936мм | Устранимое | УПН корпус №9 | Участок производства настилов | Невозможно установить | Малый опыт работы на оборудовании/технологической операции | Невнимательность исполнителя | Провести инструктаж о качестве выпускаемых изделий | Не отражены в 1C:ERP
260 | И00-0000135 | 13.04.2026 | Склад готовой продукции | ГПЦ(настил)(40) Настил Р 44,4х11,1/30х3 А Zn 1160х850 | Настилы прессованные | 2 | 52.28 | Несоответствие геометрических размеров | По КД размер 1160 (-4) мм, фактически 1154мм | Устранимое | УПН корпус №9 | Участок производства настилов | Невозможно установить | Малый опыт работы на оборудовании/технологической операции | Невнимательность исполнителя | Провести инструктаж о качестве выпускаемых изделий | Не отражены в 1C:ERP
262 | И00-0000137 | 14.04.2026 | УПН корпус №9 | (ПФК) Настил Р 44,4х11,1/30х2 1 А 1000х1000 (сварка лазерная) | Настилы прессованные | 2 | 40.94 | Несоответствие сварных швов | Отсутствует сварное соединение связующей полосы с несущей. | Устранимое | УПН корпус №9 | Участок производства настилов | Смена В УПН | Неправильное выполнение технологических операций по сварке | Невнимательность исполнителя | провести беседу с оператором | Не отражены в 1C:ERP
264 | И00-0000139 | 16.04.2026 | Склад готовой продукции | ГПЦ(80) Стойка дорожная СД-1,45Ш14-3 | ДО | 2 | 35.76 | Наплывы цинка в виде острых капель | Наплывы цинка в виде острых капель | Устранимое | ЦЦ БЛ | Цех цинкования | Смена В ЦГЦ | Невнимательность исполнителя | Невнимательность исполнителя | инструктаж с исполнителем | Не отражены в 1C:ERP
265 | И00-0000140 | 16.04.2026 | Склад готовой продукции | ГПЦ(настил)(40) Настил Р 44,4х11,1/30х2 1 А Zn 1000х1000 | Настилы прессованные | 20 | 409.4 | Несоответствия ЦП | Несплошности цинкового покрытия, бурая ржавчина. Забоины ЦП до основного металла | Устранимое | ЦЦ БЛ | Цех цинкования | Невозможно установить | Невыполнение требований технологической документации в части доработки | Невыполнение требований технологической документации в части доработки | Дополнительный инструктаж. | Не отражены в 1C:ERP
266 | И00-0000140 | 16.04.2026 | Склад готовой продукции | ГПЦ(настил)(40) Настил Р 44,4х11,1/30х2 1 А Zn 1000х1000 | Настилы прессованные | 2 | 40.94 | Несоответствия ЦП | Несплошности цинкового покрытия, бурая ржавчина. Наплывы цинка в виде острых капель | Устранимое | ЦЦ БЛ | Цех цинкования | Невозможно установить | Невыполнение требований технологической документации в части доработки | Невыполнение требований технологической документации в части доработки | Дополнительный инструктаж. | Не отражены в 1C:ERP
267 | И00-0000140 | 16.04.2026 | Склад готовой продукции | ГПЦ(настил)(40) Настил Р 44,4х11,1/30х2 1 А Zn 1696х1000 | Настилы прессованные | 25 | 884.5 | Забоины ЦП до основного металла | Забоины ЦП до основного металла | Устранимое | ЦЦ БЛ | Цех цинкования | Невозможно установить | Невыполнение требований технологической документации в части доработки | Невыполнение требований технологической документации в части доработки | Дополнительный инструктаж. | Не отражены в 1C:ERP
268 | И00-0000141 | 17.04.2026 | Склад ПДС черный | (ПФК) Кронштейн 1.К2-2,0-2,0-/180-Ф4 (сварка) | Опоры | 5 | 157.6 | Несоответствие требованиям КД | МС 645.00.00.001 – фланец изготавливается из листа толщиной 5,0мм по ГОСТ 19903. Фактическая толщина фланца 3,79-3,83мм, что соответствует толщине листа 4,0мм (с допуском по ГОСТ 19903). МС 690.00.00.000 СБ: размер 320 (-2) мм, фактически 322мм (2шт); МС 687.00.00.002, МС 690.00.00.001: диаметр 12 (+1)мм, фактически до 17,87мм (3шт). Брызги металла (1шт). | Устранимое | УМИ корпус №11 | Департамент производства | Смена В УМИ | Нарушение требований технологической документации | Невнимательность исполнителя | провести беседу с исполнителем | Не отражены в 1C:ERP
1724 | К00-0000154 | 14.04.2026 | Цех цинкования | ГПЦ(80) Секция основная ФО-2 | ФО | 3 | 87.72 | Шлак (флюс, зола) на поверхности ЦП | Шлак (флюс, зола) на поверхности ЦП | Устранимое | ЦЦ БЛ | Цех цинкования | Смена Б ЦГЦ | - | - | - | Не отражены в 1C:ERP
1730 | К00-0000154 | 14.04.2026 | Цех цинкования | ГПЦ(80) Стойка дорожная СД-1,5С2 (4,0) | ДО | 3 | 32.19 | Наплывы цинка в виде острых капель | Наплывы цинка в виде острых капель | Устранимое | ЦЦ БЛ | Цех цинкования | Смена Б ЦГЦ | - | - | - | Не отражены в 1C:ERP
1749 | К00-0000157 | 15.04.2026 | Участок производства настилов | (ПФК) Настил Р 44,4х11,1/30х3 А 715х700 (сварка лазерная) | Настилы прессованные | 5 | 67.25 | Несоответствие геометрических размеров | По КД размер 715мм, фактически 710мм (5шт). Несплавление несущей и обрамляющей полосы (1шт). | Устранимое | УПН Корпус №13 | Участок производства настилов | Смена В УПН | - | - | - | Не отражены в 1C:ERP
1751 | К00-0000157 | 15.04.2026 | Участок производства настилов | (ПФК) Настил Р 44,4х11,1/30х2 1 А 1000х1000 (сварка лазерная) | Настилы прессованные | 65 | 1330.55 | Несоответствие сварных швов | Несплавление несущей и обрамляющей полосы | Устранимое | УПН корпус №07 | Участок производства настилов | Смена В УПН | - | - | - | Не отражены в 1C:ERP
1752 | К00-0000157 | 15.04.2026 | Участок производства настилов | (ПФК) Настил Р 44,4х11,1/30х2 1 А 1000х1000 (сварка лазерная) | Настилы прессованные | 10 | 204.7 | Несоответствие сварных швов | Несплавление несущей и обрамляющей полосы. Выступание связующей полосы над несущей по КД не более 1,5мм, фактически 1,61мм. | Устранимое | УПН корпус №07 | Участок производства настилов | Смена В УПН | - | - | - | Не отражены в 1C:ERP
1768 | К00-0000159 | 16.04.2026 | Цех цинкования | ГПЦ(настил)(40) Настил Р 44,4х11,1/30х2 1 А Zn 1000х1000 | Настилы прессованные | 10 | 204.7 | Наплывы цинка в виде острых капель | Наплывы цинка в виде острых капель | Устранимое | ЦЦ БЛ | Цех цинкования | Смена В ЦГЦ | - | - | - | Не отражены в 1C:ERP
1791 | К00-0000159 | 16.04.2026 | Цех цинкования | ГПЦ(80) Стойка дорожная СД-1,425С2/4,0 | ДО | 6 | 61.26 | Наплывы цинка в виде острых капель | Наплывы цинка в виде острых капель | Устранимое | ЦЦ БЛ | Цех цинкования | Смена В ЦГЦ | - | - | - | Не отражены в 1C:ERP
1793 | К00-0000160 | 16.04.2026 | Участок металлоизделий | (ПФК) Картридж большой (S 2,0 С500) БО 265.01.00.000 (сварка) | ОМФП | 2 | 135.12 | Отсутствует клеймо сварщика | Отсутствует клеймо сварщика. | Устранимое | УМИ Корпус №11 | Участок металлоизделий | Смена В УМИ | - | - | - | Не отражены в 1C:ERP