## Лист_1
№ п/п | Номер | Дата | Место проведения контроля | Номенклатура | Группа номенклатуры | Кол., шт. | Кол., кг | Вид несоответствия | Несоответствие | Критичность несоответствия | Склад (место возникновения) | Ответственное подразделение за несоответствие | Ответственная смена за несоответствие | Коренная причина возникновения | Коренная причина необнаружения | Корректирующие действия | Затраты на доработку
409 | И00-0000210 | 16.06.2026 | Склад готовой продукции | ГПЦ(80) Изделие закладное МН5' | МК, другое | 1 | 705.06 | Несоответствия ЦП | Непроцинковка в отверстии, шлак на поверхности ЦП. Наносная бурая ржавчина. | Устранимое | ЦЦ БЛ | Цех цинкования | В РАБОТЕ МРЯСОВ Д.Ю. | В РАБОТЕ МРЯСОВ Д.Ю. | В РАБОТЕ МРЯСОВ Д.Ю. | В РАБОТЕ МРЯСОВ Д.Ю. | Не отражены в 1C:ERP
410 | И00-0000210 | 16.06.2026 | Склад готовой продукции | ГПЦ(80) Изделие закладное МН4 | МК, другое | 5 | 2973.95 | Несоответствия ЦП | Непроцинковка в отверстии, шлак на поверхности ЦП. | Устранимое | ЦЦ БЛ | Цех цинкования | В РАБОТЕ МРЯСОВ Д.Ю. | В РАБОТЕ МРЯСОВ Д.Ю. | В РАБОТЕ МРЯСОВ Д.Ю. | В РАБОТЕ МРЯСОВ Д.Ю. | Не отражены в 1C:ERP
411 | И00-0000211 | 17.06.2026 | Корпус №08 | (ПФ) Фланец (М 013.01.01.000) (сварка) | Мачты | 1 | 129.8 | Дефекты сварных швов | Шов № 1-1: 18-Д-Е(35)-15; шов № 1-2: 18-Д-Е(50)-15. | Устранимое | УМИ корпус №11 | Участок металлоизделий | Смена В УМИ | Малый опыт работы на оборудовании/технологической операции | Невнимательность исполнителя | Провести беседу с исполнителем о требованиях к качеству продукции и корректности чтения КД Отв. сменный мастер/бригадир | Не отражены в 1C:ERP
412 | И00-0000211 | 17.06.2026 | Корпус №08 | (ПФ) Фланец (М 013.01.01.000) (сварка) | Мачты | 1 | 129.8 | Дефекты сварных швов | Шов № 2-1: 18-Д-Е(30)-15; шов № 2-2: 18-Д-Г-20. | Устранимое | УМИ корпус №11 | Участок металлоизделий | Смена В УМИ | Малый опыт работы на оборудовании/технологической операции | Невнимательность исполнителя | Провести беседу с исполнителем о требованиях к качеству продукции и корректности чтения КД Отв. сменный мастер/бригадир | Не отражены в 1C:ERP
413 | И00-0000211 | 17.06.2026 | Корпус №08 | (ПФ) Фланец (М 013.01.01.000) (сварка) | Мачты | 1 | 129.8 | Дефекты сварных швов | Шов № 3-1: 18-Д-Е(139)-0; шов № 3-2: 18-Д-Е(139)-0. | Устранимое | УМИ корпус №11 | Участок металлоизделий | Смена В УМИ | Малый опыт работы на оборудовании/технологической операции | Невнимательность исполнителя | Провести беседу с исполнителем о требованиях к качеству продукции и корректности чтения КД Отв. сменный мастер/бригадир | Не отражены в 1C:ERP
416 | И00-0000212 | 17.06.2026 | Корпус №13 | (ПФК) Настил SP 34х38/25х2 S4 А 730х750 (сварка) | Настилы сварные | 77 | 625.24 | Невыполнение требований НТД | 1. Выступание связующих элементов над несущими полосами 4 мм (по СТО не более 1,5 мм). Дефекты сварных швов: 1. Несплавление. 2. Поры. 3. Цепочка пор. 4. Брызги металла. 5. Незавареный кратер. 6. Натеки. 7. Остатки сварочной проволоки. 8. Прожоги. 9. Налипший шлак. | Устранимое | УПН корпус №13 | Участок производства настилов | Невозможно установить | Малый опыт работы на оборудовании/технологической операции | Невнимательность исполнителя | Со сварщиками была произведена повторная разъяснительная беседа по требованиям СТО 075595-049-2024.
417 | И00-0000212 | 17.06.2026 | Корпус №13 | (ПФК) Настил SP 34х38/25х2 S4 А 730х750 (сварка) | Настилы сварные | 1 | 8.12 | Дефекты сварных швов | Дефекты сварных швов: 1. Поры. 2. Брызги металла. 3. Незавареный кратер. 4. Натеки. | Устранимое | УПН корпус №13 | Участок производства настилов | Невозможно установить | Малый опыт работы на оборудовании/технологической операции | Невнимательность исполнителя | Со сварщиками была произведена повторная разъяснительная беседа по требованиям СТО 075595-049-2024.
418 | И00-0000213 | 17.06.2026 | Корпус №11 | НЕ ИСПОЛЬЗОВАТЬ_(ПФК) Секция нижняя (М 013.01.00.000 СБ) (сварка) | Мачты | 1 | 1314.9 | Невыполнение требований НТД | 1. Сварной шов №1 выполнен по незамкнутому контуру. 2. Цепочка застывших капель. 3. Брызги металла | Устранимое | УМИ корпус №11 | Участок металлоизделий | Смена А УМИ | Невнимательность исполнителя | Невнимательность исполнителя | Довести до исполнителя о недопустимости подобных дефектов на выпускаемой продукции. Отв. бригадир сварщиков см. "А" УМИ. 2. Скорректировать маршрут и | Не отражены в 1C:ERP
419 | И00-0000214 | 18.06.2026 | Склад готовой продукции | ГПЦ(100) Секция прохода СП2-1 (Ц 208.32.01.000 СБ) | МК, другое | 24 | 2472.24 | Бурая ржавчина | Бурая ржавчина в местах несплошности покрытия, наносная бурая ржавчина | Устранимое | ЦЦ БЛ | Цех цинкования | Смены А+Б ЦГЦ | В РАБОТЕ МРЯСОВ Д.Ю. | В РАБОТЕ МРЯСОВ Д.Ю. | В РАБОТЕ МРЯСОВ Д.Ю. | Не отражены в 1C:ERP
2128 | К00-0000225 | 15.06.2026 | Участок металлоизделий | (ПФК) Элемент закладной ЗФ-27/4/К230-1,5 (Окно) (сварка) | Опоры | 12 | 357.6 | Дефекты сварных швов | Брызги, остатки сварочной проволоки, кратеры | Устранимое | УМИ корпус №11 | Участок металлоизделий | Смена Б УМИ | - | - | - | Не отражены в 1C:ERP
2136 | К00-0000226 | 16.06.2026 | Цех цинкования | ГПСкомпл(60) Секция С1-ц (60) (М 038.01.00.000 СБ) | Опоры | 1 | 1113.77 | Шлак (флюс, зола) на поверхности ЦП | Шлак (флюс, зола) на поверхности ЦП | Устранимое | ЦЦ БЛ | Цех цинкования | Смена Б ЦГЦ | - | - | - | Не отражены в 1C:ERP
2137 | К00-0000226 | 16.06.2026 | Цех цинкования | ПФЦ(60) Секция 3 (М 013.03.00.000 СБ) (оцинкование) | Опоры | 1 | 174.81 | Шлак (флюс, зола) на поверхности ЦП | Шлак (флюс, зола) на поверхности ЦП | Устранимое | ЦЦ БЛ | Цех цинкования | Смена Б ЦГЦ | - | - | - | Не отражены в 1C:ERP
2141 | К00-0000227 | 16.06.2026 | Участок металлоизделий | ДО СПИСАНИЯ_(ПФК) Каркас короны (М 009.40.01.000 СБ) (сварка) | Мачты | 1 | 70.52 | Дефекты сварных швов | Брызги металла | Устранимое | УМИ корпус №11 | Участок металлоизделий | Смена Б УМИ | - | - | - | Не отражены в 1C:ERP
2152 | К00-0000230 | 18.06.2026 | Склад готовой продукции | ГПЦ(100) Секция прохода СП2-1 (Ц 208.32.01.000 СБ) | МК, другое | 2 | 206.02 | Невыполнение требований НТД | Бурая ржавчина, забоины, наплывы цинка в виде острых капель | Устранимое | Логистика | Отдел логистики | Логистика | - | - | - | Не отражены в 1C:ERP
2153 | К00-0000230 | 18.06.2026 | Склад готовой продукции | ГПЦ(100) Секция прохода СП2-2 (Ц 208.32.02.000 СБ) | МК, другое | 3 | 184.62 | Бурая ржавчина | Бурая ржавчина | Устранимое | Логистика | Отдел логистики | Логистика | - | - | - | Не отражены в 1C:ERP
2154 | К00-0000230 | 18.06.2026 | Склад готовой продукции | ГПЦ(100) Секция прохода СП2-2 (Ц 208.32.02.000 СБ) | МК, другое | 3 | 184.62 | Бурая ржавчина | Бурая ржавчина в местах несплошности покрытия, наносная бурая ржавчина | Устранимое | Логистика | Отдел логистики | Логистика | - | - | - | Не отражены в 1C:ERP
2156 | К00-0000230 | 18.06.2026 | Склад готовой продукции | ГПЦ(100) Карниз К2 (Ц 208.07.00.000 СБ) | МК, другое | 1 | 118.13 | Бурая ржавчина | Бурая ржавчина | Устранимое | Логистика | Отдел логистики | Логистика | - | - | - | Не отражены в 1C:ERP
2157 | К00-0000230 | 18.06.2026 | Склад готовой продукции | ГПЦ(80) Изделие закладное МН4 | МК, другое | 1 | 594.79 | Наплывы цинка в виде острых капель | Наплывы цинка в виде острых капель | Устранимое | Логистика | Отдел логистики | Логистика | - | - | - | Не отражены в 1C:ERP
2158 | К00-0000230 | 18.06.2026 | Склад готовой продукции | ГПЦ(80) Изделие закладное МН4 | МК, другое | 1 | 594.79 | Бурая ржавчина | Бурая ржавчина в местах несплошности покрытия, наносная бурая ржавчина | Устранимое | Логистика | Отдел логистики | Логистика | - | - | - | Не отражены в 1C:ERP
2275 | С00-0000072 | 16.06.2026 | Корпус №01 | (ПФК(закупка)) Настил SP 34х38/25х2 S4 А 730х750 (от поставщика/переработчика) | Настилы сварные | 2 | 16.24 | Отсутствует сварной шов | Отсутствует сварной шов | Устранимое | Не определено | Отдел по работе с подрядными организациями | Невозможно установить | - | - | -
2276 | С00-0000073 | 17.06.2026 | Корпус №01 | (ПФК) Секция верхняя ВМО-25/6+М5 (расцинкование) | МК, другое | 1 | 133.14 | Отклонение формообразования и линейных размеров | - | Устранимое | Не определено | Невозможно установить | - | - | - | - | Не отражены в 1C:ERP
2277 | С00-0000074 | 18.06.2026 | Корпус №01 | (ПФК) Консоль-амортизатор КА-140/С (БО 014.00.00.034-01) (профилирование) | ДО | 1 | 2.223 | Смещение сетки отверстий | Несоответсвие расположение отверстия | Неустранимое | УМИ корпус №4 | Участок металлоизделий | Смена А УМИ | Неисправности оборудования, влияющие на качество продукции | Невнимательность исполнителя | Усилить самоконтроль операторов проф. линии при укладке изделий в тарное место. Отв. см. мастера УМИ.
2278 | С00-0000075 | 18.06.2026 | Корпус №01 | ГПЦ(80) Стойка дорожная СД-1,45Ш14-3 | ДО | 1 | 17.88 | Отклонение от допуска формы и расположения | скошен срез | Неустранимое | УМИ корпус №4 | Участок металлоизделий | Невозможно установить | Невнимательность исполнителя | Невнимательность исполнителя | Усилить самоконтроль на пиле пакетной резки и на пробивке со стороны исполнителей. Отв. см. мастера УМИ.
2279 | С00-0000076 | 19.06.2026 | ЦГЦ Большая линия | ПФЦ(60) Корпус оголовка (М 009.20.10.000 СБ) (оцинкование) | Мачты | 5 | 120.3 | Несоответствие геометрических размеров |  | Устранимое | УМИ корпус №11 | Участок металлоизделий | Смена Б УМИ | Нарушение требований технологической документации | Невнимательность исполнителя | Конструктив будет изменен, проводятся опытные работы на ОЭУ.
2280 | С00-0000077 | 21.06.2026 | ЦГЦ Большая линия | ПФЦ(60) Секция 2 (М 013.02.00.000 СБ) (оцинкование) | Опоры | 1 | 607.14 | Несоответствие требованиям КД | уши приварены не по чертежу | Устранимое | УМИ корпус №11 | Участок металлоизделий | Смена Б УМИ | Нарушение требований технологической документации | Невнимательность исполнителя | проведен инструктаж о качестве продукции | Не отражены в 1C:ERP