## Лист_1
№ п/п | Номер | Дата | Место проведения контроля | Номенклатура | Группа номенклатуры | Кол., шт. | Кол., кг | Вид несоответствия | Несоответствие | Критичность несоответствия | Склад (место возникновения) | Ответственное подразделение за несоответствие | Ответственная смена за несоответствие | Коренная причина возникновения | Коренная причина необнаружения | Корректирующие действия | Затраты на доработку
82 | И00-0000061 | 16.02.2026 | Корпус №01 | ГПСкомпл(60) Опора МСД-Ф-4-8,5-01-ц СТО 07525912-300-2021 (СФ-400-8,5-01-ц) (ОО 247.00.00.000 СБ) | Опоры | 1 | 367 | Отклонение от прямолинейности | Отклонение от прямолинейности дет.6 до 53мм,на длине 4495 мм.По СТО +/-20мм. | Устранимое | Не определено | Невозможно установить | - | - | - | - | Отражены в 1C:ERP
83 | И00-0000062 | 18.02.2026 | Склад готовой продукции | ГПЦ(80) Основание дополнительное ФО-У-110-2-Б(Г) | ФО | 1 | 100.37 | Бурая ржавчина | Бурая ржавчина в местах зачистки | Устранимое | Логистика | Отдел логистики | Невозможно установить | Незнание/непонимание требований к качеству продукции | Невнимательность исполнителя | Обращать особое внимание на появлении белой коррозии и своевременно вызывать ОТК для фиксации. | Не отражены в 1C:ERP
84 | И00-0000062 | 18.02.2026 | Склад готовой продукции | ГПЦ(80) Балка L=2920 мм | ВО | 37 | 1153.031 | Забоины ЦП до основного металла | Забоины ЦП до основного металла | Устранимое | Логистика | Отдел логистики | Невозможно установить | Незнание/непонимание требований к качеству продукции | Невнимательность исполнителя | Обращать особое внимание на появлении белой коррозии и своевременно вызывать ОТК для фиксации. | Не отражены в 1C:ERP
85 | И00-0000062 | 18.02.2026 | Склад готовой продукции | ГПЦ(80) Секция балки СБ-3N-W-2,5-2,0 правая | ВО | 2 | 51.514 | Забоины ЦП до основного металла | Забоины ЦП до основного металла | Устранимое | Логистика | Отдел логистики | Невозможно установить | Незнание/непонимание требований к качеству продукции | Невнимательность исполнителя | Обращать особое внимание на появлении белой коррозии и своевременно вызывать ОТК для фиксации. | Не отражены в 1C:ERP
86 | И00-0000062 | 18.02.2026 | Склад готовой продукции | ГПЦ(80) Секция балки W(640)-W(300)-2,5-2,0 | ВО | 2 | 43.066 | Забоины ЦП до основного металла | Забоины ЦП до основного металла | Устранимое | Логистика | Отдел логистики | Невозможно установить | Незнание/непонимание требований к качеству продукции | Невнимательность исполнителя | Обращать особое внимание на появлении белой коррозии и своевременно вызывать ОТК для фиксации. | Не отражены в 1C:ERP
87 | И00-0000062 | 18.02.2026 | Склад готовой продукции | ГПЦ(60) Балка экрана L=3500 мм | ДО | 1 | 24.5 | Непроцинковка на сварных швах и околошовной зоне | Непроцинковка на сварных швах и околошовной зоне | Устранимое | Логистика | Отдел логистики | Невозможно установить | Незнание/непонимание требований к качеству продукции | Невнимательность исполнителя | Обращать особое внимание на появлении белой коррозии и своевременно вызывать ОТК для фиксации. | Не отражены в 1C:ERP
88 | И00-0000062 | 18.02.2026 | Склад готовой продукции | ГПЦ(80) Элемент радиусный ЭР-W/2,5-5000-М5 (R=5000 мм; Lзаг=1980 мм) ВЫПУКЛЫЙ | ДО | 1 | 17.309 | Забоины ЦП до основного металла | Забоины ЦП до основного металла | Устранимое | Логистика | Отдел логистики | Невозможно установить | Незнание/непонимание требований к качеству продукции | Невнимательность исполнителя | Обращать особое внимание на появлении белой коррозии и своевременно вызывать ОТК для фиксации. | Не отражены в 1C:ERP
89 | И00-0000062 | 18.02.2026 | Склад готовой продукции | ГПЦ(80) Элемент радиусный ЭР-W/2,5-1700-М5 (R=1700 мм; Lзаг=6320 мм) ВЫПУКЛЫЙ | ДО | 1 | 55.584 | Бурая ржавчина | Бурая ржавчина | Устранимое | Логистика | Отдел логистики | Невозможно установить | Незнание/непонимание требований к качеству продукции | Невнимательность исполнителя | Обращать особое внимание на появлении белой коррозии и своевременно вызывать ОТК для фиксации. | Не отражены в 1C:ERP
90 | И00-0000062 | 18.02.2026 | Склад готовой продукции | ГПЦ(80) Стойка-01 Э 357.01.00.003 | ВО | 1 | 24.24 | Забоины ЦП до основного металла | Забоины ЦП до основного металла | Устранимое | Логистика | Отдел логистики | Невозможно установить | Незнание/непонимание требований к качеству продукции | Невнимательность исполнителя | Обращать особое внимание на появлении белой коррозии и своевременно вызывать ОТК для фиксации. | Не отражены в 1C:ERP
91 | И00-0000062 | 18.02.2026 | Склад готовой продукции | ГПЦ(80) Стойка-02 Э 357.01.00.006 | ВО | 2 | 48.74 | Забоины ЦП до основного металла | Забоины ЦП до основного металла | Устранимое | Логистика | Отдел логистики | Невозможно установить | Незнание/непонимание требований к качеству продукции | Невнимательность исполнителя | Обращать особое внимание на появлении белой коррозии и своевременно вызывать ОТК для фиксации. | Не отражены в 1C:ERP
92 | И00-0000062 | 18.02.2026 | Склад готовой продукции | ГПЦ(80) Стойка-02 Э 357.01.00.006 | ВО | 10 | 243.7 | Бурая ржавчина | Бурая ржавчина | Устранимое | Логистика | Отдел логистики | Невозможно установить | Незнание/непонимание требований к качеству продукции | Невнимательность исполнителя | Обращать особое внимание на появлении белой коррозии и своевременно вызывать ОТК для фиксации. | Не отражены в 1C:ERP
93 | И00-0000062 | 18.02.2026 | Склад готовой продукции | ГПЦ(60) Петля анкерного участка | ВО | 7 | 132.65 | Забоины ЦП до основного металла | Забоины ЦП до основного металла | Устранимое | Логистика | Отдел логистики | Невозможно установить | Незнание/непонимание требований к качеству продукции | Невнимательность исполнителя | Обращать особое внимание на появлении белой коррозии и своевременно вызывать ОТК для фиксации. | Не отражены в 1C:ERP
94 | И00-0000062 | 18.02.2026 | Склад готовой продукции | ГПЦ(60) Петля анкерного участка | ВО | 2 | 37.9 | Бурая ржавчина | Бурая ржавчина | Устранимое | Логистика | Отдел логистики | Невозможно установить | Незнание/непонимание требований к качеству продукции | Невнимательность исполнителя | Обращать особое внимание на появлении белой коррозии и своевременно вызывать ОТК для фиксации. | Не отражены в 1C:ERP
95 | И00-0000062 | 18.02.2026 | Склад готовой продукции | ГПЦ(80) Секция балки СБ-3N/2,5-6320/0,5-М5 с отверстиями дополнительными | ВО | 6 | 542.28 | Забоины ЦП до основного металла | Забоины ЦП до основного металла | Устранимое | Логистика | Отдел логистики | Невозможно установить | Незнание/непонимание требований к качеству продукции | Невнимательность исполнителя | Обращать особое внимание на появлении белой коррозии и своевременно вызывать ОТК для фиксации. | Не отражены в 1C:ERP
96 | И00-0000062 | 18.02.2026 | Склад готовой продукции | ГПЦ(80) Балка L=1920 мм | ВО | 15 | 307.05 | Забоины ЦП до основного металла | Забоины ЦП до основного металла | Устранимое | Логистика | Отдел логистики | Невозможно установить | Незнание/непонимание требований к качеству продукции | Невнимательность исполнителя | Обращать особое внимание на появлении белой коррозии и своевременно вызывать ОТК для фиксации. | Не отражены в 1C:ERP
97 | И00-0000062 | 18.02.2026 | Склад готовой продукции | ГПЦ(80) Балка L=1920 мм | ВО | 177 | 3623.19 | Бурая ржавчина | Бурая ржавчина | Устранимое | Логистика | Отдел логистики | Невозможно установить | Незнание/непонимание требований к качеству продукции | Невнимательность исполнителя | Обращать особое внимание на появлении белой коррозии и своевременно вызывать ОТК для фиксации. | Не отражены в 1C:ERP
98 | И00-0000062 | 18.02.2026 | Склад готовой продукции | ГПЦ(80) Рама Э 357.01.01.000 | ВО | 2 | 379.2 | Забоины ЦП до основного металла | Забоины ЦП до основного металла | Устранимое | Логистика | Отдел логистики | Невозможно установить | Незнание/непонимание требований к качеству продукции | Невнимательность исполнителя | Обращать особое внимание на появлении белой коррозии и своевременно вызывать ОТК для фиксации. | Не отражены в 1C:ERP
99 | И00-0000062 | 18.02.2026 | Склад готовой продукции | ГПЦ(80) Секция балки СБ-3N/2,5-4320/0,5-М5 с отверстиями дополнительными | ВО | 1 | 61.96 | Забоины ЦП до основного металла | Забоины ЦП до основного металла | Устранимое | Логистика | Отдел логистики | Невозможно установить | Незнание/непонимание требований к качеству продукции | Невнимательность исполнителя | Обращать особое внимание на появлении белой коррозии и своевременно вызывать ОТК для фиксации. | Не отражены в 1C:ERP
100 | И00-0000062 | 18.02.2026 | Склад готовой продукции | ГПЦ(80) Стенка внутренняя | ВО | 1 | 43.66 | Забоины ЦП до основного металла | Забоины ЦП до основного металла | Устранимое | Логистика | Отдел логистики | Невозможно установить | Незнание/непонимание требований к качеству продукции | Невнимательность исполнителя | Обращать особое внимание на появлении белой коррозии и своевременно вызывать ОТК для фиксации. | Не отражены в 1C:ERP
101 | И00-0000062 | 18.02.2026 | Склад готовой продукции | ГПЦ(60) Фиксатор Э 357.03.00.000 | ВО | 2 | 14.52 | Непроцинковка на сварных швах и околошовной зоне | Непроцинковка на сварных швах и околошовной зоне | Устранимое | Логистика | Отдел логистики | Невозможно установить | Незнание/непонимание требований к качеству продукции | Невнимательность исполнителя | Обращать особое внимание на появлении белой коррозии и своевременно вызывать ОТК для фиксации. | Не отражены в 1C:ERP
102 | И00-0000062 | 18.02.2026 | Склад готовой продукции | ГПЦ(60) Фиксатор Э 357.03.00.000 | ВО | 1 | 7.26 | Забоины ЦП до основного металла | Забоины ЦП до основного металла | Устранимое | Логистика | Отдел логистики | Невозможно установить | Незнание/непонимание требований к качеству продукции | Невнимательность исполнителя | Обращать особое внимание на появлении белой коррозии и своевременно вызывать ОТК для фиксации. | Не отражены в 1C:ERP
103 | И00-0000062 | 18.02.2026 | Склад готовой продукции | ГПЦ(60) Распорка-01 (Э 357.01.02.000) | ВО | 3 | 6 | Забоины ЦП до основного металла | Забоины ЦП до основного металла | Устранимое | Логистика | Отдел логистики | Невозможно установить | Незнание/непонимание требований к качеству продукции | Невнимательность исполнителя | Обращать особое внимание на появлении белой коррозии и своевременно вызывать ОТК для фиксации. | Не отражены в 1C:ERP
104 | И00-0000062 | 18.02.2026 | Склад готовой продукции | ГПЦ(80) Секция балки деформационного шва СБ-ДШ-W/3-1520-М5 | МО | 1 | 18.328 | Забоины ЦП до основного металла | Забоины ЦП до основного металла | Устранимое | Логистика | Отдел логистики | Невозможно установить | Незнание/непонимание требований к качеству продукции | Невнимательность исполнителя | Обращать особое внимание на появлении белой коррозии и своевременно вызывать ОТК для фиксации. | Не отражены в 1C:ERP
105 | И00-0000062 | 18.02.2026 | Склад готовой продукции | ГПЦ(80) Элемент концевой ЭК-W/2,5-М5 | ДО | 1 | 7.162 | Забоины ЦП до основного металла | Забоины ЦП до основного металла | Устранимое | Логистика | Отдел логистики | Невозможно установить | Незнание/непонимание требований к качеству продукции | Невнимательность исполнителя | Обращать особое внимание на появлении белой коррозии и своевременно вызывать ОТК для фиксации. | Не отражены в 1C:ERP
106 | И00-0000062 | 18.02.2026 | Склад готовой продукции | ГПЦ(80) Анкер СА-W/0,7 | ДО | 4 | 69.368 | Забоины ЦП до основного металла | Забоины ЦП до основного металла | Устранимое | Логистика | Отдел логистики | Невозможно установить | Незнание/непонимание требований к качеству продукции | Невнимательность исполнителя | Обращать особое внимание на появлении белой коррозии и своевременно вызывать ОТК для фиксации. | Не отражены в 1C:ERP
107 | И00-0000062 | 18.02.2026 | Склад готовой продукции | ГПЦ(80) Элемент переходной правый ФО-ДД-W-750/620 | ФО | 7 | 236.145 | Непроцинковка на сварных швах и околошовной зоне | Непроцинковка на сварных швах и околошовной зоне, забоины ЦП. | Устранимое | Логистика | Отдел логистики | Невозможно установить | Незнание/непонимание требований к качеству продукции | Невнимательность исполнителя | Обращать особое внимание на появлении белой коррозии и своевременно вызывать ОТК для фиксации. | Не отражены в 1C:ERP
108 | И00-0000062 | 18.02.2026 | Склад готовой продукции | ПФЦ(80-100) Уголок обтекателя 990х50х5 (оцинкование) | МО | 1 | 3.61 | Бурая ржавчина | Бурая ржавчина | Устранимое | Логистика | Отдел логистики | Невозможно установить | Незнание/непонимание требований к качеству продукции | Невнимательность исполнителя | Обращать особое внимание на появлении белой коррозии и своевременно вызывать ОТК для фиксации. | Не отражены в 1C:ERP
109 | И00-0000062 | 18.02.2026 | Склад готовой продукции | ГПЦ(80) Секция балки СБ-W/2,5-3820/0,5-М5 (для начальных/конечных участков) | ДО | 4 | 134.016 | Забоины ЦП до основного металла | Забоины ЦП до основного металла | Устранимое | Логистика | Отдел логистики | Невозможно установить | Незнание/непонимание требований к качеству продукции | Невнимательность исполнителя | Обращать особое внимание на появлении белой коррозии и своевременно вызывать ОТК для фиксации. | Не отражены в 1C:ERP
110 | И00-0000062 | 18.02.2026 | Склад готовой продукции | ГПЦ(80) Секция балки СБ-W/2,5-3820/0,5-М5 (для начальных/конечных участков) | ДО | 3 | 100.512 | Забоины ЦП до основного металла | Забоины ЦП до основного металла | Устранимое | Логистика | Отдел логистики | Невозможно установить | Незнание/непонимание требований к качеству продукции | Невнимательность исполнителя | Обращать особое внимание на появлении белой коррозии и своевременно вызывать ОТК для фиксации. | Не отражены в 1C:ERP
111 | И00-0000062 | 18.02.2026 | Склад готовой продукции | ГПЦ(80) Секция балки СБ-W/4-3320/0,5-М5 | ДО | 2 | 89.706 | Забоины ЦП до основного металла | Забоины ЦП до основного металла | Устранимое | Логистика | Отдел логистики | Невозможно установить | Незнание/непонимание требований к качеству продукции | Невнимательность исполнителя | Обращать особое внимание на появлении белой коррозии и своевременно вызывать ОТК для фиксации. | Не отражены в 1C:ERP
112 | И00-0000062 | 18.02.2026 | Склад готовой продукции | ГПЦ(80) Связь анкерная СА-W/2,5-М5 | ДО | 2 | 41.318 | Забоины ЦП до основного металла | Забоины ЦП до основного металла | Устранимое | Логистика | Отдел логистики | Невозможно установить | Незнание/непонимание требований к качеству продукции | Невнимательность исполнителя | Обращать особое внимание на появлении белой коррозии и своевременно вызывать ОТК для фиксации. | Не отражены в 1C:ERP
113 | И00-0000062 | 18.02.2026 | Склад готовой продукции | ГПЦ(80) Секция балки деформационного шва СБ-ДШ-W/3-2320/0,5-М5 | ДО | 1 | 27.115 | Забоины ЦП до основного металла | Забоины ЦП до основного металла | Устранимое | Логистика | Отдел логистики | Невозможно установить | Незнание/непонимание требований к качеству продукции | Невнимательность исполнителя | Обращать особое внимание на появлении белой коррозии и своевременно вызывать ОТК для фиксации. | Не отражены в 1C:ERP
114 | И00-0000062 | 18.02.2026 | Склад готовой продукции | ГПЦ(80) Секция балки деформационного шва СБ-ДШ-W/3-2320/0,5-М5 | МО | 3 | 81.345 | Забоины ЦП до основного металла | Забоины ЦП до основного металла | Устранимое | Логистика | Отдел логистики | Невозможно установить | Незнание/непонимание требований к качеству продукции | Невнимательность исполнителя | Обращать особое внимание на появлении белой коррозии и своевременно вызывать ОТК для фиксации. | Не отражены в 1C:ERP
115 | И00-0000062 | 18.02.2026 | Склад готовой продукции | ГПЦ(80) Элемент концевой ЭК-W/4-М5 | ДО | 1 | 11.045 | Забоины ЦП до основного металла | Забоины ЦП до основного металла | Устранимое | Логистика | Отдел логистики | Невозможно установить | Незнание/непонимание требований к качеству продукции | Невнимательность исполнителя | Обращать особое внимание на появлении белой коррозии и своевременно вызывать ОТК для фиксации. | Не отражены в 1C:ERP
116 | И00-0000062 | 18.02.2026 | Склад готовой продукции | ГПЦ(80) Секция балки деформационного шва СБ-ДШ-W/3-1820/0,75-М5 | МО | 2 | 43.314 | Забоины ЦП до основного металла | Забоины ЦП до основного металла | Устранимое | Логистика | Отдел логистики | Невозможно установить | Незнание/непонимание требований к качеству продукции | Невнимательность исполнителя | Обращать особое внимание на появлении белой коррозии и своевременно вызывать ОТК для фиксации. | Не отражены в 1C:ERP
117 | И00-0000062 | 18.02.2026 | Склад готовой продукции | ГПЦ(60) Вставка отрывная ВО-140 | ДО | 6 | 6.258 | Забоины ЦП до основного металла | Забоины ЦП до основного металла | Устранимое | Логистика | Отдел логистики | Невозможно установить | Незнание/непонимание требований к качеству продукции | Невнимательность исполнителя | Обращать особое внимание на появлении белой коррозии и своевременно вызывать ОТК для фиксации. | Не отражены в 1C:ERP
118 | И00-0000062 | 18.02.2026 | Склад готовой продукции | ГПЦ(80) Секция балки деформационного шва СБ-ДШ-W/3-2820/0,5-М5 | ДО | 1 | 32.251 | Забоины ЦП до основного металла | Забоины ЦП до основного металла | Устранимое | Логистика | Отдел логистики | Невозможно установить | Незнание/непонимание требований к качеству продукции | Невнимательность исполнителя | Обращать особое внимание на появлении белой коррозии и своевременно вызывать ОТК для фиксации. | Не отражены в 1C:ERP
119 | И00-0000062 | 18.02.2026 | Склад готовой продукции | ГПЦ(80) Секция балки СБ-W/4-6320/0,5-М5 | ДО | 1 | 85.96 | Забоины ЦП до основного металла | Забоины ЦП до основного металла | Устранимое | Логистика | Отдел логистики | Невозможно установить | Незнание/непонимание требований к качеству продукции | Невнимательность исполнителя | Обращать особое внимание на появлении белой коррозии и своевременно вызывать ОТК для фиксации. | Не отражены в 1C:ERP
120 | И00-0000062 | 18.02.2026 | Склад готовой продукции | ГПЦ(80) Секция балки СБ-W/4-6320/0,5-М5 | ДО | 2 | 171.92 | Забоины ЦП до основного металла | Забоины ЦП до основного металла | Устранимое | Логистика | Отдел логистики | Невозможно установить | Незнание/непонимание требований к качеству продукции | Невнимательность исполнителя | Обращать особое внимание на появлении белой коррозии и своевременно вызывать ОТК для фиксации. | Не отражены в 1C:ERP
121 | И00-0000062 | 18.02.2026 | Склад готовой продукции | ГПЦ(80) Секция балки СБ-С1/4-3000 | ДО | 6 | 234.708 | Забоины ЦП до основного металла | Забоины ЦП до основного металла | Устранимое | Логистика | Отдел логистики | Невозможно установить | Незнание/непонимание требований к качеству продукции | Невнимательность исполнителя | Обращать особое внимание на появлении белой коррозии и своевременно вызывать ОТК для фиксации. | Не отражены в 1C:ERP
122 | И00-0000062 | 18.02.2026 | Склад готовой продукции | ГПЦ(80) Стержень стойки СД-2,0Ш | ДО | 1 | 17.307 | Забоины ЦП до основного металла | Забоины ЦП до основного металла | Устранимое | Логистика | Отдел логистики | Невозможно установить | Незнание/непонимание требований к качеству продукции | Невнимательность исполнителя | Обращать особое внимание на появлении белой коррозии и своевременно вызывать ОТК для фиксации. | Не отражены в 1C:ERP
123 | И00-0000062 | 18.02.2026 | Склад готовой продукции | ГПЦ(80) Стержень стойки СД-1,5СБ | ДО | 3 | 58.83 | Забоины ЦП до основного металла | Забоины ЦП до основного металла | Устранимое | Логистика | Отдел логистики | Невозможно установить | Незнание/непонимание требований к качеству продукции | Невнимательность исполнителя | Обращать особое внимание на появлении белой коррозии и своевременно вызывать ОТК для фиксации. | Не отражены в 1C:ERP
124 | И00-0000062 | 18.02.2026 | Склад готовой продукции | ГПЦ(80) Стержень стойки СД-1,5СБ | ДО | 1 | 19.61 | Бурая ржавчина | Бурая ржавчина | Устранимое | Логистика | Отдел логистики | Невозможно установить | Незнание/непонимание требований к качеству продукции | Невнимательность исполнителя | Обращать особое внимание на появлении белой коррозии и своевременно вызывать ОТК для фиксации. | Не отражены в 1C:ERP
125 | И00-0000062 | 18.02.2026 | Склад готовой продукции | ГПЦ(80) Основание дополнительное ФО-У-100-2-Б(Г) | ФО | 1 | 68.6 | Непроцинковка на сварных швах и околошовной зоне | Непроцинковка на сварных швах и околошовной зоне | Устранимое | Логистика | Отдел логистики | Невозможно установить | Незнание/непонимание требований к качеству продукции | Невнимательность исполнителя | Обращать особое внимание на появлении белой коррозии и своевременно вызывать ОТК для фиксации. | Не отражены в 1C:ERP
126 | И00-0000062 | 18.02.2026 | Склад готовой продукции | ГПЦ(80) Секция балки СБ-W/2,5-4320/0,5-М5 | ДО | 4 | 151.68 | Забоины ЦП до основного металла | Забоины ЦП до основного металла | Устранимое | Логистика | Отдел логистики | Невозможно установить | Незнание/непонимание требований к качеству продукции | Невнимательность исполнителя | Обращать особое внимание на появлении белой коррозии и своевременно вызывать ОТК для фиксации. | Не отражены в 1C:ERP
127 | И00-0000062 | 18.02.2026 | Склад готовой продукции | ГПЦ(80) Опора СМО-1,1Д-004 | МО | 3 | 15.6 | Забоины ЦП до основного металла | Забоины ЦП до основного металла | Устранимое | Логистика | Отдел логистики | Невозможно установить | Незнание/непонимание требований к качеству продукции | Невнимательность исполнителя | Обращать особое внимание на появлении белой коррозии и своевременно вызывать ОТК для фиксации. | Не отражены в 1C:ERP
128 | И00-0000062 | 18.02.2026 | Склад готовой продукции | ГПЦ(80) Секция балки СБ-W/4-6320/0,5 | ДО | 1 | 90.24 | Забоины ЦП до основного металла | Забоины ЦП до основного металла | Устранимое | Логистика | Отдел логистики | Невозможно установить | Незнание/непонимание требований к качеству продукции | Невнимательность исполнителя | Обращать особое внимание на появлении белой коррозии и своевременно вызывать ОТК для фиксации. | Не отражены в 1C:ERP
129 | И00-0000062 | 18.02.2026 | Склад готовой продукции | ГПЦ(80) Секция балки СБ-С1/3-3000 | ДО | 2 | 61.326 | Забоины ЦП до основного металла | Забоины ЦП до основного металла | Устранимое | Логистика | Отдел логистики | Невозможно установить | Незнание/непонимание требований к качеству продукции | Невнимательность исполнителя | Обращать особое внимание на появлении белой коррозии и своевременно вызывать ОТК для фиксации. | Не отражены в 1C:ERP
130 | И00-0000062 | 18.02.2026 | Склад готовой продукции | ГПЦ(80) Секция балки СБ-С1/4-6000 | ДО | 1 | 78.33 | Забоины ЦП до основного металла | Забоины ЦП до основного металла | Устранимое | Логистика | Отдел логистики | Невозможно установить | Незнание/непонимание требований к качеству продукции | Невнимательность исполнителя | Обращать особое внимание на появлении белой коррозии и своевременно вызывать ОТК для фиксации. | Не отражены в 1C:ERP
131 | И00-0000062 | 18.02.2026 | Склад готовой продукции | ГПЦ(80) Секция балки СБ-С1/4-6000 | ДО | 16 | 1253.28 | Забоины ЦП до основного металла | Забоины ЦП до основного металла | Устранимое | Логистика | Отдел логистики | Невозможно установить | Незнание/непонимание требований к качеству продукции | Невнимательность исполнителя | Обращать особое внимание на появлении белой коррозии и своевременно вызывать ОТК для фиксации. | Не отражены в 1C:ERP
132 | И00-0000062 | 18.02.2026 | Склад готовой продукции | ГПЦ(80) Секция балки СБ-С1/3-6000 | ДО | 1 | 61.4 | Забоины ЦП до основного металла | Забоины ЦП до основного металла | Устранимое | Логистика | Отдел логистики | Невозможно установить | Незнание/непонимание требований к качеству продукции | Невнимательность исполнителя | Обращать особое внимание на появлении белой коррозии и своевременно вызывать ОТК для фиксации. | Не отражены в 1C:ERP
133 | И00-0000062 | 18.02.2026 | Склад готовой продукции | ГПЦ(80) Опора СМО-1,1Д-003 | МО | 6 | 31.2 | Забоины ЦП до основного металла | Забоины ЦП до основного металла | Устранимое | Логистика | Отдел логистики | Невозможно установить | Незнание/непонимание требований к качеству продукции | Невнимательность исполнителя | Обращать особое внимание на появлении белой коррозии и своевременно вызывать ОТК для фиксации. | Не отражены в 1C:ERP
1003 | К00-0000067 | 16.02.2026 | Цех цинкования | ГПЦ(80) Секция балки СБ-W/2,5-6320/0,5-М5 | ДО | 3 | 162.9 | Забоины ЦП до основного металла |  | Устранимое | ЦЦ БЛ | Цех цинкования | Смена В ЦГЦ | - | - | - | Не отражены в 1C:ERP
1022 | К00-0000070 | 17.02.2026 | Участок металлоизделий | (ПФК) Ферма Ф2 (ОР 339.02.00.000) (слесарная) | МК по чертежам заказчика | 1 | 524.4 | Отсутствует клеймо сварщика | Отсутствие клейма | Устранимое | УМИ корпус №11 | Участок металлоизделий | Смена В УМИ | - | - | - | Не отражены в 1C:ERP
1023 | К00-0000071 | 18.02.2026 | Цех цинкования | ГПЦ(100) Стойка СТ3 (ОР 339.01.00.000 СБ) | МК по чертежам заказчика | 3 | 2614.47 | Забоины ЦП до основного металла | +Шлак на цинковом покрытии | Устранимое | ЦЦ БЛ | Цех цинкования | Смена А ЦГЦ | - | - | - | Не отражены в 1C:ERP
1025 | К00-0000071 | 18.02.2026 | Цех цинкования | ГПЦ(80) Стойка мостовая СМ-1,13Д14 (М20 200х160) | ДО | 1 | 29.21 | Забоины ЦП до основного металла |  | Устранимое | ЦЦ БЛ | Цех цинкования | Смена А ЦГЦ | - | - | - | Не отражены в 1C:ERP
1026 | К00-0000071 | 18.02.2026 | Цех цинкования | ГПЦ(80) Стойка мостовая СМ-1,33Д14 (М20 200х160) | ДО | 2 | 63.58 | Шлак (флюс, зола) на поверхности ЦП |  | Устранимое | ЦЦ БЛ | Цех цинкования | Смена А ЦГЦ | - | - | - | Не отражены в 1C:ERP
1050 | К00-0000073 | 19.02.2026 | Цех цинкования | ГПЦ(80) Стержень стойки СМО-1,05С-001 | ДО | 4 | 44.548 | Наплывы цинка в зоне монтажных отверстий |  | Устранимое | ЦЦ БЛ | Цех цинкования | Смена А ЦГЦ | - | - | - | Не отражены в 1C:ERP
1068 | К00-0000075 | 20.02.2026 | Цех цинкования | ГПЦ(80) Секция балки СБ-С1/3-6000 | ДО | 6 | 368.4 | Наплывы цинка в зоне монтажных отверстий | + Задоины ЦП. | Устранимое | ЦЦ БЛ | Цех цинкования | Смена Б ЦГЦ | - | - | - | Не отражены в 1C:ERP
2227 | С00-0000026 | 17.02.2026 | Корпус №01 | ГПЦ(80) Основание ФО-У-90 | ФО | 12 | 2325.72 | Отклонение от прямолинейности |  | Устранимое | ЦЦ БЛ | Невозможно установить | Невозможно установить | При разработке технологии выбраны неоптимальные процессы, операции, режимы работы оборудования | Не указана | Скорректировать маршрут внести, операцию правка Отв. ЦТОЗ | Отражены в 1C:ERP
2228 | С00-0000027 | 18.02.2026 | ЦЦ БЛ | (ПФК) Стержень стойки СМД-0,85С-001 (профилирование) | МО | 1 | 9.019 | Смещение сетки отверстий |  | Устранимое | УМИ корпус №2 | Участок металлоизделий | Смена Б УМИ | Невнимательность исполнителя | Невнимательность исполнителя | Усилить контроль со стороны операторов при изготовлении штучных позиций.. Машинное зрение было отключено т.к. делали изделия по списку, соответственно | Не отражены в 1C:ERP