## Лист_1
№ п/п | Номер | Дата | Место проведения контроля | Номенклатура | Группа номенклатуры | Кол., шт. | Кол., кг | Вид несоответствия | Несоответствие | Критичность несоответствия | Склад (место возникновения) | Ответственное подразделение за несоответствие | Ответственная смена за несоответствие | Коренная причина возникновения | Коренная причина необнаружения | Корректирующие действия | Затраты на доработку
168 | И00-0000087 | 17.03.2026 | Склад готовой продукции | ГПЦ(настил)(40) Настил Р 44,4х11,1/30х2 1 А Zn 1696х1000 | Настилы прессованные | 4 | 141.52 | Механическое повреждение | Механические повреждения, забоины ЦП до основного металла. | Неустранимое Устранимое | Логистика | Отдел логистики | Невозможно установить | Не соблюдены требования к хранению и транспортировке продукции, сырья, материалов, комплектующих | Невнимательность исполнителя | Провести инструктаж с исполниетями, чтобы были внимательнее при маневрироваии на территории предприятия. | Не отражены в 1C:ERP
169 | И00-0000088 | 17.03.2026 | Корпус №04 | (ПФ) Труба 20х20х1,5 L=1940 мм (резка лазерная профиля) | ПО | 35 | 57.05 | Дефекты термической резки | 1. Расплавленная кромка реза. 2. Налипший шлак | Устранимое | УМИ корпус №4 | Участок металлоизделий | Невозможно установить | При разработке технологии выбраны неоптимальные процессы, операции, режимы работы оборудования | Не проведён технический контроль продукции, сырья, материалов, комплектующих | 1. Проработать техническую возможность использования воздуха для лазера в 4 к. Отв. Технический департамент 2. Усилить контроль Отв. сменный мастер/б | Не отражены в 1C:ERP
170 | И00-0000088 | 17.03.2026 | Корпус №04 | (ПФ) Труба 20х20х1,5 L=940 мм (резка лазерная профиля) | ПО | 242 | 191.18 | Налипший шлак | Налипший шлак | Устранимое | УМИ корпус №4 | Участок металлоизделий | Невозможно установить | При разработке технологии выбраны неоптимальные процессы, операции, режимы работы оборудования | Не проведён технический контроль продукции, сырья, материалов, комплектующих | 1. Проработать техническую возможность использования воздуха для лазера в 4 к. Отв. Технический департамент 2. Усилить контроль Отв. сменный мастер/б | Не отражены в 1C:ERP
171 | И00-0000088 | 17.03.2026 | Корпус №04 | (ПФ) Труба 20х20х1,5 L=585 мм (резка в размер) | ПО | 1600 | 784 | Заусенец в виде металлической стружки | Заусенцы | Устранимое | УМИ корпус №4 | Участок металлоизделий | Невозможно установить | При разработке технологии выбраны неоптимальные процессы, операции, режимы работы оборудования | Не проведён технический контроль продукции, сырья, материалов, комплектующих | 1. Проработать техническую возможность использования воздуха для лазера в 4 к. Отв. Технический департамент 2. Усилить контроль Отв. сменный мастер/б | Не отражены в 1C:ERP
172 | И00-0000088 | 17.03.2026 | Корпус №04 | (ПФ) Труба 20х20х1,5 L=920 мм ПО 122.01.02.004 (резка в размер) | ПО | 200 | 154 | Заусенец в виде металлической стружки | Заусенцы | Устранимое | УМИ корпус №4 | Участок металлоизделий | Невозможно установить | При разработке технологии выбраны неоптимальные процессы, операции, режимы работы оборудования | Не проведён технический контроль продукции, сырья, материалов, комплектующих | 1. Проработать техническую возможность использования воздуха для лазера в 4 к. Отв. Технический департамент 2. Усилить контроль Отв. сменный мастер/б | Не отражены в 1C:ERP
173 | И00-0000089 | 17.03.2026 | Корпус №11 | (ПФК) Секция средняя Э 381.02.00.000 (сборка контрольная) | Опоры | 4 | 1532 | Невыполнение требований НТД | Невыполнение требований НТД | Устранимое | УМИ корпус №11 | Участок металлоизделий | Невозможно установить | При разработке технологии выбраны неоптимальные процессы, операции, режимы работы оборудования | Незнание/непонимание требований к качеству продукции | По пункту шероховатости кромки лючка выпущено ТУ № 321. План работ и мероприятий 2-26 | Не отражены в 1C:ERP
174 | И00-0000089 | 17.03.2026 | Корпус №11 | (ПФК) Секция нижняя Э 381.01.00.000 (сборка контрольная) | Опоры | 4 | 2067.6 | Невыполнение требований НТД | Невыполнение требований НТД | Устранимое | УМИ корпус №11 | Участок металлоизделий | Невозможно установить | При разработке технологии выбраны неоптимальные процессы, операции, режимы работы оборудования | Незнание/непонимание требований к качеству продукции | По пункту шероховатости кромки лючка выпущено ТУ № 321. План работ и мероприятий 2-26 | Не отражены в 1C:ERP
175 | И00-0000090 | 18.03.2026 | Корпус №13 | (ПФК) Ступень SP 34х38/30х3 800х270 (сварка) | Настилы сварные | 11 | 75.35 | Невыполнение требований НТД | 1. Выступание связующего элемента над несущей полосой 2-2,5 мм. | Малозначительное | УПН корпус №13 | Участок производства настилов | Невозможно установить | В процессе используется неактуальная документация | Невнимательность исполнителя | Внесение измений в процесс ознакомления с СТО и выдечей бумажных копий Отв.: ОРСМК
176 | И00-0000090 | 18.03.2026 | Корпус №13 | (ПФК) Ступень SP 34х38/30х3 800х270 (сварка) | Настилы сварные | 50 | 342.5 | Невыполнение требований НТД | 1. Выступание связующего элемента над несущей полосой 2-2,5 мм. 2. Наличие прихваток | Малозначительное | УПН корпус №13 | Участок производства настилов | Невозможно установить | В процессе используется неактуальная документация | Невнимательность исполнителя | Внесение измений в процесс ознакомления с СТО и выдечей бумажных копий Отв.: ОРСМК
177 | И00-0000090 | 18.03.2026 | Корпус №13 | (ПФК) Ступень SP 34х38/30х3 800х270 (сварка) | Настилы сварные | 51 | 349.35 | Невыполнение требований НТД | 1. Выступание связующего элемента над несущей полосой 2-3 мм. | Малозначительное | УПН корпус №13 | Участок производства настилов | Невозможно установить | В процессе используется неактуальная документация | Невнимательность исполнителя | Внесение измений в процесс ознакомления с СТО и выдечей бумажных копий Отв.: ОРСМК
178 | И00-0000091 | 18.03.2026 | ИЗОЛЯТОР БРАКА ГП | НЕ ИСПОЛЬЗОВАТЬ БР_ГПЦ(80) Секция балки СБ-W/2,5-6320/0,5 (дефект цинкового покрытия) (брак) | ДО | 7 | 388.752 | Механическое повреждение | Механические повреждения образовавшиеся в следствие наезда транспорта. Геометрические размеры, дефекты цинкового покрытия Акт И-10/21 от 05.02.2021г. (начальная серия 00005153 от 22.12.2019г.) | Неустранимое | Логистика | Отдел логистики | Невозможно установить | Не определены требования к хранению и транспортировке продукции, сырья, материалов, комплектующих | Не указана | Продукция хранилась на улице рядом с проезжей частью, находилась под снегом, при чистке снега была повреждена упаковка, продукция развалилась и в ходе
179 | И00-0000091 | 18.03.2026 | ИЗОЛЯТОР БРАКА ГП | ГПЦ(80) Секция балки СБ-W/2,5-6320/0,5-М5 | ДО | 7 | 380.1 | Механическое повреждение | Механические повреждения образовавшиеся в следствие наезда транспорта. Дефекты цинкового покрытия Акт В-309/23 от 30.11.2023г. | Неустранимое | Логистика | Отдел логистики | Невозможно установить | Не определены требования к хранению и транспортировке продукции, сырья, материалов, комплектующих | Не указана | Продукция хранилась на улице рядом с проезжей частью, находилась под снегом, при чистке снега была повреждена упаковка, продукция развалилась и в ходе
180 | И00-0000092 | 18.03.2026 | Склад готовой продукции | ГПЦ(80) Секция балки СБ-С1/4-6000 | ДО | 32 | 2506.56 | Отсутствует товарный вид | Белая и бурая ржавчина -5шт. | Устранимое | Логистика | Отдел логистики | Невозможно установить | Низкая оборачиваемость товаров на складе | Невнимательность исполнителя | Провели инструктаж среди сотрудников склада, периодически осматривать продукцию, при обнаружении несоответствий незамедлительно вызывать ОТК. | Не отражены в 1C:ERP
181 | И00-0000092 | 18.03.2026 | Склад готовой продукции | ГПЦ(80) Стойка дорожная СД-1,95Ш14-3 | ДО | 100 | 2378 | Белая ржавчина | Белая ржавчина-6шт. | Устранимое | Логистика | Отдел логистики | Невозможно установить | Низкая оборачиваемость товаров на складе | Невнимательность исполнителя | Провели инструктаж среди сотрудников склада, периодически осматривать продукцию, при обнаружении несоответствий незамедлительно вызывать ОТК. | Не отражены в 1C:ERP
182 | И00-0000092 | 18.03.2026 | Склад готовой продукции | ГПЦ(80) Секция балки СБ-3N-W-2,5-2,0 левая | ВО | 2 | 51.514 | Белая ржавчина | Белая ржавчина -1шт. | Устранимое | Логистика | Отдел логистики | Невозможно установить | Низкая оборачиваемость товаров на складе | Невнимательность исполнителя | Провели инструктаж среди сотрудников склада, периодически осматривать продукцию, при обнаружении несоответствий незамедлительно вызывать ОТК. | Не отражены в 1C:ERP
183 | И00-0000092 | 18.03.2026 | Склад готовой продукции | ГПЦ(80) Стойка дорожная СД-1,95С2/4,0 | ДО | 100 | 1291.3 | Белая ржавчина | Белая ржавчина -2шт. | Устранимое | Логистика | Отдел логистики | Невозможно установить | Низкая оборачиваемость товаров на складе | Невнимательность исполнителя | Провели инструктаж среди сотрудников склада, периодически осматривать продукцию, при обнаружении несоответствий незамедлительно вызывать ОТК. | Не отражены в 1C:ERP
184 | И00-0000092 | 18.03.2026 | Склад готовой продукции | ГПЦ(80) Стойка дорожная СД-1,95С2/4,0 | ДО | 100 | 1291.3 | Белая ржавчина | Белпая ржавчина-8шт. | Устранимое | Логистика | Отдел логистики | Невозможно установить | Низкая оборачиваемость товаров на складе | Невнимательность исполнителя | Провели инструктаж среди сотрудников склада, периодически осматривать продукцию, при обнаружении несоответствий незамедлительно вызывать ОТК. | Не отражены в 1C:ERP
185 | И00-0000092 | 18.03.2026 | Склад готовой продукции | ГПЦ(80) Стойка дорожная СД-1,5С2/5,0 | ДО | 100 | 1254 | Белая ржавчина | Белая ржавчина | Устранимое | Логистика | Отдел логистики | Невозможно установить | Низкая оборачиваемость товаров на складе | Невнимательность исполнителя | Провели инструктаж среди сотрудников склада, периодически осматривать продукцию, при обнаружении несоответствий незамедлительно вызывать ОТК. | Не отражены в 1C:ERP
186 | И00-0000093 | 18.03.2026 | Склад готовой продукции | ГПЦ(80) Связь анкерная СА-W/3-М5 | ДО | 6 | 150.222 | Несоответствует упаковка тарного места | Скреплены проволокой из чёрного металла. | Устранимое | Логистика | Отдел логистики | Невозможно установить | Упаковка не обеспечивает сохранность изделия при хранении и транспортировке | Упаковка не обеспечивает сохранность изделия при хранении и транспортировке | На складе для упаковки продукции есть в наличии только черная проволока, необходимо на склад закупить проволоку, которая будет соответствовать всем но | Не отражены в 1C:ERP
187 | И00-0000094 | 18.03.2026 | Склад готовой продукции | ГПЦ(настил)(40) Настил Р 44,4х11,1/30х2 1 А Zn 1000х1000 | Настилы прессованные | 3 | 61.41 | Бурая ржавчина | Бурая ржавчина | Устранимое | Логистика | Цех цинкования | Смена Б ЦГЦ | Не проведён технический контроль продукции, сырья, материалов, комплектующих | Невнимательность исполнителя | провести дополнительный инструктаж | Не отражены в 1C:ERP
188 | И00-0000094 | 18.03.2026 | Склад готовой продукции | ГПЦ(настил)(40) Настил Р 44,4х11,1/30х2 1 А Zn 1000х1000 | Настилы прессованные | 35 | 716.45 | Несоответствия ЦП | Забоины, бурая ржавчина. | Устранимое | Логистика | Цех цинкования | Смена Б ЦГЦ | Не проведён технический контроль продукции, сырья, материалов, комплектующих | Невнимательность исполнителя | провести дополнительный инструктаж | Не отражены в 1C:ERP
189 | И00-0000094 | 18.03.2026 | Склад готовой продукции | ГПЦ(настил)(40) Настил Р 44,4х11,1/30х2 1 А Zn 1000х1000 | Настилы прессованные | 1 | 20.47 | Забоины ЦП до основного металла | Забоины ЦП до основного металла | Устранимое | Логистика | Цех цинкования | Смена Б ЦГЦ | Не проведён технический контроль продукции, сырья, материалов, комплектующих | Невнимательность исполнителя | провести дополнительный инструктаж | Не отражены в 1C:ERP
190 | И00-0000095 | 19.03.2026 | Склад готовой продукции | ГПСкомпл(60) Опора колесная Э 357.02.05.000 | ВО | 66 | 913.44 | Бурая ржавчина | Наносная бурая ржавчина | Устранимое | Логистика | Отдел логистики | Невозможно установить | Низкая оборачиваемость товаров на складе | Невнимательность исполнителя | Провели инструктаж сотрудников склада периодически осматривать продукцию и при обнаружении ржавчины вызывать ОТК. Обеспечить надлежащее хранение прод
191 | И00-0000095 | 19.03.2026 | Склад готовой продукции | ГПСкомпл(60) Опора колесная Э 357.02.05.000 | ДО | 5 | 69.2 | Бурая ржавчина | Наносная бурая ржавчина. | Устранимое | Логистика | Отдел логистики | Невозможно установить | Низкая оборачиваемость товаров на складе | Невнимательность исполнителя | Провели инструктаж сотрудников склада периодически осматривать продукцию и при обнаружении ржавчины вызывать ОТК. Обеспечить надлежащее хранение прод
192 | И00-0000096 | 19.03.2026 | Участок производства настилов | (ПФК) Ступень SP 34х38/30х3 800х270 (сварка) | Настилы сварные | 32 | 219.2 | Невыполнение требований НТД | 1. Выступание связующего элемента над несущей полосой 2-3 мм. | Малозначительное | УПН корпус №13 | Участок производства настилов | Смена А УПН | В процессе используется неактуальная документация | Невнимательность исполнителя | Внесение измений в процесс ознакомления с СТО и выдечей бумажных копий Отв. ОРСМК | Не отражены в 1C:ERP
1341 | К00-0000107 | 16.03.2026 | Цех цинкования | ГПСкомпл(60) Опора МСД-Ф-7-8,5-01-ц СТО 07525912-300-2021 (СФ-700-8,5-01-ц) (ОО 249.00.00.000 СБ) | Опоры | 3 | 1404 | Непроцинковка на плоской поверхности |  | Устранимое | ЦЦ БЛ | Цех цинкования | Смена А ЦГЦ | - | - | - | Не отражены в 1C:ERP
1343 | К00-0000107 | 16.03.2026 | Цех цинкования | ГПЦ(настил)(40) Настил Р 44,4х11,1/30х2 1 А Zn 1000х1000 | Настилы прессованные | 1 | 20.47 | Наплывы цинка на сопрягаемых поверхностях |  | Устранимое | ЦЦ БЛ | Цех цинкования | Смена А ЦГЦ | - | - | - | Не отражены в 1C:ERP
1353 | К00-0000107 | 16.03.2026 | Цех цинкования | ГПЦ(80) ВОГНУТЫЙ Элемент радиусный ЭР-W/2,5-13300-М5 (R=13300 мм; Lзаг=4320 мм) | ДО | 3 | 113.76 | Забоины ЦП до основного металла |  | Устранимое | ЦЦ БЛ | Цех цинкования | Смена А ЦГЦ | - | - | - | Не отражены в 1C:ERP
1358 | К00-0000107 | 16.03.2026 | Цех цинкования | ГПЦ(80) Секция балки СБ-W/4-4320/0,5-М5 | ДО | 4 | 234.692 | Забоины ЦП до основного металла |  | Устранимое | ЦЦ БЛ | Цех цинкования | Смена А ЦГЦ | - | - | - | Не отражены в 1C:ERP
1367 | К00-0000109 | 16.03.2026 | Участок производства настилов | (ПФ) Настил Р 44,4х11,1/30х2 А 1496х1000 (сварка) | Настилы прессованные | 3 | 90.81 | Невыполнение требований НТД | Несплавление, налипший шлак. | Устранимое | УПН Корпус №13 | Участок производства настилов | Смена А УПН | - | - | - | Не отражены в 1C:ERP
1370 | К00-0000109 | 16.03.2026 | Участок производства настилов | (ПФ) Настил Р 44,4х22,2/30х2 А 1200х1000 (РН 104.00.00.000 СБ) (сварка) | Настилы сварные | 3 | 72.75 | Невыполнение требований НТД | Несплавление, Налипший шлак, выступание обрамл.эл-та над несущим 1.2-1.5 мм, натёки. | Устранимое | УПН Корпус №13 | Участок производства настилов | Смена А УПН | - | - | - | Не отражены в 1C:ERP
1372 | К00-0000110 | 17.03.2026 | Цех цинкования | ГПЦ(настил)(40) Настил Р 44,4х22,2/30х2 А Zn 1200х1000 (РН 104.00.00.000 СБ) | Настилы прессованные | 1 | 19.37 | Забоины ЦП до основного металла |  | Устранимое | ЦЦ БЛ | Цех цинкования | Смена А ЦГЦ | - | - | - | Не отражены в 1C:ERP
1373 | К00-0000110 | 17.03.2026 | Цех цинкования | ГПЦ(настил)(40) Настил Р 44,4х22,2/30х2 А Zn 1200х1000 (РН 104.00.00.000 СБ) | Настилы прессованные | 1 | 19.37 | Наплывы цинка на сопрягаемых поверхностях |  | Устранимое | ЦЦ БЛ | Цех цинкования | Смена А ЦГЦ | - | - | - | Не отражены в 1C:ERP
1385 | К00-0000110 | 17.03.2026 | Цех цинкования | ГПЦ(80) Стойка дорожная СД-1,95С-4,0 | ДО | 6 | 125.376 | Наплывы цинка в зоне монтажных отверстий | ПСЦП удволитвор. | Устранимое | ЦЦ БЛ | Цех цинкования | Смена А ЦГЦ | - | - | - | Не отражены в 1C:ERP
1393 | К00-0000113 | 18.03.2026 | Участок металлоизделий | (ПФК) Элемент радиусный ЭР-W/2,5-11300-M5 (R=11300 мм; Lзаг=3820 мм) ВЫПУКЛЫЙ (формирование отверсти | ДО | 1 | 33.504 | Отсутствует печать самоконтроля | Отсутствует печать самоконтроля | Устранимое | УМИ Корпус №2 | Участок металлоизделий | Смена Б УМИ | - | - | - | Не отражены в 1C:ERP
1394 | К00-0000113 | 18.03.2026 | Участок металлоизделий | (ПФК) Элемент радиусный ЭР-W/2,5-21760-M5 (R=21760 мм; Lзаг=3820 мм) ВЫПУКЛЫЙ (формирование отверсти | ДО | 1 | 33.504 | Отсутствует печать самоконтроля | Отсутствует печать самоконтроля | Устранимое | УМИ Корпус №2 | Участок металлоизделий | Смена Б УМИ | - | - | - | Не отражены в 1C:ERP
1396 | К00-0000113 | 18.03.2026 | Участок металлоизделий | (ПФК) Труба кронштейна (Тр.48х3,5 L=1585) (резка лазерная профиля) | Опоры | 67 | 407.36 | Дефекты термической резки | 1. Цепочка застывших капель. 2. Налипший шлак | Устранимое | УМИ Корпус №4 | Участок металлоизделий | Смена Б УМИ | - | - | - | Не отражены в 1C:ERP
1397 | К00-0000113 | 18.03.2026 | Участок металлоизделий | (ПФК) Элемент радиусный ЭР-W/2,5-12000-М5 (R=12000 мм; Lзаг=4320 мм) ВЫПУКЛЫЙ (формирование отверсти | ДО | 2 | 75.84 | Отсутствует печать самоконтроля | Отсутствует печать самоконтроля | Устранимое | УМИ Корпус №2 | Участок металлоизделий | Смена Б УМИ | - | - | - | Не отражены в 1C:ERP
1398 | К00-0000113 | 18.03.2026 | Участок металлоизделий | (ПФК) Элемент радиусный ЭР-W/2,5-23000-М5 (R=23000 мм; Lзаг=4320 мм) ВЫПУКЛЫЙ (формирование отверсти | ДО | 5 | 189.6 | Отсутствует печать самоконтроля | Отсутствует печать самоконтроля | Устранимое | УМИ Корпус №2 | Участок металлоизделий | Смена Б УМИ | - | - | - | Не отражены в 1C:ERP
1399 | К00-0000113 | 18.03.2026 | Участок металлоизделий | (ПФК) Элемент радиусный ЭР-W/2,5-16500-М5 (R=16500 мм; Lзаг=3820 мм) ВЫПУКЛЫЙ (формирование отверсти | ДО | 1 | 33.504 | Отсутствует печать самоконтроля | Отсутствует печать самоконтроля | Устранимое | УМИ Корпус №2 | Участок металлоизделий | Смена Б УМИ | - | - | - | Не отражены в 1C:ERP
1400 | К00-0000113 | 18.03.2026 | Участок металлоизделий | (ПФК) Элемент радиусный ЭР-W/2,5-17830-M5 (R=17830 мм; Lзаг=4320 мм) ВЫПУКЛЫЙ (формирование отверсти | ДО | 2 | 75.84 | Отсутствует печать самоконтроля | Отсутствует печать самоконтроля | Устранимое | УМИ Корпус №2 | Участок металлоизделий | Смена Б УМИ | - | - | - | Не отражены в 1C:ERP
1401 | К00-0000113 | 18.03.2026 | Участок металлоизделий | (ПФК) Элемент радиусный ЭР-W/2,5-22000-М5 (R=22000 мм; Lзаг=3820 мм) ВЫПУКЛЫЙ (формирование отверсти | ДО | 1 | 33.504 | Отсутствует печать самоконтроля | Отсутствует печать самоконтроля | Устранимое | УМИ Корпус №2 | Участок металлоизделий | Смена Б УМИ | - | - | - | Не отражены в 1C:ERP
1402 | К00-0000113 | 18.03.2026 | Участок металлоизделий | (ПФК) Элемент радиусный ЭР-W/2,5-23500-М5 (R=23500 мм; Lзаг=4320 мм) ВЫПУКЛЫЙ (формирование отверсти | ДО | 2 | 75.84 | Отсутствует печать самоконтроля | Отсутствует печать самоконтроля | Устранимое | УМИ Корпус №2 | Участок металлоизделий | Смена Б УМИ | - | - | - | Не отражены в 1C:ERP
1403 | К00-0000113 | 18.03.2026 | Участок металлоизделий | (ПФК) Элемент радиусный ЭР-W/2,5-21000-М5 (R=21000 мм; Lзаг=3320 мм) ВЫПУКЛЫЙ (формирование отверсти | ДО | 1 | 29.098 | Отсутствует печать самоконтроля | Отсутствует печать самоконтроля | Устранимое | УМИ Корпус №2 | Участок металлоизделий | Смена Б УМИ | - | - | - | Не отражены в 1C:ERP
1408 | К00-0000113 | 18.03.2026 | Участок металлоизделий | (ПФК) Элемент радиусный ЭР-W/2,5-12260-М5 (R=12260 мм; Lзаг=6320 мм) ВЫПУКЛЫЙ (формирование отверсти | ДО | 1 | 55.584 | Отсутствует печать самоконтроля | Отсутствует печать самоконтроля | Устранимое | УМИ Корпус №2 | Участок металлоизделий | Смена Б УМИ | - | - | - | Не отражены в 1C:ERP
1409 | К00-0000113 | 18.03.2026 | Участок металлоизделий | (ПФК) Элемент радиусный ЭР-W/2,5-18500-М5 (R=18500 мм; Lзаг=6320 мм) ВЫПУКЛЫЙ (формирование отверсти | ДО | 2 | 111.168 | Отсутствует печать самоконтроля | Отсутствует печать самоконтроля | Устранимое | УМИ Корпус №2 | Участок металлоизделий | Смена Б УМИ | - | - | - | Не отражены в 1C:ERP
1410 | К00-0000113 | 18.03.2026 | Участок металлоизделий | (ПФК) Элемент радиусный ЭР-W/2,5-25000-М5 (R=25000 мм; Lзаг=6320 мм) ВЫПУКЛЫЙ (формирование отверсти | ДО | 1 | 55.584 | Отсутствует печать самоконтроля | Отсутствует печать самоконтроля | Устранимое | УМИ Корпус №2 | Участок металлоизделий | Смена Б УМИ | - | - | - | Не отражены в 1C:ERP
1412 | К00-0000113 | 18.03.2026 | Участок металлоизделий | (ПФК) Элемент радиусный ЭР-W/2,5-18200-М5 (R=18200 мм; Lзаг=5320 мм) ВЫПУКЛЫЙ (формирование отверсти | ДО | 1 | 46.733 | Отсутствует печать самоконтроля | Отсутствует печать самоконтроля | Устранимое | УМИ Корпус №2 | Участок металлоизделий | Смена Б УМИ | - | - | - | Не отражены в 1C:ERP
1415 | К00-0000114 | 19.03.2026 | Цех цинкования | ГПЦ(80) Секция балки СБ-W/2,5-6320/0,5-М5 | ДО | 2 | 108.6 | Забоины ЦП до основного металла |  | Устранимое | ЦЦ БЛ | Цех цинкования | Смена Б ЦГЦ | - | - | - | Не отражены в 1C:ERP
1427 | К00-0000115 | 19.03.2026 | Участок производства настилов | (ПФК) Настил Р 44,4х11,1/30х2 А 1496х1000 (сварка лазерная) | Настилы прессованные | 1 | 30.27 | Невыполнение требований НТД | 1. Выступание связующего элемента над несущей полосой 2 мм. | Устранимое | УПН Корпус №9 | Участок производства настилов | Смена Б УПН | - | - | - | Не отражены в 1C:ERP
1428 | К00-0000115 | 19.03.2026 | Участок производства настилов | (ПФК) Настил Р 44,4х11,1/30х2 А 1496х1000 (сварка лазерная) | Настилы прессованные | 1 | 30.27 | Невыполнение требований НТД | 1. Выступание связующего элемента над несущей полосой 2,8 мм. | Устранимое | УПН Корпус №9 | Участок производства настилов | Смена Б УПН | - | - | - | Не отражены в 1C:ERP
1433 | К00-0000116 | 19.03.2026 | Участок металлоизделий | (ПФК) Стержень кронштейна 1.К3-2,0-2,0-/90-О2 (сварка) | Опоры | 4 | 188.64 | Дефекты сварных швов | 1. Поры. 2. Кратеры. 3. Натеки. 4. Брызги металла | Устранимое | УМИ корпус №11 | Участок металлоизделий | Смена Б УМИ | - | - | - | Не отражены в 1C:ERP
1437 | К00-0000117 | 20.03.2026 | Цех цинкования | ГПЦ(80) Секция балки СБ-W/2,5-6320/0,5-М5 | ДО | 4 | 217.2 | Забоины ЦП до основного металла |  | Устранимое | ЦЦ БЛ | Цех цинкования | Смена В ЦГЦ | - | - | - | Не отражены в 1C:ERP
1447 | К00-0000117 | 20.03.2026 | Цех цинкования | ГПСкомпл(60) Опора МНО-ФГ-7-02-ц СТО 07525912-300-2021 (ФГН-7,0-02-ц) (ОО 285.00.00.000) | Опоры | 2 | 115.94 | Забоины ЦП до основного металла | +Наплыв острая папля | Устранимое | ЦЦ БЛ | Цех цинкования | Смена В ЦГЦ | - | - | - | Не отражены в 1C:ERP
1465 | К00-0000119 | 20.03.2026 | Участок металлоизделий | ДЛЯ ЗК 496 и 497_(ПФК) Секция ограждения пешеходного 427-1,0Д/2,0 Крест (80) (сварка) | ПО | 7 | 81.76 | Невыполнение требований НТД | 1. Налипший шлак. 2. Зазор 1 мм. 3. Брызги металла. 4. Натеки | Устранимое | УМИ корпус №11 | Участок металлоизделий | Смена В УМИ | - | - | - | Не отражены в 1C:ERP
2241 | С00-0000038 | 20.03.2026 | ЦГЦ Большая линия | (ПФК) Стержень кронштейна 1.К3-2,0-2,0-/90-О2 (сварка) | Опоры | 5 | 235.8 | Несоответствие геометрических размеров |  | Устранимое | УМИ корпус №11 | Участок металлоизделий | Смена Б УМИ | Не проведён технический контроль продукции, сырья, материалов, комплектующих | Невнимательность исполнителя | провести инструктаж с исполнителями о качестве выпускаемой продукции | Не отражены в 1C:ERP
2242 | С00-0000039 | 21.03.2026 | Корпус №01 | ГПЦ(80) Стойка дорожная СД-6 L=1850 мм | ДО | 16 | 307.52 | Отсутствует маркировка |  | Малозначительное | УМИ корпус №4 | Участок металлоизделий | Смена Б УМИ | Оборудование не обеспечивает выполнение требований по качеству и производительности (морально устаре | Не проведён технический контроль продукции, сырья, материалов, комплектующих | Внести корректировки ТТ в части нанесения маркировки штемпельной краской Отв. ЦТОЗ
2243 | С00-0000039 | 21.03.2026 | Корпус №01 | ГПЦ(80) Стойка дорожная СД-6 (ГОСТ 26804) | ДО | 24 | 473.76 | Отсутствует маркировка |  | Малозначительное | УМИ корпус №4 | Участок металлоизделий | Смена Б УМИ | Оборудование не обеспечивает выполнение требований по качеству и производительности (морально устаре | Не проведён технический контроль продукции, сырья, материалов, комплектующих | Внести корректировки ТТ в части нанесения маркировки штемпельной краской Отв. ЦТОЗ