## Лист_1
№ п/п | Номер | Дата | Место проведения контроля | Номенклатура | Группа номенклатуры | Кол., шт. | Кол., кг | Вид несоответствия | Несоответствие | Критичность несоответствия | Склад (место возникновения) | Ответственное подразделение за несоответствие | Ответственная смена за несоответствие | Коренная причина возникновения | Коренная причина необнаружения | Корректирующие действия | Затраты на доработку
17 | И00-0000012 | 19.01.2026 | Основной склад | ГПЦ(60) Опора МСД-Ф-4-8,5-01-ц СТО 07525912-300-2021 (СФ-400-8,5-01-ц) (ОО 247.00.00.000 СБ) | Опоры | 5 | 1835 | Невыполнение технических требований КД | Не выполнение технических требований пп. 4; 8 | Малозначительное | ЦЦ БЛ | Участок металлоизделий | Невозможно установить | В чертежах отсутствует исчерпывающая информация, необходимая для изготовления | Не указана | Скорректировать РС и маршрут изготовления Отв. ЦТОЗ
18 | И00-0000013 | 19.01.2026 | Корпус №11 | (ПФК) Элемент закладной ЗФ-20/12/Д372-2,5 (ЭЗ 233.00.00.000 СБ) (сварка) | Опоры | 16 | 2304 | Невыполнение требований НТД | 1. Брызги металла. 2. Заусенцы. | Устранимое | УМИ корпус №11 | Участок металлоизделий | Смена В УМИ | Нарушение требований технологической документации | Невнимательность исполнителя | проведена беседа с исполнителем | Не отражены в 1C:ERP
19 | И00-0000015 | 20.01.2026 | Корпус №09 | (ПФК) Настил Р 44,4х11,1/30х2 1 А 1696х1000 (сварка лазерная) | Настилы прессованные | 1 | 35.38 | Механическое повреждение | Механическое повреждение неущей полосы. | Устранимое | УПН корпус №9 | Участок производства настилов | Смена В УПН | Малый опыт работы на оборудовании/технологической операции | Недостаточный уровень компетенций для проведения технического контроля | Если исполнитель будет иметь малый опыт работы на РЦ Сварка лазерная, будет усилен текущий конроль со стороны мастера и бригадира. | Не отражены в 1C:ERP
20 | И00-0000015 | 20.01.2026 | Корпус №09 | (ПФК) Настил Р 44,4х11,1/30х2 1 А 1696х1000 (сварка лазерная) | Настилы прессованные | 1 | 35.38 | Механическое повреждение | Толщина несущей полосы на участке 10 мм составляет 0.5 мм. | Устранимое | УПН корпус №9 | Участок производства настилов | Смена В УПН | Малый опыт работы на оборудовании/технологической операции | Недостаточный уровень компетенций для проведения технического контроля | Если исполнитель будет иметь малый опыт работы на РЦ Сварка лазерная, будет усилен текущий конроль со стороны мастера и бригадира. | Не отражены в 1C:ERP
21 | И00-0000016 | 20.01.2026 | Корпус №11 | (ПФ) Настил Р 44,4х22,2/30х2 1 А 1200х1000 (зачистка после сварки) | Настилы прессованные | 25 | 484.25 | Невыполнение требований НТД | Выступание обрамляющего элемента на несущими полосами 1.5-2 мм. | Устранимое | УПН корпус №13 | Участок производства настилов | Смена Б УПН | Малый опыт работы на оборудовании/технологической операции | Невнимательность исполнителя | Усилен промежуточный контроль со стороны мастера и бригадира. Проведена разъяснительная беседа с исполнителем. | Не отражены в 1C:ERP
22 | И00-0000017 | 20.01.2026 | Корпус №09 | (ПФК) Настил Р 44,4х11,1/30х2 1 А 1696х1000 (сварка лазерная) | Настилы прессованные | 20 | 707.6 | Невыполнение требований НТД | Налипший шлак, несплавление, брызги металла. | Устранимое | УПН корпус №9 | Участок производства настилов | Смена Б УПН | Неправильное выполнение технологических операций по сварке | Невнимательность исполнителя | С сотрудниками проведена беседа о необходимости периодической очистки шлака на контактной сварке, чтобы избежать налипания шлака на обрамления. С сотр | Не отражены в 1C:ERP
23 | И00-0000017 | 20.01.2026 | Корпус №09 | (ПФК) Настил Р 44,4х11,1/30х2 1 А 1696х1000 (сварка лазерная) | Настилы прессованные | 2 | 70.76 | Невыполнение требований НТД | Несплавление, заусенцы. | Устранимое | УПН корпус №9 | Участок производства настилов | Смена Б УПН | Неправильное выполнение технологических операций по сварке | Невнимательность исполнителя | С сотрудниками проведена беседа о необходимости периодической очистки шлака на контактной сварке, чтобы избежать налипания шлака на обрамления. С сотр | Не отражены в 1C:ERP
24 | И00-0000018 | 21.01.2026 | Корпус №11 | (ПФК) Секция основная ФО-2 (сварка) | ФО | 25 | 731 | Невыполнение требований НТД | Дефекты сварных швов: 1. Сварной шов неправильной формы (по КД катет шва 4, фактически 6-8). 2. Плохое повторное возбуждение дуги. 3. Подрезы. 4. Натеки. 5. Отсутствие плавного перехода к основному металлу. 6. Брызги металла. 7. Шлак на сварных швах. 8. Незавареный кратер. 9. Сварной шов №1 выполнен по незамкнутой линии. 10. Наплавные сопряжения сварных соединений. 11. Поры. 12. Сварной шов неполной длины. Дефекты темической резки: 1. Цепочка застывших капель. 2. Налипший шлак. | Устранимое | УМИ корпус №11 | Участок металлоизделий | Смена А УМИ | Нарушение режимов работы оборудования | Невнимательность исполнителя | 1.Усилить контроль за выпуском данной продукции. 2.Ознакомить с классификатором дефектов металлоконструкций. Отв.см.мастер/бригадир | Не отражены в 1C:ERP
25 | И00-0000019 | 21.01.2026 | Склад готовой продукции | ПФЦ(80) Основание ФО-У-90-2-Б(Г) (оцинкование) | ФО | 6 | 1473 | Отклонение формообразования и линейных размеров | Искривление детали 2 (направляющий швеллер): зазор между натянутой струной и полкой швеллера должен быть не более 5 мм, фактически 10-18 мм. Искривление детали 1 (плита основания): зазор между листом и стальной линейкой должен быть не более 1,5 мм, фактически 5-12 мм. | Устранимое | ЦЦ БЛ | Участок металлоизделий | Невозможно установить | Ошибки в настройке и контроле режимов обработки и производства | Не проведён технический контроль продукции, сырья, материалов, комплектующих | Ввести дополнительный контроль волнистости изделия на участках УМК (после сварки) и ЦГЦ (после цинкования) | Не отражены в 1C:ERP
26 | И00-0000020 | 21.01.2026 | Корпус №11 | (ПФК) Вставка отрывная ВО-140 (сварка) | ДО | 896 | 934.528 | Брызги металла | Брызги металла | Устранимое | УМИ корпус №11 | Участок металлоизделий | Смена А УМИ | Незнание/непонимание требований к качеству продукции | Невнимательность исполнителя | Усилить контроль | Не отражены в 1C:ERP
27 | И00-0000021 | 21.01.2026 | Корпус №09 | (ПФК) Настил Р 44,4х11,1/30х2 1 А 1696х1000 (сварка лазерная) | Настилы прессованные | 20 | 707.6 | Невыполнение требований НТД | 1. Занижение обрамляющего элемента относительно несущей полосы до 1,7 мм. 2. Выступание связующих элементов над несущими полосами - до 2 мм. 3. Налипший шлак. | Устранимое | УПН корпус №9 | Участок производства настилов | Смена А УПН | Малый опыт работы на оборудовании/технологической операции | Невнимательность исполнителя | разработаны ранее | Не отражены в 1C:ERP
28 | И00-0000021 | 21.01.2026 | Корпус №09 | (ПФК) Настил Р 44,4х22,2/30х2 1 А 1200х1000 (сварка лазерная) | Настилы прессованные | 25 | 484.25 | Невыполнение требований НТД | 1. Прерывистый сварной шов - отсутствие проплавления связующих элементов. 2. Несплавление. 3. Прожог. 4. Налипший шлак. | Устранимое | УПН корпус №9 | Участок производства настилов | Смена А УПН | Малый опыт работы на оборудовании/технологической операции | Невнимательность исполнителя | разработаны ранее | Не отражены в 1C:ERP
29 | И00-0000022 | 21.01.2026 | Корпус №11 | (ПФК) Основание дополнительное ФО-У-110-2-Б(Г) (сварка) | ФО | 4 | 401.48 | Дефекты сварных швов | 1. Цепочка пор. 2. Незаваренный кратер. 3. Плохое повторное возбуждение дуги. 4. Брызги металла. | Устранимое | УМИ корпус №11 | Участок металлоизделий | Смена А УМИ | Незнание/непонимание требований к качеству продукции | Невнимательность исполнителя | 1.Усилить контроль за выпуском данной продукции. 2.Ознакомить с классификатором дефектов металлоконструкций. Отв.см.мастер/бригадир | Не отражены в 1C:ERP
30 | И00-0000023 | 22.01.2026 | Корпус №13 | ПФК(закупка) Ствол опоры ФГН-10,0-02 (ОО 270.01.00.000 СБ) (от поставщика/переработчика) | Опоры | 1 | 138.49 | Отклонение от прямолинейности | Отклонение от прямолинейности ствола опоры до 25 мм на дет. 3 Стержень опоры ФГН-10-02 | Устранимое | УМИ корпус №11 | Участок металлоизделий | Невозможно установить | Ошибки в настройке и контроле режимов обработки и производства | Невнимательность исполнителя | Провести беседу с операторами выполняющими операцию правка о качестве выпускаемой продукции. Отв. см. мастера. | Не отражены в 1C:ERP
31 | И00-0000024 | 22.01.2026 | Корпус №09 | (ПФК) Настил Р 44,4х11,1/30х2 1 А 1000х1000 (сварка лазерная) | Настилы прессованные | 25 | 511.75 | Невыполнение технических требований КД | Отсутствие лазерной сварки. | Устранимое | УПН корпус №9 | Участок производства настилов | Смена В УПН | Малый опыт работы на оборудовании/технологической операции | Невнимательность исполнителя | разработаны ранее | Не отражены в 1C:ERP
32 | И00-0000024 | 22.01.2026 | Корпус №09 | (ПФК) Настил Р 44,4х22,2/30х2 1 А 1200х1000 (сварка лазерная) | Настилы прессованные | 35 | 677.95 | Дефекты сварных швов | 1. Несплавление. 2. Брызги металла до 2,5 мм. 3. Налипший шлак. | Устранимое | УПН корпус №9 | Участок производства настилов | Смена В УПН | Малый опыт работы на оборудовании/технологической операции | Невнимательность исполнителя | разработаны ранее | Не отражены в 1C:ERP
33 | И00-0000024 | 22.01.2026 | Корпус №09 | (ПФК) Настил Р 44,4х22,2/30х2 1 А 1200х1000 (сварка лазерная) | Настилы прессованные | 25 | 484.25 | Невыполнение технических требований КД | Отсутствие лазерной сварки. | Устранимое | УПН корпус №9 | Участок производства настилов | Смена В УПН | Малый опыт работы на оборудовании/технологической операции | Невнимательность исполнителя | разработаны ранее | Не отражены в 1C:ERP
34 | И00-0000025 | 22.01.2026 | Корпус №11 | (ПФК) Консоль отрывная КО-150-W (сварка) | ДО | 704 | 1300.992 | Брызги металла | Брызги металла | Устранимое | УМИ корпус №11 | Участок металлоизделий | Смена Б УМИ | Нарушение требований технологической документации | Невнимательность исполнителя | Провести беседу с исполнителем о качестве выпускаемой продукции | Не отражены в 1C:ERP
35 | И00-0000026 | 22.01.2026 | Корпус №11 | (ПФК) Секция дополнительная начальная ФО-2 (сварка) | ФО | 3 | 102.42 | Дефекты сварных швов | 1. Поры. 2. Незаваренный кратер. 3. Натеки. 4. Брызги металла. | Устранимое | УМИ корпус №11 | Участок металлоизделий | Смена Б УМИ | Невнимательность исполнителя | Невнимательность исполнителя | Провести беседу с исполнителем о качестве выпускаемой продукции. Отв. см. мастер Андреюшкин А.П. | Не отражены в 1C:ERP
36 | И00-0000027 | 22.01.2026 | Корпус №09 | (ПФК) Настил Р 44,4х11,1/30х2 1 А 1000х1000 (сварка лазерная) | Настилы прессованные | 2 | 40.94 | Невыполнение требований НТД | 1. Отсутствие лазерной сварки (1 настил). 2. Отклонение от прямоугольности торцевого реза несущей полосы по отношению к плоскости настила - 4 мм. 3. Несплавление. | Устранимое | УПН корпус №9 | Участок производства настилов | Смена В УПН | Невнимательность исполнителя | Недостаточный уровень компетенций для проведения технического контроля | Дополнительный контроль со стороны мастера и бригадира. | Не отражены в 1C:ERP
37 | И00-0000028 | 22.01.2026 | Корпус №11 | (ПФК) Секция балки переходная СБП-W/3-М5 (сварка) | ДО | 70 | 535.92 | Незаваренный кратер | Незавареные кратеры. | Устранимое | УМИ корпус №11 | Участок металлоизделий | Смена Б УМИ | Нарушение требований технологической документации | Невнимательность исполнителя | проведена беседу с исполнителем | Отражены в 1C:ERP
38 | И00-0000029 | 22.01.2026 | Корпус №11 | (ПФК) Элемент демпфера переходной ЭП-ФО(2)/ДД-2375 (сварка) | ФО | 4 | 136.86 | Дефекты сварных швов | 1. Поры. 2. Незаваренный кратер. 3. Брызги металла | Устранимое | УМИ корпус №11 | Участок металлоизделий | Смена А УМИ | Незнание/непонимание требований к качеству продукции | Невнимательность исполнителя | 1.Усилить контроль за выпуском данной продукции. 2.Ознакомить с классификатором дефектов металлоконструкций. Отв.см.мастер/бригадир | Не отражены в 1C:ERP
39 | И00-0000030 | 22.01.2026 | Корпус №11 | (ПФ) Настил Р 44,4х22,2/30х2 1 А 1200х1000 (сварка) | Настилы прессованные | 3 | 58.11 | Несплавление | Несплавления в местах сопряжения обрамляющего элемента с несущей полосой. | Устранимое | УПН корпус №9 | Участок производства настилов | Смена А УПН | Малый опыт работы на оборудовании/технологической операции | Невнимательность исполнителя | разработаны ранее | Не отражены в 1C:ERP
40 | И00-0000031 | 23.01.2026 | Корпус №11 | (ПФК) Опора МСД-Ф-4-8,5-01 СТО 07525912-300-2021 (СФ-400-8,5-01) (ОО 247.00.00.000 СБ) (сварка) | Опоры | 7 | 2569 | Дефекты сварных швов | 1. Незавареный кратер. 2. Не выполнено требование «Заварить» | Устранимое | УМИ корпус №11 | Участок металлоизделий | Смена В УМИ | Нарушение требований технологической документации | Невнимательность исполнителя | Провести повторный инструктаж о дефектах м/и | Не отражены в 1C:ERP
41 | И00-0000032 | 23.01.2026 | Корпус №11 | (ПФ) Заготовка настила Р 44,4х11,1/30х2 1 А 1696х1000 (слесарная) | Настилы прессованные | 3 | 102 | Несплавление | Несплавления в местах сопряжения обрамляющего элемента с несущей полосой. | Устранимое | УПН корпус №9 | Участок производства настилов | Смена А УПН | Малый опыт работы на оборудовании/технологической операции | Невнимательность исполнителя | разработаны ранее | Не отражены в 1C:ERP
42 | И00-0000032 | 23.01.2026 | Корпус №11 | (ПФ) Заготовка настила Р 44,4х11,1/30х2 1 А 1696х1000 (слесарная) | Настилы прессованные | 3 | 102 | Невыполнение требований НТД | 1. Механическое повреждение. 2. Несплавления в местах сопряжения обрамляющего элемента с несущей полосой. | Устранимое | УПН корпус №9 | Участок производства настилов | Смена А УПН | Малый опыт работы на оборудовании/технологической операции | Невнимательность исполнителя | разработаны ранее | Не отражены в 1C:ERP
43 | И00-0000033 | 23.01.2026 | Корпус №09 | (ПФК) Настил Р 44,4х22,2/30х2 1 А 1200х1000 (сварка лазерная) | Настилы прессованные | 2 | 38.74 | Механическое повреждение | Механическое повреждение | Устранимое | УПН корпус №9 | Участок производства настилов | Смена Б УПН | Неправильное выполнение технологических операций по сварке | Невнимательность исполнителя | Усилен промежуточный контроль со стороны мастера и бригадира. Проведена разъяснительная беседа с исполнителем. | Не отражены в 1C:ERP
44 | И00-0000034 | 23.01.2026 | Корпус №11 | (ПФ) Заготовка настила Р 44,4х11,1/30х2 1 А 1696х1000 (слесарная) | Настилы прессованные | 20 | 680 | Невыполнение требований НТД | 1. Заусенцы. 2. Несплавления в местах сопряжения обрамляющего элемента с несущей полосой. | Устранимое | УПН корпус №9 | Участок производства настилов | Смена А УПН | Малый опыт работы на оборудовании/технологической операции | Невнимательность исполнителя | разработано ранее | Не отражены в 1C:ERP
45 | И00-0000034 | 23.01.2026 | Корпус №11 | (ПФ) Заготовка настила Р 44,4х11,1/30х2 1 А 1696х1000 (слесарная) | Настилы прессованные | 2 | 68 | Несплавление | Несплавления в местах сопряжения обрамляющего элемента с несущей полосой. | Устранимое | УПН корпус №9 | Участок производства настилов | Смена А УПН | Малый опыт работы на оборудовании/технологической операции | Невнимательность исполнителя | разработано ранее | Не отражены в 1C:ERP
46 | И00-0000035 | 23.01.2026 | Корпус №11 | (ПФК) Консоль прямая В-20/8/Д360-24/8/Д360-1,0 (слесарная) | Опоры | 17 | 2023 | Налипший шлак | Налипший шлак | Устранимое | УМИ корпус №11 | Участок металлоизделий | Смена Б УМИ | Нарушение требований технологической документации | Невнимательность исполнителя | Провести беседу с иполнителями о качестве выпускаемой продукции | Не отражены в 1C:ERP
490 | К00-0000013 | 19.01.2026 | Цех цинкования | ГПЦ(настил)(40) Настил Р 44,4х11,1/30х2 1 А Zn 1000х1000 | Настилы прессованные | 1 | 20.47 | Наплывы цинка в виде острых капель |  | Устранимое | ЦЦ БЛ | Цех цинкования | Смена Б ЦГЦ | - | - | - | Не отражены в 1C:ERP
492 | К00-0000013 | 19.01.2026 | Цех цинкования | ГПЦ(настил)(40) Настил Р 44,4х11,1/30х2 1 А Zn 1000х1000 | Настилы прессованные | 1 | 20.47 | Шлак (флюс, зола) на поверхности ЦП |  | Устранимое | ЦЦ БЛ | Цех цинкования | Смена Б ЦГЦ | - | - | - | Не отражены в 1C:ERP
495 | К00-0000013 | 19.01.2026 | Цех цинкования | ГПСкомпл(80) Опора МНО-ФГ-10-02-ц СТО 07525912-300-2021 (ФГН-10,0-02-ц) (ОО 270.00.00.000 СБ) | Опоры | 1 | 142 | Шлак (флюс, зола) на поверхности ЦП |  | Устранимое | ЦЦ БЛ | Цех цинкования | Смена Б ЦГЦ | - | - | - | Не отражены в 1C:ERP
506 | К00-0000013 | 19.01.2026 | Цех цинкования | ГПЦ(80) Деформационная секция №3 | ФО | 7 | 68.18 | Шлак (флюс, зола) на поверхности ЦП |  | Устранимое | ЦЦ БЛ | Цех цинкования | Смена Б ЦГЦ | - | - | - | Не отражены в 1C:ERP
510 | К00-0000013 | 19.01.2026 | Цех цинкования | ГПЦ(80) Секция балки СБ-W/3-6320/0,5-М5 | ДО | 3 | 203.289 | Забоины ЦП до основного металла |  | Устранимое | ЦЦ БЛ | Цех цинкования | Смена Б ЦГЦ | - | - | - | Не отражены в 1C:ERP
520 | К00-0000014 | 19.01.2026 | Участок металлоизделий | (ПФК) Рама передняя БО 251.01.00.000 (зачистка) | ОМФП | 1 | 140.15 | Дефекты сварных швов | 1. У сварного шва №1 не выполнено требование "усиление шва снять". 2. Брызги металла. 3. Отсутствует клеймо сварщика. | Устранимое | УМИ корпус №11 | Участок металлоизделий | Смена Б УМИ | - | - | - | Не отражены в 1C:ERP
530 | К00-0000016 | 20.01.2026 | Цех цинкования | ГПЦ(настил)(40) Настил Р 44,4х11,1/30х2 1 А Zn 1696х1000 | Настилы прессованные | 1 | 35.38 | Наплывы цинка в виде острых капель |  | Устранимое | ЦЦ БЛ | Цех цинкования | Смена Б ЦГЦ | - | - | - | Не отражены в 1C:ERP
538 | К00-0000016 | 20.01.2026 | Цех цинкования | ГПЦ(80) Секция балки СБ-W/3-6320/0,5-М5 | ДО | 2 | 135.526 | Забоины ЦП до основного металла |  | Устранимое | ЦЦ БЛ | Цех цинкования | Смена Б ЦГЦ | - | - | - | Не отражены в 1C:ERP
542 | К00-0000016 | 20.01.2026 | Цех цинкования | ГПЦ(80) Стержень стойки СМО-0,85С-001 | ДО | 4 | 36.076 | Наплывы цинка в зоне монтажных отверстий |  | Устранимое | ЦЦ БЛ | Цех цинкования | Смена Б ЦГЦ | - | - | - | Не отражены в 1C:ERP
543 | К00-0000016 | 20.01.2026 | Цех цинкования | ГПЦ(80) Деформационная секция №3 | ФО | 7 | 68.18 | Шлак (флюс, зола) на поверхности ЦП |  | Устранимое | ЦЦ БЛ | Цех цинкования | Смена Б ЦГЦ | - | - | - | Не отражены в 1C:ERP
548 | К00-0000017 | 20.01.2026 | Участок металлоизделий | (ПФК) Ствол опоры ФГН-10,0-02 (ОО 270.01.00.000 СБ) (сварка) | Опоры | 12 | 1661.88 | Цепочка застывших капель | Цепочка застывших капель. | Устранимое | УМИ корпус №11 | Участок металлоизделий | Смена Б УМИ | - | - | - | Не отражены в 1C:ERP
559 | К00-0000019 | 21.01.2026 | Цех цинкования | ГПЦ(60) Рама передняя БО 251.01.00.000 | ОМФП | 5 | 700.75 | Шлак (флюс, зола) на поверхности ЦП |  | Устранимое | ЦЦ БЛ | Цех цинкования | Смена В ЦГЦ | - | - | - | Не отражены в 1C:ERP
560 | К00-0000019 | 21.01.2026 | Цех цинкования | ГПСкомпл(80) Опора МНО-ФГ-10-02-ц СТО 07525912-300-2021 (ФГН-10,0-02-ц) (ОО 270.00.00.000 СБ) | Опоры | 1 | 142 | Непроцинковка на плоской поверхности |  | Устранимое | ЦЦ БЛ | Цех цинкования | Смена В ЦГЦ | - | - | - | Не отражены в 1C:ERP
573 | К00-0000020 | 21.01.2026 | Участок металлоизделий | (ПФК) Ствол опоры ФГН-10,0-02 (ОО 270.01.00.000 СБ) (сварка) | Опоры | 12 | 1661.88 | Цепочка застывших капель | Цепочка застывших капель | Устранимое | УМИ корпус №11 | Участок металлоизделий | Смена В УМИ | - | - | - | Не отражены в 1C:ERP
579 | К00-0000021 | 21.01.2026 | Участок производства настилов | (ПФК) Настил Р 44,4х22,2/30х2 1 А 1200х1000 (сварка лазерная) | Настилы прессованные | 4 | 77.48 | Налипший шлак | Налипший шлак | Устранимое | УПН Корпус №9 | Участок производства настилов | Смена В УПН | - | - | - | Не отражены в 1C:ERP
602 | К00-0000025 | 23.01.2026 | Цех цинкования | ГПЦ(настил)(40) Настил Р 44,4х11,1/30х2 1 А Zn 1000х1000 | Настилы прессованные | 1 | 20.47 | Наплывы цинка в виде острых капель |  | Устранимое | ЦЦ БЛ | Цех цинкования | Смена А ЦГЦ | - | - | - | Не отражены в 1C:ERP
603 | К00-0000025 | 23.01.2026 | Цех цинкования | ГПЦ(настил)(40) Настил Р 44,4х11,1/30х2 1 А Zn 1000х1000 | Настилы прессованные | 1 | 20.47 | Наплывы цинка на сопрягаемых поверхностях |  | Устранимое | ЦЦ БЛ | Цех цинкования | Смена А ЦГЦ | - | - | - | Не отражены в 1C:ERP
604 | К00-0000025 | 23.01.2026 | Цех цинкования | ГПЦ(настил)(40) Настил Р 44,4х11,1/30х2 1 А Zn 1000х1000 | Настилы прессованные | 1 | 20.47 | Непроцинковка на плоской поверхности |  | Устранимое | ЦЦ БЛ | Цех цинкования | Смена А ЦГЦ | - | - | - | Не отражены в 1C:ERP
605 | К00-0000025 | 23.01.2026 | Цех цинкования | ГПЦ(60) Элемент закладной ЗФ-24/12/Д396-2,5-ц | Опоры | 1 | 190 | Непроцинковка на плоской поверхности |  | Устранимое | ЦЦ БЛ | Цех цинкования | Смена А ЦГЦ | - | - | - | Не отражены в 1C:ERP
606 | К00-0000025 | 23.01.2026 | Цех цинкования | ГПЦ(60) Элемент закладной ЗФ-24/12/Д396-2,5-ц | Опоры | 2 | 380 | Забоины ЦП до основного металла |  | Устранимое | ЦЦ БЛ | Цех цинкования | Смена А ЦГЦ | - | - | - | Не отражены в 1C:ERP
612 | К00-0000025 | 23.01.2026 | Цех цинкования | ГПЦ(80) Секция основная ФО-2 | ФО | 3 | 87.72 | Непроцинковка на плоской поверхности |  | Устранимое | ЦЦ БЛ | Цех цинкования | Смена А ЦГЦ | - | - | - | Не отражены в 1C:ERP
620 | К00-0000026 | 23.01.2026 | Участок металлоизделий | (ПФК) Стойка дорожная СД-1,45С/4,0 (БО 004.00.00.250) (профилирование) | ДО | 5 | 76.87 | Заусенец в виде металлической стружки | Заусенец | Устранимое | УМИ Корпус №2 | Участок металлоизделий | Смена А УМИ | - | - | - | Не отражены в 1C:ERP
626 | К00-0000027 | 23.01.2026 | Участок производства настилов | (ПФ) Заготовка настила Р 44,4х11,1/30х2 1 А 1696х1000 (слесарная) | Настилы прессованные | 3 | 102 | Невыполнение требований НТД | Выступание обрамляющего элемента на несущими полосами 1.5-2 мм. | Устранимое | УПН Корпус №13 | Участок производства настилов | Смена А УПН | - | - | - | Не отражены в 1C:ERP
2190 | С00-0000005 | 19.01.2026 | Корпус №01 | ГПЦ(настил)(40) Настил Р 44,4х11,1/30х2 1 А Zn 1000х1000 | Настилы прессованные | 1 | 20.47 | Несоответствие требованиям КД | разрыв сварного шва | Устранимое | УПН корпус №13 | Участок производства настилов | Невозможно установить | Неправильное выполнение технологических операций по сварке | Невнимательность исполнителя | разработаны ранее | Не отражены в 1C:ERP
2193 | С00-0000008 | 20.01.2026 | Участок производства настилов | (ПФ) Полоса несущая шаг 22,2 (992х30х2) (раскрой) | Настилы прессованные | 18 | 8.1 | Несоответствие требованиям КД | серповидность | Неустранимое | УПН корпус №13 | Участок производства настилов | Невозможно установить | Нарушение режимов работы оборудования | Невнимательность исполнителя | Брак образовался за период с 01.12.2025 по 12.01.2026, Причина брака настройка оборудования после каждой замены материалов (Штрипс, Профиль высокоточ
2194 | С00-0000008 | 20.01.2026 | Участок производства настилов | (ПФ) Обрамление 998х30х2 (раскрой) | Настилы прессованные | 160 | 75.2 | Несоответствие требованиям КД | серповидность | Неустранимое | УПН корпус №13 | Участок производства настилов | Невозможно установить | Нарушение режимов работы оборудования | Невнимательность исполнителя | Брак образовался за период с 01.12.2025 по 12.01.2026, Причина брака настройка оборудования после каждой замены материалов (Штрипс, Профиль высокоточ
2195 | С00-0000008 | 20.01.2026 | Участок производства настилов | (ПФ) Полоса связующая (1,6х8 L=1020) (раскрой) | Настилы прессованные | 100 | 10 | Несоответствие требованиям КД | серповидность | Неустранимое | УПН корпус №13 | Участок производства настилов | Невозможно установить | Нарушение режимов работы оборудования | Невнимательность исполнителя | Брак образовался за период с 01.12.2025 по 12.01.2026, Причина брака настройка оборудования после каждой замены материалов (Штрипс, Профиль высокоточ
2196 | С00-0000008 | 20.01.2026 | Участок производства настилов | (ПФ) Пруток витой L=1045 мм (резка в размер) | МК, другое | 750 | 150 | Несоответствие требованиям КД | серповидность | Неустранимое | УПН корпус №13 | Участок производства настилов | Невозможно установить | Нарушение режимов работы оборудования | Невнимательность исполнителя | Брак образовался за период с 01.12.2025 по 12.01.2026, Причина брака настройка оборудования после каждой замены материалов (Штрипс, Профиль высокоточ