## Лист_1
№ п/п | Номер | Дата | Место проведения контроля | Номенклатура | Группа номенклатуры | Кол., шт. | Кол., кг | Вид несоответствия | Несоответствие | Критичность несоответствия | Склад (место возникновения) | Ответственное подразделение за несоответствие | Ответственная смена за несоответствие | Коренная причина возникновения | Коренная причина необнаружения | Корректирующие действия | Затраты на доработку
269 | И00-0000142 | 20.04.2026 | Корпус №11 | (ПФК) Ствол опоры МСО-ФГ-4-10-02 (5 мм) (сварка) | Опоры | 12 | 2704.44 | Дефекты сварных швов | 1. Сварной шов №1 и №4 не выполнено требование "Заварить". 2. Налипший шлак | Устранимое | УМИ корпус №11 | Участок металлоизделий | Смена Б УМИ | Нарушение требований технологической документации | Невнимательность исполнителя | Провести беседу с иполнителем отв. сменный мастер | Не отражены в 1C:ERP
270 | И00-0000145 | 22.04.2026 | Корпус №11 | (ПФ) Секция прохода СП2-2 (Ц 208.32.02.000 СБ) (сварка) | МК, другое | 1 | 61.54 | Несоответствие геометрических размеров | Размер 520 мм +/-3 фактически 529 мм | Малозначительное | УМИ корпус №11 | Участок металлоизделий | Смена Б УМИ | Нарушение требований технологической документации | Невнимательность исполнителя | проведена беседа | Не отражены в 1C:ERP
271 | И00-0000146 | 24.04.2026 | Корпус №11 | (ПФК) Секция прохода СП2-2 (Ц 208.32.02.000 СБ) (правка) | МК, другое | 1 | 61.54 | Несоответствие геометрических размеров | Размер по КД 35 мм +/-2 фактически 40 мм. | Устранимое | УМИ корпус №11 | Департамент производства | Смена А УМИ | Нарушение требований технологической документации | Невнимательность исполнителя | провести беседу с исполнителем о качестве продукции отв. сменный мастер | Не отражены в 1C:ERP
1809 | К00-0000164 | 21.04.2026 | Участок металлоизделий | (ПФК) Стойка СГ1 (ОР 350.01.00.000 СБ) (слесарная) | РО | 1 | 603.12 | Цепочка застывших капель | Цепочка застывших капель | Устранимое | УМИ корпус №11 | Участок металлоизделий | Смена В УМИ | - | - | - | Не отражены в 1C:ERP
1820 | К00-0000168 | 22.04.2026 | Цех цинкования | ГПСкомпл(80) Стойка СГ1 (ОР 350.01.00.000 СБ) | РО | 1 | 603.12 | Забоины ЦП до основного металла | Забоины ЦП до основного металла | Устранимое | ЦЦ БЛ | Цех цинкования | Смена А ЦГЦ | - | - | - | Не отражены в 1C:ERP