## Лист_1
№ п/п | Номер | Дата | Место проведения контроля | Номенклатура | Группа номенклатуры | Кол., шт. | Кол., кг | Вид несоответствия | Несоответствие | Критичность несоответствия | Склад (место возникновения) | Ответственное подразделение за несоответствие | Ответственная смена за несоответствие | Коренная причина возникновения | Коренная причина необнаружения | Корректирующие действия | Затраты на доработку
422 | И00-0000215 | 23.06.2026 | Корпус №08 | (ПФ) Фланец (М 009.01.01.000 СБ) (сварка) | Мачты | 1 | 271.34 | Дефекты сварных швов | Шов 1-1: 18-Д-Е(65)-95. Шов 1-2: 20-Д-Е(35)-0, 20-Д-Е(55)-80. | Устранимое | УМИ корпус №11 | Участок металлоизделий | Смена Б УМИ | Не определены (частично или полностью) требования к продукции | Невнимательность исполнителя | проведен инструктаж ,оператор обещал быть более внимательны! | Не отражены в 1C:ERP
423 | И00-0000215 | 23.06.2026 | Корпус №08 | (ПФ) Фланец (М 009.01.01.000 СБ) (сварка) | Мачты | 1 | 271.34 | Дефекты сварных швов | Шов 2-1 дефектов не выявлено. Шов 2-2: 23-Д-Е(40)-0 | Устранимое | УМИ корпус №11 | Участок металлоизделий | Смена Б УМИ | Не определены (частично или полностью) требования к продукции | Невнимательность исполнителя | проведен инструктаж ,оператор обещал быть более внимательны! | Не отражены в 1C:ERP
424 | И00-0000216 | 24.06.2026 | _Структура2020 ПМ-ГРУПП | (ПФК) Секция нижняя (М 009.01.00.000 СБ) (сварка) | Мачты | 1 | 1977 | Невыполнение требований НТД | Внешний вид покрытия: На деталях № покрытие сплошное, однородного цвета, разнооттеночность, без частиц нерасплавленного металла, без трещин, отслоений (вздутий), следов местной коррозии. На детали № покрытие не сплошное, однородного цвета, разнооттеночность, без частиц нерасплавленных металла, без трещин, отслоений (вздутий), следы местной коррозии («бурая ржавчина»). Шероховатость от 32 до 96 мкм, отдельные частицы размером до 0,5 мм (не более одного на 100 см2) Толщина покрытия: Деталь № косынки: Кол-во изм. – 122; Средняя толщина – 64 мкм; Макс. знач. – 148 мкм; Мин. знач. – 18 мкм. Деталь № ствол внешняя пов-ть: Кол-во изм. – 59; Средняя толщина – 140 мкм; Макс. знач. – 299 мкм; Мин. знач. – 39 мкм. Внутр. пов-ть: Кол-во изм. – 64; Средняя толщина – 126 мкм; Макс. знач. – 329 мкм; Мин. знач. – 30 мкм. Деталь № фланец: сопр. пов-ть Кол-во изм. – 61; Средняя толщина – 125,8 мкм; Макс. знач. – 282 мкм; Мин. знач. – 43 мкм. Внешн. пов. Кол-во изм. – 43; Средняя толщина – 79 мкм; | Отработка технологии | Не определено | Невозможно установить | Отработка технологии | Отработка технологии | Отработка технологии | Отработка технологии | Отработка технологии
425 | И00-0000217 | 25.06.2026 | Корпус №09 | (ПФ) Фланец (20х320х320) (ЭЗ 249.00.00.002) (раскрой) | Опоры | 20 | 190.4 | Невыполнение требований НТД | 1. Цепочка застывших капель. 2. Налипший шлак. 3. Отсутствует штамп самоконтроля | Малозначительное | УМИ корпус №9 | Участок металлоизделий | В РАБОТЕ ШАБАНОВ Е.А. | В РАБОТЕ ШАБАНОВ Е.А. | В РАБОТЕ ШАБАНОВ Е.А. | В РАБОТЕ ШАБАНОВ Е.А.
426 | И00-0000217 | 25.06.2026 | Корпус №09 | (ПФ) Фланец ФГН-11,5-02 (4/219/100) (ОО 259.01.00.002) (раскрой) | Опоры | 80 | 1346.4 | Невыполнение требований НТД | 1. Цепочка застывших капель. 2. Налипший шлак. 3. Отсутствует штамп самоконтроля | Малозначительное | УМИ корпус №9 | Участок металлоизделий | В РАБОТЕ ШАБАНОВ Е.А. | В РАБОТЕ ШАБАНОВ Е.А. | В РАБОТЕ ШАБАНОВ Е.А. | В РАБОТЕ ШАБАНОВ Е.А.
427 | И00-0000217 | 25.06.2026 | Корпус №09 | (ПФ) Фланец ФГН-11,5-02 (4/219/100) (ОО 259.01.00.002) (раскрой) | Опоры | 60 | 1009.8 | Дефекты термической резки | 1. Цепочка застывших капель. 2. Налипший шлак. | Малозначительное | УМИ корпус №9 | Участок металлоизделий | В РАБОТЕ ШАБАНОВ Е.А. | В РАБОТЕ ШАБАНОВ Е.А. | В РАБОТЕ ШАБАНОВ Е.А. | В РАБОТЕ ШАБАНОВ Е.А.
428 | И00-0000218 | 25.06.2026 | Склад ПДС черный | (ПФ) Стойка дорожная СД-1,6Ш14 (резка в размер) | ДО | 14 | 276.5 | Невыполнение требований НТД | Размер 140±2 мм, фактически 139-141 мм. Размер 1600±5 мм, фактически 1595-1599 мм. Бурая ржавчина степень окисления С и Д. Следы ЛКМ (2 шт.) | Проведение идентификации продукции (по результатам обхода 24.06.2026) | Логистика | Отдел логистики | Проведение идентификации продукции (по результатам обхода 24.06.2026) | Проведение идентификации продукции (по результатам обхода 24.06.2026) | Проведение идентификации продукции (по результатам обхода 24.06.2026) | Проведение идентификации продукции (по результатам обхода 24.06.2026)
2171 | К00-0000234 | 24.06.2026 | Участок металлоизделий | (ПФК) Секция нижняя (М 009.01.00.000 СБ) (сварка) | Опоры | 1 | 1977 | Брызги металла | Брызги металла | Устранимое | УМИ корпус №11 | Участок металлоизделий | Смена А УМИ | - | - | - | Не отражены в 1C:ERP
2176 | К00-0000235 | 25.06.2026 | Участок металлоизделий | (ПФК) Стержень секции С1 (М 037.01.01.000 СБ) (слесарная) | Опоры | 1 | 1099.51 | Дефекты сварных швов | Не выполнено требование "Заварить". | Устранимое | УМИ корпус №11 | Участок металлоизделий | Смена А УМИ | - | - | - | Не отражены в 1C:ERP
2177 | К00-0000235 | 25.06.2026 | Участок металлоизделий | (ПФК) Каркас короны (М 009.40.01.000 СБ) (слесарная) | Опоры | 1 | 70.52 | Дефекты сварных швов | Натеки, Брызги, кратеры.ю | Устранимое | УМИ корпус №11 | Участок металлоизделий | Смена А УМИ | - | - | - | Не отражены в 1C:ERP
2178 | К00-0000235 | 25.06.2026 | Участок металлоизделий | (ПФК) Секция нижняя (М 013.01.00.000 СБ) (слесарная) | Опоры | 1 | 1314.8 | Дефекты сварных швов | Не выполнено требование "Заварить". | Устранимое | УМИ корпус №11 | Участок металлоизделий | Смена А УМИ | - | - | - | Не отражены в 1C:ERP
2281 | С00-0000078 | 23.06.2026 | Корпус №01 | ГПЦ(80) Стойка СП11 | РО | 1 | 720.35 | Механическое повреждение | - | Устранимое | Не определено | Невозможно установить | - | - | - | -
2282 | С00-0000079 | 24.06.2026 | ЦГЦ Большая линия | ПФЦ(80) Деталь закладная ЗД-16 (оцинкование) | МК, другое | 2 | 48.7 | Некорректное позиционирование детали (деталей) | трубка приварена со смещением | Устранимое | УМИ корпус №11 | Департамент производства | Смена В УМИ | Нарушение требований технологической документации | Невнимательность исполнителя | провести инструктаж с исполнителем о качестве выпускаемой продукции. Отв. см. мастер/бригадир | Не отражены в 1C:ERP
2283 | С00-0000080 | 26.06.2026 | ЦГЦ Большая линия | (ПФК) Настил SP 34х38/25х2 S4 А 730х750 (сварка) | Настилы сварные | 1 | 8.12 | Отсутствует сварной шов | оторван прут | В РАБОТЕ ТЕХНОЛОГ ТО | УПН корпус №13 | Участок производства настилов | В РАБОТЕ БЕЛЯКОВ К.В. | В РАБОТЕ БЕЛЯКОВ К.В. | В РАБОТЕ БЕЛЯКОВ К.В. | В РАБОТЕ БЕЛЯКОВ К.В. | В РАБОТЕ