## Лист_1
№ п/п | Номер | Дата | Место проведения контроля | Номенклатура | Группа номенклатуры | Кол., шт. | Кол., кг | Вид несоответствия | Несоответствие | Критичность несоответствия | Склад (место возникновения) | Ответственное подразделение за несоответствие | Ответственная смена за несоответствие | Коренная причина возникновения | Коренная причина необнаружения | Корректирующие действия | Затраты на доработку
134 | И00-0000063 | 24.02.2026 | Корпус №11 | (ПФК) Деформационная секция №3 (сварка) | ФО | 27 | 262.98 | Дефекты сварных швов | 1. Прожог. 2. Цепочка пор. 3. Остатки сварочной проволоки. 4. Брызги металла | Устранимое | УМИ корпус №11 | Участок металлоизделий | Смена А УМИ | Невнимательность исполнителя | Невнимательность исполнителя | Провести беседу с исполнителем о качестве выпускаемой продукции. | Не отражены в 1C:ERP
135 | И00-0000064 | 24.02.2026 | Изолятор брака сырья | (ПФК(закупка)) Стойка дорожная СД-1,45Ш14-3 (без маркировки) (от поставщика/переработчика) | ДО | 4 | 71.52 | Отклонение формообразования и линейных размеров | 1. Заусенцы по торцу реза. 2. Перекос полки до 3 мм 3. Прогиб стенки до 3.5 мм. 4. Косина реза до 3 мм | Малозначительное Неустранимое | Не определено | Невозможно установить | - | - | - | -
136 | И00-0000064 | 24.02.2026 | Изолятор брака сырья | (ПФК(закупка)) Стойка дорожная СД-1,45Ш14-3 (без маркировки) (от поставщика/переработчика) | ДО | 71 | 1269.48 | Отклонение формообразования и линейных размеров | 1. Прогиб стенки f по высоте h сечения профиля по ГОСТ 8240-97 не более 1,0 мм, фактически 2-4 мм. 2. Косина реза полок до 10 мм. 3. Косина реза стенки до 12 мм. 4. Заусенцы по торцу. | Малозначительное Неустранимое | Не определено | Невозможно установить | - | - | - | -
137 | И00-0000065 | 25.02.2026 | Склад готовой продукции | ГПЦ(80) Стойка дорожная СД-1,45Ш16-3 | ДО | 11 | 226.49 | Отсутствует товарный вид | Белая ржавчина - 8шт, следы грунта - 3шт. | Устранимое | Логистика | Отдел логистики | Невозможно установить | Незнание/непонимание требований к качеству продукции | Невнимательность исполнителя | 1. Обеспечить выполнение требований И016 "Инструкция по проведению технического осмотра при приемке и хранении металлоизделий на складе готовой продук | Не отражены в 1C:ERP
138 | И00-0000065 | 25.02.2026 | Склад готовой продукции | ГПЦ(80) Стойка дорожная СД-1,45С/4,0 (БО 004.00.00.250) | ДО | 17 | 261.358 | Отсутствует товарный вид | Белая ржавчина - 15шт, следы грунта - 2шт. | Устранимое | Логистика | Отдел логистики | Невозможно установить | Незнание/непонимание требований к качеству продукции | Невнимательность исполнителя | 1. Обеспечить выполнение требований И016 "Инструкция по проведению технического осмотра при приемке и хранении металлоизделий на складе готовой продук | Не отражены в 1C:ERP
139 | И00-0000065 | 25.02.2026 | Склад готовой продукции | ГПЦ(80) Стойка дорожная СД-1,45С/4,0 (БО 004.00.00.250) | ДО | 19 | 292.106 | Отсутствует товарный вид | Белая ржавчина - 18шт, следы грунта - 1шт. | Устранимое | Логистика | Отдел логистики | Невозможно установить | Незнание/непонимание требований к качеству продукции | Невнимательность исполнителя | 1. Обеспечить выполнение требований И016 "Инструкция по проведению технического осмотра при приемке и хранении металлоизделий на складе готовой продук | Не отражены в 1C:ERP
140 | И00-0000065 | 25.02.2026 | Склад готовой продукции | ГПЦ(80) Стойка дорожная СД-1,45С/4,0 (БО 004.00.00.250) | ДО | 30 | 461.22 | Отсутствует товарный вид | Белая ржавчина - 22шт, следы грунта - 8шт. | Устранимое | Логистика | Отдел логистики | Невозможно установить | Незнание/непонимание требований к качеству продукции | Невнимательность исполнителя | 1. Обеспечить выполнение требований И016 "Инструкция по проведению технического осмотра при приемке и хранении металлоизделий на складе готовой продук | Не отражены в 1C:ERP
141 | И00-0000065 | 25.02.2026 | Склад готовой продукции | ГПЦ(80) Стойка дорожная СД-1,45С/4,0 (БО 004.00.00.250) | ДО | 13 | 199.862 | Отсутствует товарный вид | Белая ржавчина - 8шт, следы грунта - 5шт. | Устранимое | Логистика | Отдел логистики | Невозможно установить | Незнание/непонимание требований к качеству продукции | Невнимательность исполнителя | 1. Обеспечить выполнение требований И016 "Инструкция по проведению технического осмотра при приемке и хранении металлоизделий на складе готовой продук | Не отражены в 1C:ERP
142 | И00-0000065 | 25.02.2026 | Склад готовой продукции | ГПЦ(80) Секция балки СБ-W/3-6320/0,5-М5 | ДО | 10 | 677.63 | Следы воздействия химических веществ на ЦП | Следы грунта - 10шт. | Устранимое | Логистика | Отдел логистики | Невозможно установить | Незнание/непонимание требований к качеству продукции | Невнимательность исполнителя | 1. Обеспечить выполнение требований И016 "Инструкция по проведению технического осмотра при приемке и хранении металлоизделий на складе готовой продук | Не отражены в 1C:ERP
143 | И00-0000065 | 25.02.2026 | Склад готовой продукции | ГПЦ(80) Стойка дорожная СД-1,5С1 | ДО | 2 | 36.098 | Белая ржавчина | Белая ржавчина - 2шт. | Устранимое | Логистика | Отдел логистики | Невозможно установить | Незнание/непонимание требований к качеству продукции | Невнимательность исполнителя | 1. Обеспечить выполнение требований И016 "Инструкция по проведению технического осмотра при приемке и хранении металлоизделий на складе готовой продук | Не отражены в 1C:ERP
144 | И00-0000066 | 25.02.2026 | Склад готовой продукции | ГПЦ(80) Секция балки СБ-W/3-6320/0,5-М5 | ДО | 3 | 203.289 | Механическое повреждение | 1. Волнистость грани секции балки по НТД не более 3мм на 1 м длины, фактическая волнистость до 12мм. 2. Забоины ЦП до основного металла. | Устранимое | Логистика | Отдел логистики | Невозможно установить | Незнание/непонимание требований к качеству продукции | Невнимательность исполнителя | Проведен дополнительный инструктаж, чтобы обращали особое внимание при приемке продукции на склад и об оккуратном перемещении продукции внутри склада | Не отражены в 1C:ERP
145 | И00-0000067 | 25.02.2026 | Корпус №11 | (ПФК) Секция основная ФО-2 (сварка) | ФО | 10 | 292.4 | Дефекты сварных швов | 1. Поры. 2. Незавареный кратер. 3. Брызги металла. 4. Подрезы | Устранимое | УМИ корпус №11 | Участок металлоизделий | Смена Б УМИ | Малый опыт работы на оборудовании/технологической операции | Невнимательность исполнителя | Ознакомить исполнителя с видами дефектов св. швов. | Не отражены в 1C:ERP
146 | И00-0000067 | 25.02.2026 | Корпус №11 | (ПФК) Секция основная ФО-2 (сварка) | ФО | 9 | 263.16 | Дефекты сварных швов | 1. Поры. 2. Незавареный кратер. 3. Брызги металла. 4. Подрезы | Устранимое | УМИ корпус №11 | Участок металлоизделий | Смена Б УМИ | Малый опыт работы на оборудовании/технологической операции | Невнимательность исполнителя | Ознакомить исполнителя с видами дефектов св. швов. | Не отражены в 1C:ERP
147 | И00-0000068 | 25.02.2026 | Участок 8-11 корпуса | (ПФК) Секция основная ФО-2 (сварка) | ФО | 15 | 438.6 | Несоответствие сварных швов | 1. Сварной шов № 2 выполнен по незамкнутой линии. 2. Поры. 3. Асимметрия сварного шва №1 (дет.3-4) и №2 (дет.2-5). 4. Сварной шов №1 (дет.1-5) неполной длины. 5. Несплавление (дет.3-5) | Устранимое | УМИ корпус №11 | Участок металлоизделий | Смена А УМИ | Невнимательность исполнителя | Невнимательность исполнителя | Проработать с исполнителем вопрос об усилении визуального контроля к дефектам св. швов. | Не отражены в 1C:ERP
148 | И00-0000069 | 25.02.2026 | АСТРЕЯ ООО (ЭДО Такском ЗП согл. от 19.03.2025) | ПФЦ(60) Основание ЭС-2 (оцинкование) | ДО | 10800 | 4071.6 | Невыполнение требований НТД | На поверхности основания, предназначенной для наклеивания световозвращающей пленки наплывы цинка. На других поверхностях наплывы цинка в виде фольги, шлак (зола). Забоины ЦП до основного металла. Дефекты формообразования: смещение условной оси симметрии до 2 мм, искривление плоской части с монтажным пазом до 2 мм | Устранимое | ЦЦ АЛМЦ | Цех цинкования | Невозможно установить | Не проведён технический контроль продукции, сырья, материалов, комплектующих | Невнимательность исполнителя | Назначить курсы по ZVPM - тренингу для операторов поста управления работающих на АЛЦМ | Не отражены в 1C:ERP
149 | И00-0000070 | 27.02.2026 | Корпус №11 | (ПФК) Стойка перильная СПО-014 (сварка) | ПО | 24 | 312.96 | Несоответствие требованиям КД | Сварной шов №1 выполнен по незамкнутому контуру. | Малозначительное | УМИ корпус №11 | Участок металлоизделий | Смена В УМИ | Незнание/непонимание требований к качеству продукции | Невнимательность исполнителя | Ознакомить исполнителя с требованиями по правильности чтения КД Отв. сменный мастер | Не отражены в 1C:ERP
1082 | К00-0000077 | 24.02.2026 | Цех цинкования | ГПЦ(80) Стойка СГ1 | РО | 1 | 725.11 | Забоины ЦП до основного металла |  | Устранимое | ЦЦ БЛ | Цех цинкования | Смена Б ЦГЦ | - | - | - | Не отражены в 1C:ERP
1083 | К00-0000077 | 24.02.2026 | Цех цинкования | ГПЦ(80) Секция СР17 | РО | 6 | 3706.98 | Непроцинковка на плоской поверхности |  | Устранимое | ЦЦ БЛ | Цех цинкования | Смена Б ЦГЦ | - | - | - | Не отражены в 1C:ERP
1087 | К00-0000077 | 24.02.2026 | Цех цинкования | ГПСкомпл(60) Кронштейн 1.К2-2,0-2,0-О2-ц (МС 796.00.00.000 СБ) | Опоры | 2 | 84.2 | Наплывы цинка в виде острых капель |  | Устранимое | ЦЦ БЛ | Цех цинкования | Смена Б ЦГЦ | - | - | - | Не отражены в 1C:ERP
1089 | К00-0000078 | 24.02.2026 | Участок металлоизделий | (ПФК) Элемент переходной ФО-П/0,75W(70)-2000 правый (сварка) | ФО | 2 | 67.434 | Невыполнение требований НТД | Отсутствует печать самоконтроля | Устранимое | УМИ корпус №11 | Участок металлоизделий | Смена Б УМИ | - | - | - | Не отражены в 1C:ERP
1090 | К00-0000078 | 24.02.2026 | Участок металлоизделий | (ПФК) Элемент переходной ФО-П/0,75W(70)-2000 левый (сварка) | ФО | 1 | 33.717 | Невыполнение требований НТД | Отсутствует печать самоконтроля | Устранимое | УМИ корпус №11 | Участок металлоизделий | Смена Б УМИ | - | - | - | Не отражены в 1C:ERP
1097 | К00-0000079 | 25.02.2026 | Цех цинкования | ГПЦ(80) Деформационная секция №3 | ФО | 5 | 48.7 | Шлак (флюс, зола) на поверхности ЦП |  | Устранимое | ЦЦ БЛ | Цех цинкования | Смена В ЦГЦ | - | - | - | Не отражены в 1C:ERP
1099 | К00-0000079 | 25.02.2026 | Цех цинкования | ГПЦ(80) Секция СР6 | РО | 1 | 809.21 | Шлак (флюс, зола) на поверхности ЦП |  | Устранимое | ЦЦ БЛ | Цех цинкования | Смена В ЦГЦ | - | - | - | Не отражены в 1C:ERP
1109 | К00-0000081 | 26.02.2026 | Цех цинкования | ГПЦ(80) Секция балки СБ-W/2,5-6320/0,5-М5 | ДО | 3 | 162.9 | Забоины ЦП до основного металла |  | Устранимое | ЦЦ БЛ | Цех цинкования | Смена В ЦГЦ | - | - | - | Не отражены в 1C:ERP
1110 | К00-0000081 | 26.02.2026 | Цех цинкования | ГПЦ(80) Деформационная секция №3 | ФО | 7 | 68.18 | Шлак (флюс, зола) на поверхности ЦП |  | Устранимое | ЦЦ БЛ | Цех цинкования | Смена В ЦГЦ | - | - | - | Не отражены в 1C:ERP
1116 | К00-0000081 | 26.02.2026 | Цех цинкования | ГПЦ(80) Секция СР18 | РО | 3 | 1171.38 | Непроцинковка на плоской поверхности |  | Устранимое | ЦЦ БЛ | Цех цинкования | Смена В ЦГЦ | - | - | - | Не отражены в 1C:ERP
1117 | К00-0000081 | 26.02.2026 | Цех цинкования | ГПЦ(80) Секция СР18 | РО | 2 | 780.92 | Шлак (флюс, зола) на поверхности ЦП |  | Устранимое | ЦЦ БЛ | Цех цинкования | Смена В ЦГЦ | - | - | - | Не отражены в 1C:ERP
1129 | К00-0000082 | 26.02.2026 | Участок металлоизделий | (ПФК) Секция дополнительная ФО-2 (сварка) | ФО | 9 | 308.97 | Невыполнение требований НТД | Отсутствует печать самоконтроя | Устранимое | УМИ корпус №11 | Участок металлоизделий | Смена В УМИ | - | - | - | Не отражены в 1C:ERP
1130 | К00-0000082 | 26.02.2026 | Участок металлоизделий | (ПФК) Секция конечная ФО-2 (сварка) | ФО | 2 | 48.8 | Невыполнение требований НТД | Отсутствует печать самоконтроя | Устранимое | УМИ корпус №11 | Участок металлоизделий | Смена В УМИ | - | - | - | Не отражены в 1C:ERP
1133 | К00-0000083 | 27.02.2026 | Цех цинкования | ГПЦ(80) Секция балки СБ-W/2,5-6320/0,5-М5 | ДО | 5 | 271.5 | Забоины ЦП до основного металла |  | Устранимое | ЦЦ БЛ | Цех цинкования | Смена А ЦГЦ | - | - | - | Не отражены в 1C:ERP
1136 | К00-0000083 | 27.02.2026 | Цех цинкования | ГПЦ(80) Деформационная секция №3 | ФО | 4 | 38.96 | Шлак (флюс, зола) на поверхности ЦП |  | Устранимое | ЦЦ БЛ | Цех цинкования | Смена А ЦГЦ | - | - | - | Не отражены в 1C:ERP
2229 | С00-0000028 | 25.02.2026 | ЦГЦ Большая линия | ГПЦ(80) Опора СМО-1,1Д-003 | ДО | 1 | 5.2 | Некорректное позиционирование детали (деталей) |  | Неустранимое | УМИ корпус №4 | Участок металлоизделий | Невозможно установить | Незнание/непонимание требований к качеству продукции | Невнимательность исполнителя | Усилить контроль со стороны бригадиров и мастеров.
2230 | С00-0000029 | 26.02.2026 | Корпус №01 | ГПЦ(60) Кронштейн 1.К2-2,0-2,0-О2-ц | Опоры | 9 | 378.9 | Отклонение от прямолинейности |  | Устранимое | УМИ корпус №11 | Участок металлоизделий | Невозможно установить | При разработке технологии выбраны неоптимальные процессы, операции, режимы работы оборудования | Не проведён технический контроль продукции, сырья, материалов, комплектующих | Т.к. труба со св. швом, технологам проработать оптимальное позиционирование заготовки в трубном лазере для вырезки отверстий и в профилегибе при вальц | Не отражены в 1C:ERP
2231 | С00-0000030 | 27.02.2026 | ЦГЦ Большая линия | ГПЦ(60) Кронштейн 1.К2-2,0-2,0-О2-ц | Опоры | 1 | 42.1 | Механическое повреждение | Замятие | Устранимое | Не определено | Невозможно установить | - | - | - | - | Не отражены в 1C:ERP