## Лист_1
№ п/п | Номер | Дата | Место проведения контроля | Номенклатура | Группа номенклатуры | Кол., шт. | Кол., кг | Вид несоответствия | Несоответствие | Критичность несоответствия | Склад (место возникновения) | Ответственное подразделение за несоответствие | Ответственная смена за несоответствие | Коренная причина возникновения | Коренная причина необнаружения | Корректирующие действия | Затраты на доработку
1 | В00-0000050 | 25.03.2026 | Склад готовой продукции | _уу_(РАЗДЕЛИТЕЛЬНАЯ) Пленка для демпферного устройства ФО-2 фон+Сегмент 1+Сегмент 2+Сегмент 3 (белая | СиМ | 5 | 9.815 | Невыполнение требований НТД | По КД размер 880(-2)мм, фактически 872-878мм, 870-876мм, 876мм. Отслаивание кромки. На поверхности пленки загрязнения липким (клейким) веществом, краской. Механические повреждения. | Малозначительное Неустранимое | Логистика | Участок производства настилов | Невозможно установить | Упаковка не обеспечивает сохранность изделия при хранении и транспортировке | Не указана | Продукция приходит к нам в рулонах, и так же хранится. Продукция с браком была перемещена в 5 корпус с производства.
194 | И00-0000098 | 23.03.2026 | Склад готовой продукции | ГПЦ(80) Секция балки СБ-W/3-5320/0,5-М5 | МО | 1 | 56.463 | Отсутствует товарный вид | На длине до 1000 мм, на поверхности ЦП загрязнения органического происхождения. | Устранимое | Логистика | Отдел логистики | Невозможно установить | Не проведён технический контроль продукции, сырья, материалов, комплектующих | Незнание/непонимание требований к качеству продукции | Усилить технический (визуальный) осмотр продукции со стороны склада на соответствие товарному виду м/и Отв. Старостин Д.В. срок: постоянно | Не отражены в 1C:ERP
196 | И00-0000101 | 23.03.2026 | Склад готовой продукции | ГПСкомпл(60) ОМФП-90 с ВТСОДД (ТСУ-М4)/ СТО 07525912-410-2024 | ОМФП | 5 | 3725 | Невыполнение требований НТД | Дет. 89 Световозвращающая лента самоклеющаяся, 5х200 см, желтая: Местное отслаивание пкромок от поверхности металлической пластины. | Устранимое | ОЭУ корпус №9 | Отдел закупок | Смена ОЭУ | Скрытый дефект в продукции поставщиков | Не указана | Данную ленту обычно покупаем у Строд Сервиса. В тот момент у Строд Сервиса не было в наличии данной позиции. Из-за срочности закупили на Озоне. Претен | Не отражены в 1C:ERP
197 | И00-0000101 | 23.03.2026 | Склад готовой продукции | ГПСкомпл(60) ОМФП-90 с ВТСОДД (ТСУ-М1)/ СТО 07525912-410-2024 | ОМФП | 1 | 745 | Невыполнение требований НТД | Дет. 89 Световозвращающая лента самоклеющаяся, 5х200 см, желтая: Местное отслаивание пкромок от поверхности металлической пластины. | Устранимое | ОЭУ корпус №9 | Отдел закупок | Смена ОЭУ | Скрытый дефект в продукции поставщиков | Не указана | Данную ленту обычно покупаем у Строд Сервиса. В тот момент у Строд Сервиса не было в наличии данной позиции. Из-за срочности закупили на Озоне. Претен | Не отражены в 1C:ERP
198 | И00-0000102 | 23.03.2026 | Корпус №03 | Малогабаритные изделия (АЛЦМ) (цинк) | МК, другое | 994 | 994 | Несоответствия ЦП | Сплошное, гладкое или шероховатое. Цвет покрытия от серебристо-блестящего до матового темно-серого. Наплывы цинка, препятствующие сборке: на сопрягаемых поверхностях. Наплывы цинка не препятствующие сборке. | Отработка технологии | ЦЦ АЛМЦ | Цех цинкования | Отработка технологии | Отработка технологии | Отработка технологии | Отработка технологии
199 | И00-0000105 | 24.03.2026 | Корпус №09 | (ПФК) Настил Р 44,4х11,1/30х2 А 1496х1000 (сварка лазерная) | Настилы прессованные | 20 | 605.4 | Невыполнение требований НТД | 1. Отсутствие лазерной сварки (1 настил). 2. Заусенцы. 3. Налипший шлак. 4. Мех.повреждение несущей полосы (1 место). | Устранимое | УПН корпус №9 | Участок производства настилов | Смена А УПН | Малый опыт работы на оборудовании/технологической операции | Невнимательность исполнителя | проведена разяснительная беседа о том, что нельзя отвлекаться во время работы | Не отражены в 1C:ERP
200 | И00-0000106 | 24.03.2026 | Корпус №01 | ГПЦ(120) Секция балки СБ-W/4-6320/2,0 (БО 031.00.03.346) | ДО | 50 | 4294.8 | Несоответствие средней толщины ЦП | Толщина ЦП по КД не менее120мкм;факт. 112-115мкм. | Устранимое | ЦЦ БЛ | Цех цинкования | Невозможно установить | Заданы некорректные режимы работы технологического оборудования в документации | Не проведён технический контроль продукции, сырья, материалов, комплектующих | провести дополнительный инструктаж исполнителем | Не отражены в 1C:ERP
201 | И00-0000107 | 24.03.2026 | Корпус №01 | ГПСкомпл(60) Марка отправочная ПФГ-20,0-02-к-ц | Опоры | 4 | 3632 | Несоответствие требованиям КД | Отсутствие сопряжения между дет. 4 Замок и 15 Карабин винтовой PL 08/ | Устранимое | ЦЦ БЛ | Дирекция по разработкам | Невозможно установить | Ошибки в чертежах/конструкторской документации (КД) | Отсутствует мониторинг процесса | Внести изменения в КД (убрать карабин из спецификации и из сборочного чертежа) | Не отражены в 1C:ERP
202 | И00-0000108 | 24.03.2026 | Склад готовой продукции | ГПСкомпл(60) Кронштейн 1.К1-2,0-2,0-О2-ц (МС 795.00.00.000 СБ) | Опоры | 90 | 2358 | Несоответствует упаковка тарного места | Натяжка упаковочной ленты не обеспечивает плотность упаковки. Отсутствуют прокладки между стальной лентой и оцинкованными изделиями. Следы загрязнения грунтом и белая ржавчина (15шт). | Устранимое | ЦЦ БЛ | Цех цинкования | В РАБОТЕ БОРОДАЧЕВА А.А. | В РАБОТЕ БОРОДАЧЕВА А.А. | В РАБОТЕ БОРОДАЧЕВА А.А. | В РАБОТЕ БОРОДАЧЕВА А.А. | Не отражены в 1C:ERP
204 | И00-0000110 | 25.03.2026 | Корпус №01 | ГПЦ(60) Секция средняя Э 381.02.00.000 | Опоры | 1 | 383 | Невыполнение требований НТД | ГОСТ 23118, табл. Б1, п.5.2. Зазор не более 9,4 мм. Фактически 11 мм. | Малозначительное | ЦЦ БЛ | Центр технической обработки заказов | Невозможно установить | В чертежах отсутствует исчерпывающая информация, необходимая для изготовления | Не указана | Внести в чертеж допуск на отклонение. Отв. ЦТОЗ
205 | И00-0000111 | 25.03.2026 | Корпус №09 | (ПФК) Настил Р 44,4х11,1/30х2 А 1496х1000 (сварка лазерная) | Настилы прессованные | 20 | 605.4 | Невыполнение требований НТД | 1. Прожог. 2. Выступание связующих элементов над несущими полосами 2 мм. 3. Несоответствие длины связующей полосы. | Устранимое | УПН корпус №9 | Участок производства настилов | Смена А УПН | Малый опыт работы на оборудовании/технологической операции | Невнимательность исполнителя | Проведена беседа на тему качеству продукции | Не отражены в 1C:ERP
206 | И00-0000112 | 25.03.2026 | Склад готовой продукции | ГПЦ(80) Стойка дорожная СД-1,5Ш12-1 | ДО | 200 | 3112 | Невыполнение требований НТД | Дефекты ЦП: забоины ЦП до основного металла, «бурая ржавчина». На торцевых поверхностях стоек в наличие неудаленные после резки заусенцы. На поверхности ЦП: «белая ржавчина», загрязнения грунтом. Размер по КД ø18 ±0,5 мм, фактически 17,37 - 17,47 мм. Расположение маркировки Единым знаком обращения "ЕАС" не соответствует требованиям КД. Должна быть на полке ударным способом, фактически на стенке (между отверстиями) водостойкими чернилами. | Малозначительное Устранимое | Логистика | Исполнительная дирекция Продмаш | Невозможно установить | Низкая оборачиваемость товаров на складе | Низкая оборачиваемость товаров на складе | Продукция находилась на складе в г. Красноярске, определить причины возникновения и сделать для них корректирующие меры не представляется возможным | Не отражены в 1C:ERP
207 | И00-0000112 | 25.03.2026 | Склад готовой продукции | ГПЦ(80) Стойка дорожная СД-6 (ГОСТ 26804) | ДО | 306 | 6040.44 | Невыполнение требований НТД | Дефекты ЦП: забоины ЦП до основного металла, «бурая ржавчина». На торцевых поверхностях стоек в наличие неудаленные после резки заусенцы. На поверхности ЦП: «белая ржавчина», загрязнения грунтом. Размер по КД ø18 +0,4 мм, фактически 16,98 – 17,37 мм. Отсутствует маркировка Единым знаком обращения "ЕАС" | Малозначительное Устранимое | Логистика | Исполнительная дирекция Продмаш | Невозможно установить | Низкая оборачиваемость товаров на складе | Низкая оборачиваемость товаров на складе | Продукция находилась на складе в г. Красноярске, определить причины возникновения и сделать для них корректирующие меры не представляется возможным | Не отражены в 1C:ERP
208 | И00-0000113 | 26.03.2026 | Склад готовой продукции | ГПЦ(настил)(40) Настил Р 33,3х11,1/30х2 А Zn 300х1700 | Настилы прессованные | 10 | 128.5 | Невыполнение требований НТД | 1. Отклонение от плоскостности в пределах настила - 16 мм (по СТО-не более 5мм). 2. Выгнутость несущей полосы 15-18 мм (по СТО - не более 8мм). | Устранимое | ЦЦ БЛ | Участок производства настилов | Смена Б УПН | Малый опыт работы на оборудовании/технологической операции | Невнимательность исполнителя | Дополнительный контроль со стороны мастера и бригадира. | Не отражены в 1C:ERP
209 | И00-0000114 | 26.03.2026 | Корпус №11 | (ПФК) Основание дополнительное ФО-У-110-2-Б(Г) (сварка) | ФО | 4 | 401.48 | Несоответствие геометрических размеров | 1. Размер по КД 580±0,8 мм, фактически 576-577 мм | Малозначительное | УМИ корпус №11 | Участок металлоизделий | Смена Б УМИ | Нарушение требований технологической документации | Невнимательность исполнителя | С сотрудником проведена беседа с разьяснением не понятных ему требований КД к выпускаемой продукции. | Не отражены в 1C:ERP
210 | И00-0000115 | 26.03.2026 | Корпус №11 | ГПЦ(60) Секция нижняя (ООП 009.01.01.000 СБ) | Опоры | 3 | 1001.67 | Невыполнение требований НТД | ГОСТ 23118, табл. Б1, п.5.2. Зазор не более 7,7 мм. Фактически 10 мм | Малозначительное | УМИ корпус №11 | Центр технической обработки заказов | Невозможно установить | При разработке технологии выбраны неоптимальные процессы, операции, режимы работы оборудования | При разработке технологии выбраны неоптимальные процессы, операции, режимы работы оборудования | Ввести дополнительные операции "Контрольная сборка и "Правка" в черном. Отв. ЦТОЗ.
211 | И00-0000116 | 27.03.2026 | УПН корпус №9 | (ПФК) Настил Р 44,4х22,2/30х2 А 1200х1000 (сварка лазерная) | Настилы прессованные | 181 | 3505.97 | Дефекты сварных швов | Прожоги, сварочный шлак | Устранимое | УПН корпус №9 | Участок производства настилов | Невозможно установить | Неисправности оборудования, влияющие на качество продукции | Невнимательность исполнителя | Брак возник в результате поломки в гидравлике. Из-за чего происходил скачок напряжения и прожиг обрамления. Сделана заявка в тех. отдел, неисправность | Не отражены в 1C:ERP
1497 | К00-0000122 | 23.03.2026 | Участок металлоизделий | (ПФК) Секция дополнительная начальная ФО-2 (сварка) | ФО | 24 | 819.36 | Невыполнение требований НТД | Дефекты сварых швов: Отсутствует плавный переход к основному металлу. 2. Натеки. 3. Незавареные кратеры. 4. Брызги металла. Дефекты лазерной резки: 5. Наличие прихваток. 6. Катет сварного шва №3 2 мм. 7. Осттки сварочной проволоки. 8. Плохое повторное возбуждение дуги 1. Налипший шлак. | Устранимое | УМИ корпус №11 | Участок металлоизделий | Смена Б УМИ | - | - | - | Не отражены в 1C:ERP
1512 | К00-0000123 | 24.03.2026 | Цех цинкования | ГПСкомпл(80) Опора МНО-ФГ-10-02-ц СТО 07525912-300-2021 (ФГН-10,0-02-ц) (ОО 270.00.00.000-01 СБ) | Опоры | 2 | 284 | Несоответствие толщины цинкового покрытия |  | Устранимое | ЦЦ БЛ | Цех цинкования | Смена Б ЦГЦ | - | - | - | Не отражены в 1C:ERP
1516 | К00-0000123 | 24.03.2026 | Цех цинкования | ГПЦ(настил)(40) Настил Р 44,4х11,1/30х2 А Zn 1496х1000 | Настилы прессованные | 2 | 60.54 | Забоины ЦП до основного металла |  | Устранимое | ЦЦ БЛ | Цех цинкования | Смена Б ЦГЦ | - | - | - | Не отражены в 1C:ERP
1531 | К00-0000126 | 25.03.2026 | Цех цинкования | ГПЦ(80) Секция балки СБ-W/2,5-6320/0,5-М5 | ДО | 2 | 108.6 | Забоины ЦП до основного металла |  | Устранимое | ЦЦ БЛ | Цех цинкования | Смена В ЦГЦ | - | - | - | Не отражены в 1C:ERP
1539 | К00-0000126 | 25.03.2026 | Цех цинкования | ГПЦ(настил)(40) Настил Р 44,4х11,1/30х2 А Zn 1496х1000 | Настилы прессованные | 1 | 30.27 | Наплывы цинка в виде острых капель |  | Устранимое | ЦЦ БЛ | Цех цинкования | Смена В ЦГЦ | - | - | - | Не отражены в 1C:ERP
1543 | К00-0000127 | 25.03.2026 | Участок металлоизделий | (ПФК) Опора МСО-ФГ-4-10-01 СТО 07525912-300-2021 (ФГС-400-10,0-01) (ОО 502.00.00.000 СБ) (сварка) | Опоры | 1 | 191 | Брызги металла | Брызги металла | Устранимое | УМИ корпус №11 | Участок металлоизделий | Смена В УМИ | - | - | - | Не отражены в 1C:ERP
1557 | К00-0000129 | 26.03.2026 | Цех цинкования | ГПЦ(80) Секция балки СБ-W/2,5-3320/0,5-М5 | ДО | 2 | 58.196 | Забоины ЦП до основного металла |  | Устранимое | ЦЦ БЛ | Цех цинкования | Смена В ЦГЦ | - | - | - | Не отражены в 1C:ERP
1565 | К00-0000131 | 26.03.2026 | Участок металлоизделий | (ПФК) Основание ФО-У-90-2-Б(Г) (сварка) | ФО | 3 | 736.5 | Незаваренный кратер | Незаваренный кратер | Устранимое | УМИ корпус №11 | Участок металлоизделий | Смена В УМИ | - | - | - | Не отражены в 1C:ERP
1579 | К00-0000133 | 27.03.2026 | Участок металлоизделий | (ПФК) Связь анкерная низкая СА-W/3-0,75х30-М5-правая (сварка) | ДО | 1 | 18.763 | Отсутствует печать самоконтроля | Отсутствует печать самоконтроля | Устранимое | УМИ корпус №11 | Участок металлоизделий | Смена А УМИ | - | - | - | Не отражены в 1C:ERP