## Лист_1
№ п/п | Номер | Дата | Место проведения контроля | Номенклатура | Группа номенклатуры | Кол., шт. | Кол., кг | Вид несоответствия | Несоответствие | Критичность несоответствия | Склад (место возникновения) | Ответственное подразделение за несоответствие | Ответственная смена за несоответствие | Коренная причина возникновения | Коренная причина необнаружения | Корректирующие действия | Затраты на доработку
47 | И00-0000036 | 26.01.2026 | Основной склад | ГПЦ(80) Труба водоотводная ВТ4' (Ц 194.04.04.000 СБ) | МК, другое | 2 | 428.36 | Невыполнение технических требований КД | Невыполнены технические требования пункты 6 | Устранимое | ЦЦ БЛ | Участок металлоизделий | Невозможно установить | Недостаточная ясность и детализация процедур | Не указана | Разработаны ранее | Не отражены в 1C:ERP
48 | И00-0000036 | 26.01.2026 | Основной склад | ГПЦ(120) Труба ВТ1 (Ц 194.06.03.000 СБ) | МК, другое | 2 | 174.08 | Невыполнение технических требований КД | Невыполнены технические требования пункты 4 ;6 | Устранимое | ЦЦ БЛ | Участок металлоизделий | Невозможно установить | Недостаточная ясность и детализация процедур | Не указана | Разработаны ранее | Не отражены в 1C:ERP
49 | И00-0000036 | 26.01.2026 | Основной склад | ГПЦ(120) Труба ВТ2 (Ц 194.06.04.000) | МК, другое | 2 | 266.72 | Невыполнение технических требований КД | Невыполнены технические требования пункты 4 ;6 | Устранимое | ЦЦ БЛ | Участок металлоизделий | Невозможно установить | Недостаточная ясность и детализация процедур | Не указана | Разработаны ранее | Не отражены в 1C:ERP
50 | И00-0000037 | 26.01.2026 | Основной склад | ГПСкомпл(80) Опора МНО-ФГ-10-02-ц СТО 07525912-300-2021 (ФГН-10,0-02-ц) (ОО 270.00.00.000 СБ) | Опоры | 140 | 19880 | Невыполнение требований НТД | Зазор между деталями: Крышка лючка опоры (ОО 270.00.00.001) и Обечайка прямая (ОО 270.01.02.002) составляет 4-6 мм. ОО 270.01.02.000 СБ (Лючок): - размер 108* мм, фактически 110-115 мм. ОО 270.00.00.001 (Крышка лючка) - размер 88±0,435 мм, фактически 88 мм. | Устранимое | УМИ корпус №11 | Участок металлоизделий | Невозможно установить | Недостаточная ясность и детализация процедур | Не указана | Скорректировать КД 30.01.2026 | Не отражены в 1C:ERP
51 | И00-0000038 | 26.01.2026 | Корпус №13 | (ПФК) Настил SP 34х38/30х2 А 1000х500 (сварка) | Настилы сварные | 6 | 65.28 | Невыполнение требований НТД | 1. Сварной шов неполной длины: 10-14 мм (по КД не менее 17 мм). 2. Брызги металла. 3. Остатки сварочной проволоки. 4. Натёки. 5. Прихватки. 6. Утонение металла несущей полосы. | Устранимое | УПН корпус №13 | Участок производства настилов | Смена А УПН | Малый опыт работы на оборудовании/технологической операции | Невнимательность исполнителя | разработаны ранее
52 | И00-0000039 | 27.01.2026 | Корпус №09 | (ПФК) Настил Р 44,4х11,1/30х2 1 А 1000х1000 (сварка лазерная) | Настилы прессованные | 5 | 102.35 | Невыполнение требований НТД | 1. Острый натёк. 2. Заусенцы. | Устранимое | УПН корпус №9 | Участок производства настилов | Смена В УПН | Малый опыт работы на оборудовании/технологической операции | Невнимательность исполнителя | разработаны ранее | Не отражены в 1C:ERP
53 | И00-0000039 | 27.01.2026 | Корпус №09 | (ПФК) Настил Р 44,4х11,1/30х2 1 А 1000х1000 (сварка лазерная) | Настилы прессованные | 1 | 20.47 | Несоответствие сварного соединения требованиям КД | В процессе доработки несплавления сварной шов Т1-Δ2 выполнен с внешней стороны угла настила. | Устранимое | УПН корпус №9 | Участок производства настилов | Смена В УПН | Малый опыт работы на оборудовании/технологической операции | Невнимательность исполнителя | разработаны ранее | Не отражены в 1C:ERP
54 | И00-0000039 | 27.01.2026 | Корпус №09 | (ПФК) Настил Р 44,4х11,1/30х2 1 А 1696х1000 (сварка лазерная) | Настилы прессованные | 1 | 35.38 | Несплавление | Несплавления в местах сопряжения обрамляющего элемента с несущей полосой. | Устранимое | УПН корпус №9 | Участок производства настилов | Смена В УПН | Малый опыт работы на оборудовании/технологической операции | Невнимательность исполнителя | разработаны ранее | В РАБОТЕ НЕ ВКЛЮЧЕНО В ССЗ +СТРАРОСТИН Д.В.
55 | И00-0000040 | 27.01.2026 | Корпус №09 | (ПФК) Настил Р 44,4х11,1/30х2 1 А 1000х1000 (сварка лазерная) | Настилы прессованные | 30 | 614.1 | Дефекты сварных швов | 1. Прожог, 2. Брызги металла. 3. Несплавление. 4. Остатки сварочной проволоки. 5. Натёки. | Устранимое | УПН корпус №9 | Участок производства настилов | Смена В УПН | Невнимательность исполнителя | Недостаточный уровень компетенций для проведения технического контроля | Дополнительный контроль со стороны мастера и бригадира. | Не отражены в 1C:ERP
56 | И00-0000041 | 27.01.2026 | Участок производства настилов | (ПФК) Настил Р 44,4х11,1/30х2 1 А 1000х1000 (сварка лазерная) | Настилы прессованные | 25 | 511.75 | Дефекты сварных швов | 1. Брызги металла. 2. Остатки сварочной проволоки. 3. Натеки. | Устранимое | УПН корпус №9 | Участок производства настилов | Невозможно установить | Неправильное выполнение технологических операций по сварке | Невнимательность исполнителя | Усилен промежуточный контроль со стороны мастера и бригадира. Проведена разъяснительная беседа с исполнителем. | Не отражены в 1C:ERP
57 | И00-0000042 | 28.01.2026 | Корпус №09 | _уу_Блок световой ИСС 2-200 24В/8Вт IP68 | ОМФП | 1 |  | Невыполнение требований НТД | Не функционируют светодиодные элементы, наличие мех. повреждений | Неустранимое | ОЭУ корпус №9 | Участок металлоизделий | Смена ОЭУ | Не требуется, испытания продукции | Не требуется, испытания продукции | Не требуется, испытания продукции
58 | И00-0000042 | 28.01.2026 | Корпус №09 | _уу_Рамка номера | ОМФП | 3 |  | Механическое повреждение | Механическое повреждение, излом | Неустранимое | ОЭУ корпус №9 | Участок металлоизделий | Смена ОЭУ | Не требуется, испытания продукции | Не требуется, испытания продукции | Не требуется, испытания продукции
59 | И00-0000043 | 28.01.2026 | Корпус №11 | (ПФК) Рама передняя БО 251.01.00.000 (зачистка) | ОМФП | 1 | 140.15 | Невыполнение требований НТД | Дефекты сварных швов: 1. Незаваренный кратер. 2. Поры. 3. Натеки. 4. Плохое повторное возбуждение дуги. 5. Сварной шов неправильной формы (по КД катет 3, фактически 3-6). 6. Брызги металла. | Устранимое | УМИ корпус №11 | Участок металлоизделий | Смена Б УМИ | Нарушение требований технологической документации | Невнимательность исполнителя | Провести инструктаж с исполнителем о качестве изготавлеваемой продукции после сварки и зачистки | Не отражены в 1C:ERP
60 | И00-0000044 | 29.01.2026 | Корпус №09 | (ПФК) Настил Р 44,4х11,1/30х2 1 А 1000х1000 (сварка лазерная) | Настилы прессованные | 2 | 40.94 | Дефекты сварных швов | 1. Отсутствие лазерной сварки. 2. Брызги металла более 1.5 мм. | Устранимое | УПН корпус №9 | Участок производства настилов | Смена А УПН | Малый опыт работы на оборудовании/технологической операции | Невнимательность исполнителя | С сотрудниками проведена беседа о недопустимости данных отклонений. На контактной сварке проведено техничоское обслуживание, с целью исключения неспла | Не отражены в 1C:ERP
61 | И00-0000044 | 29.01.2026 | Корпус №09 | (ПФК) Настил Р 44,4х22,2/30х2 1 А 1200х1000 (сварка лазерная) | Настилы прессованные | 10 | 193.7 | Невыполнение требований НТД | 1. Отклонение несущей полосы от вертикального положения 3-5 мм. 2. Выступ связующего элемента относительно несущей полосы 1-1.5 мм. 3. Несплавление. | Устранимое | УПН корпус №9 | Участок производства настилов | Смена А УПН | Малый опыт работы на оборудовании/технологической операции | Невнимательность исполнителя | С сотрудниками проведена беседа о недопустимости данных отклонений. На контактной сварке проведено техничоское обслуживание, с целью исключения неспла | Не отражены в 1C:ERP
62 | И00-0000045 | 30.01.2026 | Корпус №09 | (ПФК) Настил Р 44,4х22,2/30х2 1 А 1200х1000 (сварка лазерная) | Настилы прессованные | 1 | 19.37 | Отсутствует сварной шов | Отсутствует лазерная сварка. | Устранимое | УПН корпус №9 | Участок производства настилов | Смена В УПН | Невнимательность исполнителя | Недостаточный уровень компетенций для проведения технического контроля | Дополнительный промежуточный контроль со стороны сменного мастера и бригадира. | Не отражены в 1C:ERP
63 | И00-0000046 | 30.01.2026 | Склад сырья котлован | _уу_Труба 51*2,0 ГОСТ 10704-91/ Ст3сп, Ст3сп5, В-Ст3сп (С255, Ст2сп) | СиМ | 29 | 29 | Механическое повреждение | Механическое повреждение. Кривизна до 330мм (допускается до 9мм) | Неустранимое | Логистика | Участок металлоизделий | Невозможно установить | Не соблюдены требования к хранению и транспортировке продукции, сырья, материалов, комплектующих | Невнимательность исполнителя | Проведение инструктажа с водителями погрузчика, и снегоуборочной техники.
637 | К00-0000028 | 26.01.2026 | Цех цинкования | ГПЦ(60) Консоль прямая В-20/8/Д360-24/8/Д360-1,0-ц | Опоры | 3 | 357 | Шлак (флюс, зола) на поверхности ЦП |  | Устранимое | ЦЦ БЛ | Цех цинкования | Смена В ЦГЦ | - | - | - | Не отражены в 1C:ERP
651 | К00-0000029 | 26.01.2026 | Участок производства настилов | (ПФК) Настил SP 34х38/30х2 А 1200х1000 (сварка) | Настилы сварные | 5 | 121.25 | Дефекты сварных швов | Брызги металла, натёки, наплывы. | Устранимое | УПН Корпус №13 | Участок производства настилов | Смена В УПН | - | - | - | Не отражены в 1C:ERP
666 | К00-0000031 | 27.01.2026 | Цех цинкования | ГПЦ(80) Деформационная секция №1 | ФО | 6 | 59.04 | Шлак (флюс, зола) на поверхности ЦП |  | Устранимое | ЦЦ БЛ | Цех цинкования | Смена В ЦГЦ | - | - | - | Не отражены в 1C:ERP
681 | К00-0000031 | 27.01.2026 | Цех цинкования | ГПЦ(настил)(40) Настил Р 44,4х22,2/30х2 1 А Zn 1200х1000 | Настилы прессованные | 2 | 38.74 | Шлак (флюс, зола) на поверхности ЦП | +Острая капля | Устранимое | ЦЦ БЛ | Цех цинкования | Смена В ЦГЦ | - | - | - | Не отражены в 1C:ERP
682 | К00-0000031 | 27.01.2026 | Цех цинкования | ГПЦ(80) Стойка концевая ОРУД 159 (ПО 127.03.02.000-01) | ПО | 2 | 13.8 | Не обеспечено четкое и ясное изображение ЕАС |  | Устранимое | ЦЦ БЛ | Цех цинкования | Смена В ЦГЦ | - | - | - | Не отражены в 1C:ERP
691 | К00-0000033 | 27.01.2026 | Участок производства настилов | (ПФ) Настил Р 44,4х11,1/30х2 1 А 1696х1000 (зачистка) | Настилы прессованные | 6 | 212.28 | Несоответствие требованиям КД | Несоответствие длины связующих элементов. | Устранимое | УМИ корпус №11 | Участок металлоизделий | Смена В УПН | - | - | - | Не отражены в 1C:ERP
702 | К00-0000034 | 28.01.2026 | Цех цинкования | ГПЦ(80) Секция балки СБ-W/2,5-6320/0,5-М5 | ДО | 3 | 162.9 | Забоины ЦП до основного металла |  | Устранимое | ЦЦ БЛ | Цех цинкования | Смена А ЦГЦ | - | - | - | Не отражены в 1C:ERP
711 | К00-0000035 | 28.01.2026 | Участок металлоизделий | (ПФК) Секция 310-УПО L=2000 мм (сварка) | ПО | 7 | 289.87 | Дефекты сварных швов | 1. Подрезы. 2. Брызги металла. 3. Плохое повторное возбуждение дуги. 4. Незавареные кратеры | Устранимое | УМИ корпус №11 | Участок металлоизделий | Смена А УМИ | - | - | - | Не отражены в 1C:ERP
718 | К00-0000036 | 28.01.2026 | Участок производства настилов | (ПФ) Настил Р 44,4х11,1/30х2 1 А 1000х1000 (сварка) | Настилы прессованные | 1 | 20.47 | Невыполнение требований НТД | Несплавление, брызги металла. | Устранимое | УПН Корпус №13 | Участок производства настилов | Смена А УПН | - | - | - | Не отражены в 1C:ERP
720 | К00-0000036 | 28.01.2026 | Участок производства настилов | (ПФК) Настил Р 44,4х11,1/30х2 1 А 1000х1000 (сварка лазерная) | Настилы прессованные | 2 | 40.94 | Невыполнение требований НТД | Выступание связующего эл-та над несущей полосой; Отсутствие сплавления связующей полосы с несущей. | Устранимое | УПН Корпус №9 | Участок производства настилов | Смена А УПН | - | - | - | Не отражены в 1C:ERP
722 | К00-0000037 | 29.01.2026 | Цех цинкования | ГПЦ(настил)(40) Настил Р 44,4х11,1/30х2 1 А Zn 1000х1000 | Настилы прессованные | 2 | 40.94 | Забоины ЦП до основного металла |  | Устранимое | ЦЦ БЛ | Цех цинкования | Смена А ЦГЦ | - | - | - | Не отражены в 1C:ERP
723 | К00-0000037 | 29.01.2026 | Цех цинкования | ГПЦ(60) Рама передняя БО 251.01.00.000 | ОМФП | 5 | 700.75 | Шлак (флюс, зола) на поверхности ЦП |  | Устранимое | ЦЦ БЛ | Цех цинкования | Смена А ЦГЦ | - | - | - | Не отражены в 1C:ERP
730 | К00-0000037 | 29.01.2026 | Цех цинкования | ГПЦ(80) Секция балки СБ-W/2,5-6320/0,5-М5 | ДО | 5 | 271.5 | Забоины ЦП до основного металла |  | Устранимое | ЦЦ БЛ | Цех цинкования | Смена А ЦГЦ | - | - | - | Не отражены в 1C:ERP
731 | К00-0000037 | 29.01.2026 | Цех цинкования | ГПЦ(80) Секция балки СБ-W/2,5-4320/0,5-М5 | ДО | 3 | 113.76 | Забоины ЦП до основного металла |  | Устранимое | ЦЦ БЛ | Цех цинкования | Смена А ЦГЦ | - | - | - | Не отражены в 1C:ERP
735 | К00-0000038 | 29.01.2026 | Участок металлоизделий | (ПФК) Ствол опоры ФГН-10,0-02 (ОО 270.01.00.000 СБ) (сварка) | Опоры | 10 | 1384.9 | Невыполнение требований НТД | 1. Цепочка застывших капель. 2. Незавареный кратер. 3. Брызги металла. | Устранимое | УМИ корпус №11 | Участок металлоизделий | Смена А УМИ | - | - | - | Не отражены в 1C:ERP
736 | К00-0000038 | 29.01.2026 | Участок металлоизделий | (ПФК) Ствол опоры ФГН-10,0-02 (ОО 270.01.00.000 СБ) (сварка) | Опоры | 7 | 969.43 | Дефекты сварных швов | 1. Незавареный кратер. 2. Брызги металла. | Устранимое | УМИ корпус №11 | Участок металлоизделий | Смена А УМИ | - | - | - | Не отражены в 1C:ERP
737 | К00-0000038 | 29.01.2026 | Участок металлоизделий | (ПФК) Секция 310-УПО L=2000 мм (сварка) | ПО | 15 | 621.15 | Дефекты сварных швов | 1. Незавареный кратер. 2.Натеки.3. Брызги металла. | Устранимое | УМИ корпус №11 | Участок металлоизделий | Смена А УМИ | - | - | - | Не отражены в 1C:ERP
738 | К00-0000038 | 29.01.2026 | Участок металлоизделий | (ПФК) Секция 310-УПО L=2000 мм (сварка) | ПО | 15 | 621.15 | Дефекты сварных швов | 1. Незавареный кратер. 2.Натеки.3. Брызги металла. 4. Подрез | Устранимое | УМИ корпус №11 | Участок металлоизделий | Смена А УМИ | - | - | - | Не отражены в 1C:ERP
753 | К00-0000040 | 30.01.2026 | Цех цинкования | ГПЦ(настил)(40) Настил Р 44,4х11,1/30х2 1 А Zn 1000х1000 | Настилы прессованные | 3 | 61.41 | Забоины ЦП до основного металла |  | Устранимое | ЦЦ БЛ | Цех цинкования | Смена Б ЦГЦ | - | - | - | Не отражены в 1C:ERP
754 | К00-0000040 | 30.01.2026 | Цех цинкования | ГПЦ(настил)(40) Настил Р 44,4х11,1/30х2 1 А Zn 1000х1000 | Настилы прессованные | 2 | 40.94 | Наплывы цинка в виде острых капель |  | Устранимое | ЦЦ БЛ | Цех цинкования | Смена Б ЦГЦ | - | - | - | Не отражены в 1C:ERP
767 | К00-0000041 | 30.01.2026 | Участок производства настилов | (ПФ) Заготовка настила Р 44,4х11,1/30х2 1 А 1696х1000 (слесарная) | Настилы прессованные | 1 | 34 | Механическое повреждение | Мех.повреждение полосы обрамления. | Устранимое | УПН Корпус №13 | Участок производства настилов | Смена Б УПН | - | - | - | Не отражены в 1C:ERP
768 | К00-0000041 | 30.01.2026 | Участок производства настилов | (ПФ) Настил Р 44,4х22,2/30х2 1 А 996х1000 (сборка - запрессовка) | Настилы прессованные | 1 | 16.25 | Отсутствует монтажное отверстие предусмотренное КД | Отсутствует монтажное отверстие на несущей полосе. | Устранимое | УПН Корпус №07 | Участок производства настилов | Смена Б УПН | - | - | - | Не отражены в 1C:ERP
769 | К00-0000041 | 30.01.2026 | Участок производства настилов | (ПФК) Настил Р 44,4х22,2/30х2 1 А 996х1000 (сварка лазерная) | Настилы прессованные | 2 | 32.5 | Невыполнение требований НТД | Выступ связующего элемента относительно несущей полосы. | Устранимое | УПН Корпус №9 | Участок производства настилов | Смена Б УПН | - | - | - | Не отражены в 1C:ERP
774 | К00-0000042 | 30.01.2026 | Участок металлоизделий | (ПФК) Рама средняя БО 251.02.00.000 (зачистка) | ОМФП | 1 | 76.11 | Дефекты сварных швов | 1. Незавареный кратер. 2. Брызги металла. | Устранимое | УМИ корпус №11 | Участок металлоизделий | Смена Б УМИ | - | - | - | Не отражены в 1C:ERP
775 | К00-0000042 | 30.01.2026 | Участок металлоизделий | (ПФК) Рама средняя БО 251.02.00.000 (зачистка) | ОМФП | 1 | 76.11 | Дефекты сварных швов | 1. Поры. 2. Незавареный кратер. 3. Брызги металла. 4. Отсутствие клейма сварщика | Устранимое | УМИ корпус №11 | Участок металлоизделий | Смена Б УМИ | - | - | - | Не отражены в 1C:ERP
2204 | С00-0000013 | 26.01.2026 | ЦГЦ Большая линия | (ПФК) Ствол опоры ФГН-10,0-02 (ОО 270.01.00.000 СБ) (сварка) | Опоры | 39 | 5401.11 | Несоответствие требованиям КД |  | Устранимое | УМИ корпус №11 | Участок металлоизделий | Смена А УМИ | Недостаточный уровень компетенций для выполнения операции | Не проведён технический контроль продукции, сырья, материалов, комплектующих | Провести беседу с исполнителем Отв. сменный мастре/бригадир | Не отражены в 1C:ERP
2205 | С00-0000014 | 26.01.2026 | ЦГЦ Большая линия | ПФЦ(80) Кронштейн 36.К1-2,0/1,5-2,0-Чайка-ц (оцинкование) | Опоры | 24 | 816 | Несоответствие сварных швов |  | Устранимое | ЦЦ Зачистка | Участок металлоизделий | Невозможно установить | Незнание/непонимание требований к качеству продукции | Невнимательность исполнителя | Провести беседу с исполнителями о качестве выпускаемой продукции. | Отражены в 1C:ERP
2206 | С00-0000015 | 26.01.2026 | Корпус №11 | (ПФ) Косынка 88х65х8 (раскрой) | Опоры | 340 | 88.4 | Несоответствие геометрических размеров | В КД заложеный радиус R10 не обеспечивает сборку сварку изделия | Устранимое | УМИ корпус №9 | Участок металлоизделий | Невозможно установить | Нарушение требований технологической документации | Ошибки в чертежах/конструкторской документации (КД) | Перед запуском всей партии изделий в работу необходимо делать первичное предъявление первого изделия (постановка изделий на производство). | Отражены в 1C:ERP
2207 | С00-0000015 | 26.01.2026 | Корпус №11 | (ПФ) Косынка 88х73х8 (раскрой) | Опоры | 620 | 179.8 | Несоответствие геометрических размеров | В КД заложеный радиус R10 не обеспечивает сборку сварку изделия | Устранимое | УМИ корпус №9 | Участок металлоизделий | Невозможно установить | Нарушение требований технологической документации | Ошибки в чертежах/конструкторской документации (КД) | Перед запуском всей партии изделий в работу необходимо делать первичное предъявление первого изделия (постановка изделий на производство). | Отражены в 1C:ERP
2208 | С00-0000016 | 28.01.2026 | Корпус №01 | ГПЦ(60) Картридж малый (S 2,0 С500) БО 265.02.00.000 | ОМФП | 4 | 155.56 | Несоответствие требованиям КД | нарушение по сварному шву. | Устранимое | УМИ корпус №11 | Участок металлоизделий | Невозможно установить | Недостаточный уровень компетенций для выполнения операции | Незнание/непонимание требований к качеству продукции | Провести инструктаж со сварщиками о качестве выпускаемой продукции. Отв. см. мастера УМИ. | Не отражены в 1C:ERP
2213 | С00-0000018 | 29.01.2026 | Участок 7-13 корпуса | (ПФ) Полоса связующая (1,6х8 L=1020) (раскрой) | Настилы прессованные | 3400 | 340 | Несоответствие геометрических размеров | высота связующей ниже требуемой. т.е. меньше 8 мм | Неустранимое | УПН корпус №07 | Участок производства настилов | Невозможно установить | Не определены (частично или полностью) требования к продукции | Не указана | КорД разработаны в рамках рекламации № 714 от 26.01.2026